## Mineral
| Investigación Metalúrgica No. 18513 |  |  |  |  | Investigación Metalúrgica No. 18513 | [5 empty] | Investigación Metalúrgica No. 18513
| COMPOSITO ENRIQUECIDO TCC - 002 Prueba No.1 Lix |  |  |  |  | COMPOSITO ENRIQUECIDO TCC - 002 Prueba No.1 Lix | [5 empty] | COMPOSITO ENRIQUECIDO TCC - 002 Prueba No.1 Lix
| Cliente: | El Molle Verde S.A.C. |  | Operador: | E. Huatuco | Cliente: | El Molle Verde S.A.C. |  | Operador: | E. Huatuco |  | Cliente: | El Molle Verde S.A.C. |  |  | Operador: | E. Huatuco
| Proyecto: | Trapiche |  | Fecha: | Oct. 30/24 | Proyecto: | Trapiche |  | Fecha: | Oct. 30/24 |  | Proyecto: | Trapiche |  |  | Fecha: | Oct. 30/24
| Muestra: | TCC - 002 |  |  |  | Muestra: | TCC - 002 |  |  |  |  | Muestra: | TCC - 002
| Descripción: | Curado y Aglomeración |  |  |  | Descripción: | Prueba de Aglomeración
|  | Descripción | Unidad | Valor |  |  | Descripción | Unidad | Valor
|  | Densidad bulk | kg/l |  |  |  | Peso Seco | kg | 215.4247
|  | Cu | % | 0.4671705 |  |  | Peso Inicial Humedo | kg | 216.5
|  | *Fe | % | 3.672776 |  |  | Peso Final Curado | kg | 230.8
|  | *Cu H2SO4 | % | 0.1424403 |  |  | *ILS+H2O(10%/90%)w/w | g | 14066.04
|  | *Cu CN | % | 0.1727544 |  |  | Ácido | g | 752.22
|  | *Cu Residual | % | 0.1284761 |  |  | Densidad de ILS+H2O | g/cc | 1.014969
[7 empty] | **Volumen de la solución | cc | 13858.58
| *Ensaye de cabeza composito | [5 empty] | Tiempo | h | 0.33
[7 empty] | Humedad del mineral | % | 0.4966954
| Resumen de cambios en las pruebas: | [5 empty] | Humedad de curado | % | 7.137226
ILS :Cu= 0.21 g/kg, Ácido= 10.0 g/Kg , FeT= 19.8 g/Kg, Fe+2= 0.88 g/Kg
ILS + H2O: Cu= 0.025 g/kg, Ácido= 0.1 g/Kg , FeT= 1.98 g/Kg, Fe+2= 0.088 g/Kg
1) | El 04/08/2024 se carga la columna. | [5 empty] | **Volumen total (Acido Ind.+Refino+Humedad Mineral)
2) | El 07/08/2024 se empieza a regar la columna. |  |  |  |  | Descripción: | Prueba de Curado
[7 empty] | Descripción | Unidad | Valor
[7 empty] | *H2SO4 | kg/t | 3.557095
[7 empty] | Concentración H2SO4 | g/l | 54.27828
[7 empty] | Tiempo | días | 3
[7 empty] | Temperatura Ambiental | ºC | 15
[7 empty] | Temperatura Aglomerado | ºC | 16.6
* Acido total en el curado y Refino
[13 empty] | Consumo Acito Total= | A-B
[13 empty] | Consumo Gangas= | A-C
[14 empty] | Consumo Ácido Total= | H2SO4 (Agregado en el Alimento)- H2SO4 ( PLS)
[14 empty] | Consumo Cu= | H2SO4 (Acido devuelto por el Cu)
[14 empty] | Consumo Gangas= | Consumo Acido Total - Consumo Cu
[14 empty] | Consumo de H2SO4 Total (Fe+2 a Fe+3)= | H2SO4( Agregado en el Alimento)+H2SO4 ( PLS)+H2SO4(Fe+2)+H2SO4 (Fe+3)
[11 empty] | 1.17 | 5.6
Note on J17: Elias Huatuco: Pone H2SO4 al 100%
Note on J18: Elias Huatuco: Medir la densidad del refino
Note on J21: Elias Huatuco: Dato de miraflores

## ENRIQUECIDO
| Investigación Metalúrgica No. 18513 | [23 empty] | Investigación Metalúrgica No. 18513
| COMPOSITO ENRIQUECIDO TCC - 002 Prueba No.1 Lix | [23 empty] | COMPOSITO ENRIQUECIDO TCC - 002 Prueba No.1 Lix
| Cliente: | El Molle Verde S.A.C. | [16 empty] | Operador: |  | E. Huatuco |  |  |  | Cliente: | El Molle Verde S.A.C. | [6 empty] | Operador: | E. Huatuco
| Proyecto: | Trapiche | [16 empty] | Fecha: |  | Oct. 30/24 |  |  |  | Proyecto: | Trapiche | [6 empty] | Fecha: | Oct. 30/24
| Muestra: | TCC - 002 | [22 empty] | Muestra: | TCC - 002
[37 empty] | A |  | B
| Descripción: | Prueba de Lixiviación en Columna | [22 empty] | Descripción: | Prueba de Lixiviación en Columna
| Condiciones: | [23 empty] | Condiciones: | [11 empty] | Columna |  | Columna
[37 empty] | Consume |  | Transforma
| Dimensiones: | 8"X1 m | [22 empty] | Dimensiones: | 8"X1 m | [10 empty] | H2SO4 |  | Fe+2 a e+3
| Granulometría: | P80= 1/2" | [22 empty] | Granulometría: | P80= 1/2"
| Curado: | 3.5 kg H2SO4/t mineral, REFINO | [22 empty] | Curado: | 3.5 kg H2SO4/t mineral, REFINO | [15 empty] | ENR
| ILS+ H2O: | Cu= 0.021 g/kg, Ácido= 0.1 g/Kg , FeT= 1.98 g/Kg, Fe+2= 0.088 g/Kg | [22 empty] | ILS+ H2O: | Cu= 0.021 g/kg, Ácido= 0.1 g/Kg , FeT= 1.98 g/Kg, Fe+2= 0.088 g/Kg
| Tiempo de Curado: | 3 días | [22 empty] | Tiempo de Curado: | 3 días
| Alimentación: | 10 g/Kg de H2SO4, 0.88 g/Kg Fe+2, 18.92 g/Kg Fe+3, 0.21 g/Kg Cu, Ratio: 5.6 L/h-m2 | [22 empty] | Alimentación: | 10 g/Kg de H2SO4, 0.88 g/Kg Fe+2, 18.92 g/Kg Fe+3, 0.21 g/Kg Cu, Ratio: 5.6 L/h-m2
|  |  | Consumo Ácido Total= | H2SO4 (Agregado en el Alimento)- H2SO4 ( PLS) | [22 empty] | Consumo Ácido Total= | H2SO4 (Agregado en el Alimento)- H2SO4 ( PLS)
|  |  | Consumo Cu= | H2SO4 (Acido devuelto por el Cu) | [22 empty] | Consumo Cu= | H2SO4 (Acido devuelto por el Cu)
|  |  | Consumo Gangas= | Consumo Acido Total - Consumo Cu | [22 empty] | Consumo Gangas= | Consumo Acido Total - Consumo Cu
|  |  | Consumo de H2SO4 Total (Fe+2 a Fe+3)= | H2SO4( Agregado en el Alimento)+H2SO4 ( PLS)+H2SO4(Fe+2)+H2SO4 (Fe+3) | [22 empty] | Consumo de H2SO4 Total (Fe+2 a Fe+3)= | H2SO4( Agregado en el Alimento)+H2SO4 ( PLS)+H2SO4(Fe+2)+H2SO4 (Fe+3)
[5 empty] | PLS | [9 empty] | Extracción | H2SO4 | Solución de Alimentación | [17 empty] | H2SO4 kg/t Acumulado ( Salida - Entrada) |  |  |  |  | Consumo A+B | Consumo A+B | Consumo | Consumo
| Control | [33 empty] | Cu+2 | Fe+2 | Fe+3 | Fe total | H2SO4 | Acido Total | Gangas | Fe+2 a Fe+3 | Gangas (H2SO4)
[6 empty] | Ácido |  |  | Temperatura °C |  |  | Ensaye | [5 empty] | Ácido |  |  | Ácido | Ensaye |  |  | Flujo (ml/min) | [5 empty] | 1.702487 | [7 empty] | Total | Incluye Fe+2 y Fe+3 | Incluye Fe+2 y Fe+3 | B | A
[5 empty] | Peso | Libre | pH | ORP | PLS | Ambiente | Columna | Cu | Fe | Fe++ | Cu | Total | Peso | Libre | pH | ORP | Ingresa | Cu | Fe | Fe++ | [14 empty] | A-B | kg/t | kg/t | kg/t | kg/t
| Tiempo | Fecha | Día |  | (g) | (g/kg) |  | (mV) |  |  |  | (g/kg) | (g/kg) | (g/kg) | % | kg/t | (g) | (g/kg) |  | (mV) | (g) | (g/kg) | (g/kg) | (g/kg) | Curado (Días) | [5 empty] | 3
|  | 2024-08-04 | Cargado | 0 | [10 empty] | -0.02931234 | 3.557095 | [8 empty] | Diámetro (mm) | [5 empty] | 152.4 |  |  |  | -0.002113383 | 0 | 0 | 0 | 3.557095 | 3.557095 | 3.559209 | 0 | 3.559209
|  | 2024-08-05 | Curado | 1 | [10 empty] | -0.02931234 | 3.557095 | [18 empty] | -0.002113383 | 0 | 0 | 0 | 3.557095 | 3.557095 | 3.559209 | 0 | 3.559209
|  | 2024-08-06 | Curado | 2 | [10 empty] | -0.02931234 | 3.557095 | [18 empty] | -0.002113383 | 0 | 0 | 0 | 3.557095 | 3.557095 | 3.559209 | 0 | 3.559209
| 12:00 | 2024-08-07 | lixiviación | 3 | [10 empty] | -0.02931234 | 3.557095 | 1925.4 | 10.05968 | 1.14 | 496 | 19.3689 | 0.2102184 | 19.76143 | 0.8800512 |  |  |  |  | Cu | Fe |  | Ensaye de Cobre Secuencial % |  |  | -0.002113383 | 0 | 0 | 0 | 3.557095 | 3.557095 | 3.559209 | 0 | 3.559209
| 8:00 | 2024-08-08 |  | 4 | [10 empty] | -0.06953039 | 3.647006 | 2700.8 | 10.05968 | 1.14 | 496 | 27.16917 | 0.2102184 | 19.76143 | 0.8800512 | [7 empty] | Cu H2SO4 | Cu CN | Cu Residual | -0.005013054 | 0.01376485 | 0.4429845 | -0.1766216 | 3.647006 | 4.103755 | 4.108768 | 0.4567494 | 3.652019
| 8:00 | 2024-08-09 |  | 5 | [10 empty] | -0.1259451 | 3.773125 | 2872.6 | 10.05968 | 1.14 | 496 | 28.89743 | 0.2102184 | 19.76143 | 0.8800512 | Cabeza Ensayada (%) |  |  |  | 0.4671705 | 3.672776 |  | 0.1424403 | 0.1727544 | 0.1284761 | -0.009080484 | 0.0330731 | 1.064368 | -0.4243726 | 3.773125 | 4.870566 | 4.879647 | 1.097442 | 3.782205
| 8:00 | 2024-08-10 |  | 6 | 1275.6 | 0 | 2.8 | 316 | 14.8 | 17 | 25 | 10.73379 | 1.746827 | 0.8131148 | 1.174546 | 3.907266 | 2874.2 | 10.05968 | 1.14 | 496 | 28.91352 | 0.2102184 | 19.76143 | 0.8800512 | [10 empty] | 0.08468332 | 0.04518381 | 1.710766 | -0.6775397 | 3.907266 | 5.663216 | 5.578533 | 1.75595 | 3.822583
| 8:00 | 2024-08-11 |  | 7 | 2421.9 | 0 | 2.81 | 310 | 14.6 | 16.9 | 25.4 | 10.755 | 1.652919 | 0.8153425 | 3.702697 | 4.041483 | 2611.6 | 10.05968 | 1.14 | 496 | 26.27185 | 0.2102184 | 19.76143 | 0.8800512 | Ensaye del Residuo (%) | [9 empty] | 0.2669598 | 0.04969044 | 2.347327 | -0.9226142 | 4.041483 | 6.4385 | 6.17154 | 2.397017 | 3.774523
| 8:00 | 2024-08-12 |  | 8 | 2223.6 | 0 | 2.82 | 307 | 14.4 | 17.1 | 25.2 | 11.39179 | 1.501243 | 0.7140768 | 6.165113 | 4.163437 | 2866.2 | 10.05968 | 1.14 | 496 | 28.83304 | 0.2102184 | 19.76143 | 0.8800512 | [10 empty] | 0.4444969 | 0.05546235 | 2.92686 | -1.146687 | 4.163437 | 7.145759 | 6.701262 | 2.982322 | 3.71894
| 8:00 | 2024-08-13 |  | 9 | 2540.9 | 0 | 2.85 | 310 | 14.7 | 17.3 | 25.1 | 11.66886 | 1.558582 | 0.76299 | 9.051329 | 4.297279 | 2890.4 | 10.05968 | 1.14 | 496 | 29.07649 | 0.2102184 | 19.76143 | 0.8800512 | Humedad del Mineral (Como se recibió) % | [5 empty] | 0.4966954 |  |  |  | 0.6525895 | 0.0602042 | 3.561665 | -1.391227 | 4.297279 | 7.919149 | 7.266559 | 3.621869 | 3.64469
| 8:00 | 2024-08-14 |  | 10 | 2538.8 | 0 | 2.87 | 309 | 14.3 | 17.4 | 25.4 | 11.8645 | 2.601667 | 0.9032374 | 11.98396 | 4.432252 | 2870.2 | 10.05968 | 1.14 | 496 | 28.87328 | 0.2102184 | 19.76143 | 0.8800512 | [10 empty] | 0.8640283 | 0.06223963 | 4.174129 | -1.62571 | 4.432252 | 8.668621 | 7.804592 | 4.236368 | 3.568224
| 8:00 | 2024-08-15 |  | 11 | 2692 | 0 | 2.89 | 306 | 14.2 | 17.2 | 25.1 | 11.28399 | 5.184536 | 1.968254 | 14.94234 | 4.566282 | 2882.1 | 10.05968 | 1.14 | 496 | 28.99299 | 0.2102184 | 19.76143 | 0.8800512 | Solución Adicionada en la Aglomeración (L) | [5 empty] | 13.85858 |  |  |  | 1.077324 | 0.0397163 | 4.728984 | -1.824213 | 4.566282 | 9.334983 | 8.257659 | 4.768701 | 3.488958
| 8:00 | 2024-08-16 |  | 12 | 2635 | 0 | 2.9 | 303 | 14.5 | 17.1 | 25.3 | 10.08875 | 8.743586 | 4.081756 | 17.52361 | 4.700867 | 2856.4 | 10.05968 | 1.14 | 496 | 28.73446 | 0.2102184 | 19.76143 | 0.8800512 | [10 empty] | 1.263431 | -0.02705091 | 5.242398 | -1.981646 | 4.700867 | 9.916215 | 8.652784 | 5.215347 | 3.437437
| 8:00 | 2024-08-17 |  | 13 | 2790.4 | 0 | 2.89 | 302 | 14.6 | 17 | 25.1 | 8.733077 | 11.49089 | 6.743489 | 19.88533 | 4.834252 | 2889 | 10.05968 | 1.14 | 496 | 29.0624 | 0.2102184 | 19.76143 | 0.8800512 | Peso del Mineral antes de la Aglomeración (kg) | [5 empty] | 216.5 |  |  |  | 1.433707 | -0.1594902 | 5.738162 | -2.094829 | 4.834252 | 10.41292 | 8.979217 | 5.578672 | 3.400545
Se alimenta solucion de la ROM2 | 8:00 | 2024-08-18 |  | 14 | 2799.7 | 0 | 2.88 | 301 | 14.7 | 16.9 | 25 | 7.645891 | 13.13294 | 8.733503 | 21.95199 | 4.96916 | 2897.1 | 10.15164 | 1.05 | 456 | 29.41032 | 0.1907251 | 21.43085 | 1.527801 | [10 empty] | 1.582711 | -0.3374655 | 6.252759 | -2.189166 | 4.96916 | 10.88445 | 9.301743 | 5.915293 | 3.386449
| 8:00 | 2024-08-19 |  | 15 | 2787.5 | 0 | 2.9 | 305 | 14.9 | 17.1 | 25.2 | 6.8639 | 15.08281 | 10.59494 | 23.79823 | 5.105683 | 2888.7 | 10.15164 | 1.05 | 456 | 29.32505 | 0.1907251 | 21.43085 | 1.527801 | Peso del Mineral Aglomerado (kg) | [5 empty] | 230.8 |  |  |  | 1.715823 | -0.5414235 | 6.802937 | -2.28221 | 5.105683 | 11.3672 | 9.651373 | 6.261513 | 3.38986
EQ | 8:00 | 2024-08-20 |  | 16 | 2807.8 | 0 | 2.87 | 310 | 14.8 | 17.3 | 25.1 | 7.020654 | 17.72427 | 11.1412 | 25.70221 | 5.241809 | 2872.8 | 10.15164 | 1.05 | 456 | 29.16364 | 0.1907251 | 21.43085 | 1.527801 | [10 empty] | 1.853097 | -0.7596927 | 7.278283 | -2.338569 | 5.241809 | 11.7604 | 9.907302 | 6.51859 | 3.388712
| 8:00 | 2024-08-21 |  | 17 | 2769.9 | 0 | 2.84 | 312 | 14.6 | 17 | 25.3 | 5.895015 | 17.08251 | 12.61809 | 27.27024 | 5.377187 | 2909.7 | 10.15164 | 1.05 | 456 | 29.53824 | 0.1907251 | 21.43085 | 1.527801 | Humedad Inicial (Incluye el ácido añadido) | [5 empty] | 7.137226 |  |  |  | 1.96615 | -1.007961 | 7.824321 | -2.404716 | 5.377187 | 12.19355 | 10.2274 | 6.81636 | 3.411036
| 8:00 | 2024-08-22 |  | 18 | 2823.1 | 0 | 2.61 | 325 | 14.5 | 17.2 | 25.2 | 5.491665 | 17.40186 | 12.80503 | 28.75559 | 5.514303 | 2878 | 10.15164 | 1.05 | 456 | 29.21643 | 0.1907251 | 21.43085 | 1.527801 | [10 empty] | 2.073242 | -1.265512 | 8.37186 | -2.46613 | 5.514303 | 12.62065 | 10.54741 | 7.106348 | 3.441061
| 8:00 | 2024-08-23 |  | 19 | 2850 | 0 | 2.53 | 332 | 14.3 | 17.1 | 25.1 | 5.135403 | 18.79924 | 12.99516 | 30.15533 | 5.649926 | 2885.8 | 10.15164 | 1.05 | 456 | 29.29561 | 0.1907251 | 21.43085 | 1.527801 | Peso Inicial del Mineral Humedo (kg) | [5 empty] | 216.5 |  |  |  | 2.174162 | -1.530656 | 8.868278 | -2.503731 | 5.649926 | 12.98755 | 10.81339 | 7.337622 | 3.475764
| 8:00 | 2024-08-24 |  | 20 | 2810.2 | 0 | 2.52 | 338 | 14.4 | 17.3 | 25.1 | 4.605799 | 20.28798 | 13.08831 | 31.38673 | 5.785916 | 2851.7 | 10.15164 | 1.05 | 456 | 28.94944 | 0.1907251 | 21.43085 | 1.527801 | [10 empty] | 2.262944 | -1.793628 | 9.321614 | -2.526161 | 5.785916 | 13.3139 | 11.05096 | 7.527986 | 3.522971
| 8:00 | 2024-08-25 |  | 21 | 2872.2 | 0 | 2.44 | 344 | 14.1 | 17.1 | 25.2 | 4.200237 | 21.47014 | 12.49254 | 32.53141 | 5.920299 | 2890 | 10.15164 | 1.05 | 456 | 29.33825 | 0.1907251 | 21.43085 | 1.527801 | Peso Inicial del Mineral Seco (kg) | [5 empty] | 215.4247 |  |  |  | 2.345474 | -2.049715 | 9.699016 | -2.523597 | 5.920299 | 13.5696 | 11.22413 | 7.649301 | 3.574825
| 8:00 | 2024-08-26 |  | 22 | 2912.5 | 0 | 2.36 | 349 | 14.1 | 17.1 | 25.2 | 3.841271 | 23.97039 | 12.30344 | 33.5883 | 6.056487 | 2925.1 | 10.15164 | 1.05 | 456 | 29.69457 | 0.1907251 | 21.43085 | 1.527801 | [10 empty] | 2.421674 | -2.304942 | 9.985854 | -2.487025 | 6.056487 | 13.7374 | 11.31572 | 7.680912 | 3.634813
| 8:00 | 2024-08-27 |  | 23 | 2947.1 | 0 | 2.32 | 353 | 13.9 | 17.3 | 25.1 | 3.591447 | 24.92497 | 12.12049 | 34.58457 | 6.194329 | 2896 | 10.15164 | 1.05 | 456 | 29.39916 | 0.1907251 | 21.43085 | 1.527801 | Altura Inicial del Mineral (m) | [5 empty] | 1.02 |  |  |  | 2.493504 | -2.558812 | 10.23544 | -2.437035 | 6.194329 | 13.87095 | 11.37745 | 7.676624 | 3.700825
| 8:00 | 2024-08-28 |  | 24 | 2925.8 | 0 | 2.3 | 360 | 13.9 | 17.2 | 25.2 | 3.425973 | 25.00734 | 12.00615 | 35.52568 | 6.330799 | 2891.2 | 10.15164 | 1.05 | 456 | 29.35043 | 0.1907251 | 21.43085 | 1.527801 | [10 empty] | 2.561357 | -2.808228 | 10.47427 | -2.385497 | 6.330799 | 13.99684 | 11.43549 | 7.666043 | 3.769442
Se alimenta solucion de la ROM2 | 8:00 | 2024-08-29 |  | 25 | 2932.4 | 0 | 2.29 | 362 | 14.2 | 17.1 | 25.3 | 3.257357 | 26.84452 | 11.75459 | 36.42 | 6.467044 | 2820.5 | 10.44003 | 1.06 | 488 | 29.44612 | 0.220485 | 19.47874 | 0.8666091 | *Densidad Bulk (kg/l) | [5 empty] | 11.57898 |  |  |  | 2.625836 | -3.052355 | 10.63626 | -2.307706 | 6.467044 | 14.05095 | 11.42511 | 7.583906 | 3.841208
| 8:00 | 2024-08-30 |  | 26 | 2883 | 0 | 2.28 | 363 | 14 | 17 | 25.1 | 3.000262 | 26.25588 | 11.70885 | 37.21768 | 6.603733 | 2809.3 | 10.44003 | 1.06 | 488 | 29.32919 | 0.220485 | 19.47874 | 0.8666091 | [10 empty] | 2.683348 | -3.306721 | 10.76489 | -2.211357 | 6.603733 | 14.06191 | 11.37856 | 7.458173 | 3.920384
| 8:00 | 2024-08-31 |  | 27 | 2937.6 | 0 | 2.25 | 366 | 14.2 | 17.4 | 25.4 | 2.8772 | 26.13192 | 11.5259 | 37.99597 | 6.739879 | 2869.2 | 10.44003 | 1.06 | 488 | 29.95455 | 0.220485 | 19.47874 | 0.8666091 | Altura Final del Mineral (m) | [9 empty] | 2.739462 | -3.561993 | 10.8792 | -2.109032 | 6.739879 | 14.05708 | 11.31762 | 7.317204 | 4.000417
| 8:00 | 2024-09-01 |  | 28 | 2919.9 | 0 | 2.22 | 365 | 14.5 | 17.2 | 25.1 | 2.733631 | 26.83093 | 11.31576 | 38.72622 | 6.878927 | 2863.4 | 10.44003 | 1.06 | 488 | 29.89399 | 0.220485 | 19.47874 | 0.8666091 | [10 empty] | 2.792112 | -3.810201 | 10.97789 | -2.004794 | 6.878927 | 14.04661 | 11.2545 | 7.167686 | 4.086815
| 8:00 | 2024-09-02 |  | 29 | 2905.4 | 0 | 2.2 | 366 | 14.1 | 17.3 | 25 | 2.623038 | 26.7222 | 11.11426 | 39.42074 | 7.017695 | 2825.4 | 10.44003 | 1.06 | 488 | 29.49727 | 0.220485 | 19.47874 | 0.8666091 | Peso del Residuo Humedo (kg) | [9 empty] | 2.842186 | -4.052362 | 11.07472 | -1.903305 | 7.017695 | 14.04005 | 11.19787 | 7.022358 | 4.175509
EQ | 8:00 | 2024-09-03 |  | 30 | 2996.7 | 0 | 2.18 | 367 | 14 | 17.4 | 25.3 | 2.473474 | 25.48105 | 10.69194 | 40.09535 | 7.154621 | 2846 | 10.44003 | 1.06 | 488 | 29.71234 | 0.220485 | 19.47874 | 0.8666091 | [10 empty] | 2.890825 | -4.292752 | 11.17547 | -1.80432 | 7.154621 | 14.03734 | 11.14651 | 6.882717 | 4.263797
| 8:00 | 2024-09-04 |  | 31 | 2882.9 | 0 | 2.16 | 369 | 14.3 | 17 | 25.2 | 2.5285 | 24.95042 | 10.42797 | 40.75731 | 7.292546 | 2872.3 | 10.44003 | 1.06 | 488 | 29.98691 | 0.220485 | 19.47874 | 0.8666091 | Peso del Residuo Seco (kg) | [9 empty] | 2.938551 | -4.516932 | 11.31077 | -1.72776 | 7.292546 | 14.08638 | 11.14783 | 6.793835 | 4.353995
| 8:00 | 2024-09-05 |  | 32 | 2953.8 | 0 | 2.14 | 370 | 14.4 | 16.9 | 25.2 | 2.492456 | 24.62811 | 10.57798 | 41.42592 | 7.431745 | 2876.5 | 10.44003 | 1.06 | 488 | 30.03076 | 0.220485 | 19.47874 | 0.8666091 | [10 empty] | 2.986757 | -4.750531 | 11.45648 | -1.649785 | 7.431745 | 14.1377 | 11.15094 | 6.705951 | 4.444988
| 8:00 | 2024-09-06 |  | 33 | 2915 | 0 | 2.12 | 372 | 14.6 | 17 | 25 | 2.368234 | 23.70603 | 10.49151 | 42.04885 | 7.571148 | 2847.3 | 10.44003 | 1.06 | 488 | 29.72591 | 0.220485 | 19.47874 | 0.8666091 | Volumen Drenado (l) | [9 empty] | 3.03167 | -4.97872 | 11.63947 | -1.589102 | 7.571148 | 14.2319 | 11.20023 | 6.660754 | 4.539478
| 8:00 | 2024-09-07 |  | 34 | 2871.6 | 0 | 2.1 | 373 | 14.7 | 17.1 | 25.3 | 2.352122 | 22.80985 | 10.43339 | 42.65761 | 7.709135 | 2827.6 | 10.44003 | 1.06 | 488 | 29.52024 | 0.220485 | 19.47874 | 0.8666091 | [10 empty] | 3.07556 | -5.202059 | 11.85216 | -1.542502 | 7.709135 | 14.35923 | 11.28367 | 6.650097 | 4.633575
| 8:00 | 2024-09-08 |  | 35 | 2854.7 | 0 | 2.09 | 373 | 14.8 | 17.2 | 25.1 | 2.30062 | 22.58621 | 10.39824 | 43.24825 | 7.846168 | 2812.5 | 10.44003 | 1.06 | 488 | 29.3626 | 0.220485 | 19.47874 | 0.8666091 | Compactación (%) | [9 empty] | 3.118144 | -5.42329 | 12.06948 | -1.498873 | 7.846168 | 14.49235 | 11.37421 | 6.646186 | 4.728023
Se alimenta solucion de la ROM2 | 8:00 | 2024-09-09 |  | 36 | 2818.6 | 0 | 2.02 | 400 | 16.2 | 17 | 25.3 | 2.17685 | 21.87889 | 10.28141 | 43.79629 | 7.982469 | 2881.6 | 10.29536 | 1.16 | 498 | 29.66711 | 0.1879531 | 20.05817 | 0.7534177 | [10 empty] | 3.157658 | -5.638902 | 12.30901 | -1.466918 | 7.982469 | 14.65258 | 11.49492 | 6.67011 | 4.824811
| 8:00 | 2024-09-10 |  | 37 | 2884.8 | 0 | 1.98 | 406 | 15.9 | 17.1 | 25.1 | 2.136172 | 21.51368 | 10.22218 | 44.3548 | 8.120183 | 2851 | 10.29536 | 1.16 | 498 | 29.35207 | 0.1879531 | 20.05817 | 0.7534177 | * Mineral seco entre el volumen de la columna. | [9 empty] | 3.197926 | -5.860819 | 12.58994 | -1.447129 | 8.120183 | 14.84931 | 11.65138 | 6.729122 | 4.922258
| 8:00 | 2024-09-11 |  | 38 | 2853.1 | 0 | 1.97 | 405 | 14.9 | 16.9 | 25 | 2.038682 | 21.26368 | 10.1284 | 44.87951 | 8.256435 | 2792.4 | 10.29536 | 1.16 | 498 | 28.74876 | 0.1879531 | 20.05817 | 0.7534177 | [10 empty] | 3.235757 | -6.078117 | 12.87346 | -1.430967 | 8.256435 | 15.05178 | 11.81603 | 6.795348 | 5.020679
| 8:00 | 2024-09-12 |  | 39 | 2681.4 | 0 | 1.95 | 410 | 15.1 | 16.9 | 25.2 | 2.034035 | 21.72293 | 10.05152 | 45.3693 | 8.389887 | 2886.5 | 10.29536 | 1.16 | 498 | 29.71755 | 0.1879531 | 20.05817 | 0.7534177 | [10 empty] | 3.27107 | -6.279972 | 13.14898 | -1.420581 | 8.389887 | 15.2589 | 11.98783 | 6.869011 | 5.118817
| 8:00 | 2024-09-13 |  | 40 | 2871.3 | 0 | 1.94 | 415 | 15.5 | 17 | 25 | 1.992285 | 21.71829 | 10.00455 | 45.8838 | 8.527836 | 2889.9 | 10.29536 | 1.16 | 498 | 29.75256 | 0.1879531 | 20.05817 | 0.7534177 | [10 empty] | 3.308165 | -6.495661 | 13.41815 | -1.399869 | 8.527836 | 15.45032 | 12.14216 | 6.922488 | 5.219671
| 8:00 | 2024-09-14 |  | 41 | 2827.7 | 0 | 1.93 | 422 | 15.7 | 16.9 | 25.3 | 1.957809 | 22.17496 | 9.927319 | 46.37992 | 8.665947 | 2852.1 | 10.29536 | 1.16 | 498 | 29.36339 | 0.1879531 | 20.05817 | 0.7534177 | [10 empty] | 3.343934 | -6.706012 | 13.67594 | -1.377875 | 8.665947 | 15.63588 | 12.29194 | 6.969929 | 5.322013
| 8:00 | 2024-09-15 |  | 42 | 2821.5 | 0 | 1.92 | 424 | 15.1 | 17.1 | 25 | 1.852428 | 21.60001 | 9.863636 | 46.84599 | 8.802252 | 2842.5 | 10.29536 | 1.16 | 498 | 29.26456 | 0.1879531 | 20.05817 | 0.7534177 | [10 empty] | 3.377537 | -6.914635 | 13.94335 | -1.360531 | 8.802252 | 15.83096 | 12.45342 | 7.02871 | 5.424714
| 8:00 | 2024-09-16 |  | 43 | 2807.5 | 0 | 1.93 | 425 | 15.2 | 17.2 | 25.1 | 1.880307 | 22.29142 | 9.793182 | 47.31745 | 8.938098 | 2844 | 10.29536 | 1.16 | 498 | 29.28 | 0.1879531 | 20.05817 | 0.7534177 | [10 empty] | 3.411529 | -7.120588 | 14.18443 | -1.334685 | 8.938098 | 16.00194 | 12.59041 | 7.063841 | 5.526569
EQ | 8:00 | 2024-09-17 |  | 44 | 2834.6 | 0 | 1.92 | 426 | 15.6 | 17 | 25.2 | 1.739491 | 21.83347 | 9.769697 | 47.75427 | 9.074015 | 2882.8 | 10.29536 | 1.16 | 498 | 29.67946 | 0.1879531 | 20.05817 | 0.7534177 | [10 empty] | 3.443023 | -7.328147 | 14.43675 | -1.3122 | 9.074015 | 16.18261 | 12.73959 | 7.108599 | 5.630992
| 8:00 | 2024-09-18 |  | 45 | 2818.6 | 0 | 1.91 | 424 | 15.4 | 17.3 | 25.3 | 1.6711 | 21.8344 | 9.690101 | 48.16845 | 9.211787 | 2895.7 | 10.29536 | 1.16 | 498 | 29.81227 | 0.1879531 | 20.05817 | 0.7534177 | [10 empty] | 3.472885 | -7.532376 | 14.69778 | -1.294938 | 9.211787 | 16.37719 | 12.9043 | 7.1654 | 5.738902
| 8:00 | 2024-09-19 |  | 46 | 2892.1 | 0 | 1.9 | 425 | 15.2 | 17.1 | 25.1 | 1.6141 | 22.0984 | 9.362416 | 48.57822 | 9.350175 | 2808.3 | 10.29536 | 1.16 | 498 | 28.91246 | 0.1879531 | 20.05817 | 0.7534177 | [10 empty] | 3.502429 | -7.734613 | 14.93011 | -1.267883 | 9.350175 | 16.54567 | 13.04325 | 7.195498 | 5.847747
Se alimenta solucion de la ROM2 | 8:00 | 2024-09-20 |  | 47 | 2798.2 | 0 | 1.91 | 424 | 14.8 | 17.2 | 25.2 | 1.5666 | 21.5264 | 9.120704 | 48.96135 | 9.484387 | 2887.8 | 10.11804 | 1.05 | 510 | 29.21889 | 0.2214 | 21.0711 | 0.5645868 | [10 empty] | 3.530052 | -7.924749 | 15.16772 | -1.249752 | 9.484387 | 16.72736 | 13.19731 | 7.242973 | 5.954335
| 8:00 | 2024-09-21 |  | 48 | 2830.1 | 0 | 1.92 | 422 | 14.6 | 17 | 25.3 | 1.5761 | 21.8344 | 8.769908 | 49.34104 | 9.620021 | 2878.7 | 10.11804 | 1.05 | 510 | 29.12681 | 0.2214 | 21.0711 | 0.5645868 | [10 empty] | 3.557427 | -8.113128 | 15.43878 | -1.245368 | 9.620021 | 16.94568 | 13.38825 | 7.325654 | 6.062594
| 8:00 | 2024-09-22 |  | 49 | 2850.6 | 0 | 1.94 | 420 | 14.7 | 17.3 | 25.4 | 1.5172 | 21.9444 | 8.255407 | 49.70745 | 9.755227 | 2819.3 | 10.11804 | 1.05 | 510 | 28.5258 | 0.2214 | 21.0711 | 0.5645868 | [10 empty] | 3.583845 | -8.291094 | 15.68261 | -1.23656 | 9.755227 | 17.14675 | 13.5629 | 7.391518 | 6.171382
| 8:00 | 2024-09-23 |  | 50 | 2783.2 | 0 | 1.93 | 424 | 15.2 | 17 | 25.1 | 1.4849 | 22.4284 | 7.841023 | 50.05608 | 9.887644 | 2887.7 | 10.11804 | 1.05 | 510 | 29.21788 | 0.2214 | 21.0711 | 0.5645868 | [10 empty] | 3.60898 | -8.455443 | 15.89237 | -1.222556 | 9.887644 | 17.32457 | 13.71559 | 7.43693 | 6.278663
| 8:00 | 2024-09-24 |  | 51 | 2840.1 | 0 | 1.92 | 430 | 14.9 | 17.2 | 25.2 | 1.4716 | 22.6704 | 7.237657 | 50.40784 | 10.02327 | 2847.1 | 10.11804 | 1.05 | 510 | 28.80708 | 0.2214 | 21.0711 | 0.5645868 | [10 empty] | 3.634342 | -8.609183 | 16.07986 | -1.206127 | 10.02327 | 17.49395 | 13.85961 | 7.470674 | 6.388931
| 8:00 | 2024-09-25 |  | 52 | 2826.4 | 0 | 1.93 | 435 | 14.8 | 17.1 | 25.3 | 1.4621 | 22.1204 | 6.653975 | 50.75583 | 10.157 | 2849 | 10.11804 | 1.05 | 510 | 28.82631 | 0.2214 | 21.0711 | 0.5645868 | [10 empty] | 3.659432 | -8.748902 | 16.25861 | -1.194385 | 10.157 | 17.66671 | 14.00727 | 7.50971 | 6.497564
| 8:00 | 2024-09-26 |  | 53 | 2810.4 | 0 | 1.94 | 438 | 14.6 | 17.2 | 25.1 | 1.4241 | 21.9884 | 5.85151 | 51.09084 | 10.29081 | 2812.4 | 10.11804 | 1.05 | 510 | 28.45599 | 0.2214 | 21.0711 | 0.5645868 | [10 empty] | 3.683585 | -8.869426 | 16.4179 | -1.186193 | 10.29081 | 17.83928 | 14.15569 | 7.54847 | 6.607222
| 8:00 | 2024-09-27 |  | 54 | 2848.6 | 0 | 1.93 | 440 | 14.5 | 16.9 | 25 | 1.4051 | 22.0104 | 5.266359 | 51.42668 | 10.4229 | 2855.4 | 10.11804 | 1.05 | 510 | 28.89106 | 0.2214 | 21.0711 | 0.5645868 | [10 empty] | 3.707799 | -8.978394 | 16.53945 | -1.170232 | 10.4229 | 17.98395 | 14.27616 | 7.561055 | 6.715101
| 8:00 | 2024-09-28 |  | 55 | 2883.6 | 0 | 1.92 | 446 | 14.4 | 17.3 | 25.3 | 1.3861 | 22.2964 | 4.66563 | 51.76101 | 10.55701 | 2733.7 | 10.11804 | 1.05 | 510 | 27.6597 | 0.2214 | 21.0711 | 0.5645868 | [10 empty] | 3.731904 | -9.07459 | 16.63345 | -1.151072 | 10.55701 | 18.11587 | 14.38397 | 7.558859 | 6.825107
Falla de grupo eletrógeno | 8:00 | 2024-09-29 |  | 56 | 2859.8 | 0 | 1.9 | 450 | 14.6 | 17.1 | 25.2 | 1.3481 | 22.0324 | 4.220168 | 52.08395 | 10.68541 | 2872.8 | 10.11804 | 1.05 | 510 | 29.06712 | 0.2214 | 21.0711 | 0.5645868 | [10 empty] | 3.755188 | -9.160093 | 16.69583 | -1.125977 | 10.68541 | 18.22114 | 14.46595 | 7.535735 | 6.93022
| 8:00 | 2024-09-30 |  | 57 | 2716 | 0 | 1.88 | 456 | 14.3 | 17 | 25.3 | 1.3101 | 22.5164 | 3.244186 | 52.37431 | 10.82034 | 2844.5 | 10.11804 | 1.05 | 510 | 28.78078 | 0.2214 | 21.0711 | 0.5645868 | [10 empty] | 3.776122 | -9.218495 | 16.77586 | -1.123092 | 10.82034 | 18.3777 | 14.60158 | 7.557363 | 7.044215
Se alimenta solucion de la ROM2 | 8:00 | 2024-10-01 |  | 58 | 2931.8 | 0 | 1.89 | 463 | 14.6 | 16.9 | 25.1 | 1.2721 | 21.8344 | 2.317276 | 52.68232 | 10.95394 | 2862.6 | 10.37975 | 1.15 | 522 | 29.71306 | 0.2474 | 20.2258 | 0.2825316 | [10 empty] | 3.798329 | -9.260638 | 16.78939 | -1.104165 | 10.95394 | 18.48269 | 14.68436 | 7.528751 | 7.155608
| 8:00 | 2024-10-02 |  | 59 | 2821.1 | 0 | 1.87 | 470 | 14.2 | 17 | 25.4 | 1.2341 | 22.2964 | 1.622093 | 52.95789 | 11.09187 | 2872.9 | 10.37975 | 1.15 | 522 | 29.81997 | 0.2474 | 20.2258 | 0.2825316 | [10 empty] | 3.818197 | -9.291242 | 16.77434 | -1.080945 | 11.09187 | 18.57497 | 14.75677 | 7.483102 | 7.273668
| 8:00 | 2024-10-03 |  | 60 | 2826.2 | 0 | 1.86 | 478 | 14.5 | 17.1 | 25.2 | 1.2151 | 22.732 | 1.390365 | 53.22849 | 11.23029 | 2893.2 | 10.37975 | 1.15 | 522 | 30.03068 | 0.2474 | 20.2258 | 0.2825316 | [10 empty] | 3.837707 | -9.316569 | 16.73754 | -1.052451 | 11.23029 | 18.65126 | 14.81355 | 7.420967 | 7.392582
| 8:00 | 2024-10-04 |  | 61 | 2781.9 | 0 | 1.85 | 486 | 14.6 | 17 | 25.1 | 1.1961 | 22.4284 | 0.6951827 | 53.48799 | 11.36969 | 2822.6 | 10.37975 | 1.15 | 522 | 29.29787 | 0.2474 | 20.2258 | 0.2825316 | [10 empty] | 3.856417 | -9.325639 | 16.70391 | -1.034457 | 11.36969 | 18.74796 | 14.89154 | 7.378269 | 7.513274
| 8:00 | 2024-10-05 |  | 62 | 2768.9 | 0 | 1.86 | 492 | 14.6 | 16.9 | 25.2 | 1.1771 | 22.6704 | 0.3475914 | 53.74246 | 11.50569 | 2861.5 | 10.37975 | 1.15 | 522 | 29.70165 | 0.2474 | 20.2258 | 0.2825316 | [10 empty] | 3.874764 | -9.326979 | 16.63667 | -1.008078 | 11.50569 | 18.81539 | 14.94062 | 7.309693 | 7.630928
| 8:00 | 2024-10-06 |  | 63 | 2796.5 | 0 | 1.86 | 499 | 14.4 | 16.8 | 25.3 | 1.1676 | 22.9784 | 0.1853821 | 53.99656 | 11.64357 | 2835.4 | 10.37975 | 1.15 | 522 | 29.43073 | 0.2474 | 20.2258 | 0.2825316 | [10 empty] | 3.893084 | -9.324623 | 16.55536 | -0.978448 | 11.64357 | 18.8743 | 14.98122 | 7.230737 | 7.750483
| 8:00 | 2024-10-07 |  | 64 | 2820.7 | 0 | 1.84 | 512 | 14.3 | 16.9 | 25 | 1.0935 | 22.7804 | 0.1622093 | 54.23334 | 11.78018 | 2855.9 | 10.37975 | 1.15 | 522 | 29.64352 | 0.2474 | 20.2258 | 0.2825316 | [10 empty] | 3.910156 | -9.321832 | 16.46699 | -0.946379 | 11.78018 | 18.92535 | 15.01519 | 7.145161 | 7.870028
| 8:00 | 2024-10-08 |  | 65 | 2808.8 | 0 | 1.82 | 526 | 14.6 | 16.9 | 25.3 | 1.1391 | 23.2204 | 0.1392679 | 54.48105 | 11.91779 | 2855.2 | 10.37975 | 1.15 | 522 | 29.63625 | 0.2474 | 20.2258 | 0.2825316 | [10 empty] | 3.928016 | -9.318455 | 16.37104 | -0.9117562 | 11.91779 | 18.97038 | 15.04236 | 7.052588 | 7.989774
| 8:00 | 2024-10-09 |  | 66 | 2828 | 0 | 1.8 | 537 | 14.4 | 17.1 | 25.1 | 1.0992 | 23.6604 | 0.09284526 | 54.71974 | 12.05536 | 2830.6 | 10.37975 | 1.15 | 522 | 29.38091 | 0.2474 | 20.2258 | 0.2825316 | [10 empty] | 3.945225 | -9.314035 | 16.25276 | -0.8692221 | 12.05536 | 18.99409 | 15.04886 | 6.938725 | 8.110136
| 8:00 | 2024-10-10 |  | 67 | 2782.3 | 0 | 1.79 | 546 | 14.1 | 17 | 25 | 1.0802 | 23.0004 | 0.09238411 | 54.94879 | 12.19175 | 2823.7 | 10.37975 | 1.15 | 522 | 29.30929 | 0.2474 | 20.2258 | 0.2825316 | [10 empty] | 3.961739 | -9.309626 | 16.16398 | -0.8379217 | 12.19175 | 19.0461 | 15.08437 | 6.854358 | 8.230008
| 8:00 | 2024-10-11 |  | 68 | 2747.2 | 0 | 1.78 | 558 | 13.9 | 16.8 | 25 | 1.0669 | 23.2864 | 0.09238411 | 55.17061 | 12.3278 | 2860.7 | 10.37975 | 1.15 | 522 | 29.69334 | 0.2474 | 20.2258 | 0.2825316 | [10 empty] | 3.977732 | -9.305207 | 16.07376 | -0.8060739 | 12.3278 | 19.09635 | 15.11862 | 6.768548 | 8.350068
Se alimenta solucion de la ROM2 | 8:00 | 2024-10-12 |  | 69 | 2813.6 | 0 | 1.77 | 565 | 14.5 | 17 | 25.2 | 1.0973 | 23.6604 | 0.09238411 | 55.40706 | 12.46564 | 2859.7 | 10.33613 | 1.12 | 556 | 29.55824 | 0.2246 | 20.5668 | 0.1406723 | [10 empty] | 3.99478 | -9.300753 | 15.96093 | -0.7656377 | 12.46564 | 19.12581 | 15.13103 | 6.660176 | 8.470857
| 8:00 | 2024-10-13 |  | 70 | 2815.3 | 0 | 1.76 | 576 | 14.2 | 16.9 | 25.3 | 1.0821 | 23.8804 | 0.09238411 | 55.64595 | 12.60285 | 2888.2 | 10.33613 | 1.12 | 556 | 29.85282 | 0.2246 | 20.5668 | 0.1406723 | [10 empty] | 4.012003 | -9.299598 | 15.85665 | -0.7265725 | 12.60285 | 19.1599 | 15.14789 | 6.557052 | 8.590843
| 8:00 | 2024-10-14 |  | 71 | 2829.9 | 0 | 1.75 | 580 | 13.8 | 17.1 | 25.2 | 1.065 | 23.8364 | 0.0922314 | 55.88096 | 12.74142 | 2896.5 | 10.33613 | 1.12 | 556 | 29.93861 | 0.2246 | 20.5668 | 0.1406723 | [10 empty] | 4.028947 | -9.298418 | 15.75674 | -0.6891877 | 12.74142 | 19.19975 | 15.1708 | 6.458327 | 8.712476
| 8:00 | 2024-10-15 |  | 72 | 2838.8 | 0 | 1.78 | 584 | 14.2 | 17.3 | 25.3 | 1.0536 | 23.8584 | 0.0922314 | 56.11351 | 12.8804 | 2880.7 | 10.33613 | 1.12 | 556 | 29.7753 | 0.2246 | 20.5668 | 0.1406723 | [10 empty] | 4.045714 | -9.297235 | 15.65557 | -0.6513207 | 12.8804 | 19.23873 | 15.19302 | 6.358334 | 8.834684
| 8:00 | 2024-10-16 |  | 73 | 2893.5 | 0 | 1.79 | 588 | 14.4 | 17 | 25.1 | 1.0251 | 23.5064 | 0.0922314 | 56.34395 | 13.01861 | 2865.2 | 10.33613 | 1.12 | 556 | 29.61509 | 0.2246 | 20.5668 | 0.1406723 | [10 empty] | 4.062328 | -9.296111 | 15.54703 | -0.6106151 | 13.01861 | 19.26953 | 15.20721 | 6.25092 | 8.956286
| 8:00 | 2024-10-17 |  | 74 | 2872.3 | 0 | 1.8 | 590 | 14 | 16.9 | 25.4 | 1.0061 | 24.2764 | 0.0922314 | 56.56715 | 13.15609 | 2839.9 | 10.33613 | 1.12 | 556 | 29.35359 | 0.2246 | 20.5668 | 0.1406723 | [10 empty] | 4.07842 | -9.294989 | 15.41373 | -0.5604765 | 13.15609 | 19.27483 | 15.19641 | 6.118745 | 9.077667
| 8:00 | 2024-10-18 |  | 75 | 2822 | 0 | 1.78 | 595 | 14.2 | 16.8 | 25.2 | 0.9871 | 23.5284 | 0.0922314 | 56.78056 | 13.29235 | 2906.2 | 10.33613 | 1.12 | 556 | 30.03887 | 0.2246 | 20.5668 | 0.1406723 | [10 empty] | 4.093807 | -9.293858 | 15.31468 | -0.5233893 | 13.29235 | 19.31317 | 15.21937 | 6.020826 | 9.198539
| 8:00 | 2024-10-19 |  | 76 | 2887.4 | 0 | 1.79 | 600 | 13.8 | 17.1 | 25.3 | 0.9624 | 23.1984 | 0.0922314 | 56.99181 | 13.43179 | 2872.8 | 10.33613 | 1.12 | 556 | 29.69365 | 0.2246 | 20.5668 | 0.1406723 | [10 empty] | 4.109038 | -9.2927 | 15.22507 | -0.489912 | 13.43179 | 19.36416 | 15.25512 | 5.932369 | 9.322748
| 8:00 | 2024-10-20 |  | 77 | 2828 | 0 | 1.78 | 602 | 13.9 | 17.3 | 25 | 0.9453 | 23.0884 | 0.0922314 | 57.19333 | 13.56962 | 2865 | 10.33613 | 1.12 | 556 | 29.61303 | 0.2246 | 20.5668 | 0.1406723 | [10 empty] | 4.123568 | -9.291536 | 15.14766 | -0.4610867 | 13.56962 | 19.42574 | 15.30218 | 5.856121 | 9.446057
| 8:00 | 2024-10-21 |  | 78 | 2867 | 0 | 1.77 | 603 | 14.2 | 16.9 | 25.2 | 0.9225 | 23.4404 | 0.0922314 | 57.39219 | 13.70709 | 2893.2 | 10.33613 | 1.12 | 556 | 29.9045 | 0.2246 | 20.5668 | 0.1406723 | [10 empty] | 4.137905 | -9.29041 | 15.04508 | -0.4226522 | 13.70709 | 19.46175 | 15.32385 | 5.754667 | 9.569183
| 8:00 | 2024-10-22 |  | 79 | 2792.3 | 0 | 1.79 | 605 | 14.3 | 16.8 | 25.3 | 0.9073 | 23.2864 | 0.0922314 | 57.57936 | 13.8459 | 2837.5 | 10.33613 | 1.12 | 556 | 29.32878 | 0.2246 | 20.5668 | 0.1406723 | [10 empty] | 4.1514 | -9.289196 | 14.97601 | -0.3970342 | 13.8459 | 19.53272 | 15.38132 | 5.686813 | 9.694505
Se alimenta solucion de la ROM2 | 8:00 | 2024-10-23 |  | 80 | 2838.4 | 0 | 1.8 | 606 | 14.5 | 17.2 | 25.2 | 0.8864 | 23.4844 | 0.0922314 | 57.76603 | 13.98205 | 2842.5 | 10.18644 | 1.18 | 570 | 28.95496 | 0.2568 | 20.8632 | 0.09457627 | [10 empty] | 4.164858 | -9.28808 | 14.8732 | -0.3585064 | 13.98205 | 19.56717 | 15.40231 | 5.585119 | 9.81719
| 8:00 | 2024-10-24 |  | 81 | 2888.6 | 0 | 1.78 | 605 | 14.2 | 17 | 25 | 0.8731 | 23.9464 | 0.0922314 | 57.9441 | 14.11646 | 2861.9 | 10.18644 | 1.18 | 570 | 29.15257 | 0.2568 | 20.8632 | 0.09457627 | [10 empty] | 4.177697 | -9.288061 | 14.75293 | -0.3126996 | 14.11646 | 19.58132 | 15.40363 | 5.464867 | 9.93876
| 8:00 | 2024-10-25 |  | 82 | 2874.3 | 0 | 1.75 | 607 | 14 | 17.3 | 25.1 | 0.8446 | 24.1004 | 0.0922314 | 58.11229 | 14.25178 | 2828.2 | 10.18644 | 1.18 | 570 | 28.80929 | 0.2568 | 20.8632 | 0.09457627 | [10 empty] | 4.189823 | -9.288015 | 14.63633 | -0.2683064 | 14.25178 | 19.6001 | 15.41027 | 5.348312 | 10.06196
| 8:00 | 2024-10-26 |  | 83 | 2798.6 | 0 | 1.74 | 609 | 14.3 | 16.8 | 25.4 | 0.818 | 23.6164 | 0.09238411 | 58.26759 | 14.38552 | 2844.3 | 10.18644 | 1.18 | 570 | 28.97329 | 0.2568 | 20.8632 | 0.09457627 | [10 empty] | 4.201021 | -9.287943 | 14.54985 | -0.235406 | 14.38552 | 19.64743 | 15.44641 | 5.261912 | 10.1845
| 8:00 | 2024-10-27 |  | 84 | 2840.4 | 0 | 1.73 | 608 | 14.3 | 17.2 | 25.3 | 0.8161 | 23.8804 | 0.09238411 | 58.42535 | 14.52001 | 2867.6 | 10.18644 | 1.18 | 570 | 29.21064 | 0.2568 | 20.8632 | 0.09457627 | [10 empty] | 4.212394 | -9.287889 | 14.44634 | -0.1960015 | 14.52001 | 19.67846 | 15.46606 | 5.158449 | 10.30762
| 8:00 | 2024-10-28 |  | 85 | 2853.4 | 0 | 1.74 | 610 | 14.2 | 16.9 | 25.1 | 0.8047 | 24.2324 | 0.0922314 | 58.58033 | 14.65561 | 2865 | 10.18644 | 1.18 | 570 | 29.18415 | 0.2568 | 20.8632 | 0.09457627 | [10 empty] | 4.223568 | -9.287824 | 14.33271 | -0.1527501 | 14.65561 | 19.70049 | 15.47692 | 5.044881 | 10.43204
| 8:00 | 2024-10-29 |  | 86 | 2844.8 | 0 | 1.7 | 614 | 14 | 17 | 25.2 | 0.7971 | 24.3204 | 0.09253731 | 58.73254 | 14.79108 | 2895.7 | 10.18644 | 1.18 | 570 | 29.49688 | 0.2568 | 20.8632 | 0.09457627 | [10 empty] | 4.234543 | -9.287761 | 14.2179 | -0.1090522 | 14.79108 | 19.72122 | 15.48668 | 4.930143 | 10.55654
| 8:00 | 2024-10-30 |  | 87 | 2889.9 | 0 | 1.69 | 617 | 14.2 | 16.8 | 25 | 0.799 | 24.5184 | 0.09207921 | 58.88809 | 14.928 | [18 empty] | 4.245757 | -9.287698 | 14.09057 | -0.06057981 | 14.928 | 19.73087 | 15.48512 | 4.802871 | 10.68225
| 8:00 | 2024-10-31 |  | 88 | [10 empty] | 58.88809 | 14.928 | [18 empty] | 4.245757 | -9.287698 | 14.09057 | -0.06057981 | 14.928 | 19.73087 | 15.48512 | 4.802871 | 10.68225
| 8:00 | 2024-11-01 |  | 89 | [10 empty] | 58.88809 | 14.928 | [18 empty] | 4.245757 | -9.287698 | 14.09057 | -0.06057981 | 14.928 | 19.73087 | 15.48512 | 4.802871 | 10.68225
| 8:00 | 2024-11-02 |  | 90 | [10 empty] | 58.88809 | 14.928 | [18 empty] | 4.245757 | -9.287698 | 14.09057 | -0.06057981 | 14.928 | 19.73087 | 15.48512 | 4.802871 | 10.68225
| 8:00 | 2024-11-03 |  | 91 | [10 empty] | 58.88809 | 14.928 | [18 empty] | 4.245757 | -9.287698 | 14.09057 | -0.06057981 | 14.928 | 19.73087 | 15.48512 | 4.802871 | 10.68225
| 8:00 | 2024-11-04 |  | 92 | [10 empty] | 58.88809 | 14.928 | [18 empty] | 4.245757 | -9.287698 | 14.09057 | -0.06057981 | 14.928 | 19.73087 | 15.48512 | 4.802871 | 10.68225
| 8:00 | 2024-11-05 |  | 93 | [10 empty] | 58.88809 | 14.928 | [18 empty] | 4.245757 | -9.287698 | 14.09057 | -0.06057981 | 14.928 | 19.73087 | 15.48512 | 4.802871 | 10.68225
| 8:00 | 2024-11-06 |  | 94 | [10 empty] | 58.88809 | 14.928 | [18 empty] | 4.245757 | -9.287698 | 14.09057 | -0.06057981 | 14.928 | 19.73087 | 15.48512 | 4.802871 | 10.68225
| 8:00 | 2024-11-07 |  | 95 | [10 empty] | 58.88809 | 14.928 | [18 empty] | 4.245757 | -9.287698 | 14.09057 | -0.06057981 | 14.928 | 19.73087 | 15.48512 | 4.802871 | 10.68225
| 8:00 | 2024-11-08 |  | 96 | [10 empty] | 58.88809 | 14.928 | [18 empty] | 4.245757 | -9.287698 | 14.09057 | -0.06057981 | 14.928 | 19.73087 | 15.48512 | 4.802871 | 10.68225
| 8:00 | 2024-11-09 |  | 97 | [10 empty] | 58.88809 | 14.928 | [18 empty] | 4.245757 | -9.287698 | 14.09057 | -0.06057981 | 14.928 | 19.73087 | 15.48512 | 4.802871 | 10.68225
| 8:00 | 2024-11-10 |  | 98 | [10 empty] | 58.88809 | 14.928 | [18 empty] | 4.245757 | -9.287698 | 14.09057 | -0.06057981 | 14.928 | 19.73087 | 15.48512 | 4.802871 | 10.68225
| 8:00 | 2024-11-11 |  | 99 | [10 empty] | 58.88809 | 14.928 | [18 empty] | 4.245757 | -9.287698 | 14.09057 | -0.06057981 | 14.928 | 19.73087 | 15.48512 | 4.802871 | 10.68225
| 8:00 | 2024-11-12 |  | 100 | [10 empty] | 58.88809 | 14.928 | [18 empty] | 4.245757 | -9.287698 | 14.09057 | -0.06057981 | 14.928 | 19.73087 | 15.48512 | 4.802871 | 10.68225
| 8:00 | 2024-11-13 |  | 101 | [10 empty] | 58.88809 | 14.928 | [18 empty] | 4.245757 | -9.287698 | 14.09057 | -0.06057981 | 14.928 | 19.73087 | 15.48512 | 4.802871 | 10.68225
| 8:00 | 2024-11-14 |  | 102 | [10 empty] | 58.88809 | 14.928 | [18 empty] | 4.245757 | -9.287698 | 14.09057 | -0.06057981 | 14.928 | 19.73087 | 15.48512 | 4.802871 | 10.68225
| 8:00 | 2024-11-15 |  | 103 | [10 empty] | 58.88809 | 14.928 | [18 empty] | 4.245757 | -9.287698 | 14.09057 | -0.06057981 | 14.928 | 19.73087 | 15.48512 | 4.802871 | 10.68225
| 8:00 | 2024-11-16 |  | 104 | [10 empty] | 58.88809 | 14.928 | [18 empty] | 4.245757 | -9.287698 | 14.09057 | -0.06057981 | 14.928 | 19.73087 | 15.48512 | 4.802871 | 10.68225
| 8:00 | 2024-11-17 |  | 105 | [10 empty] | 58.88809 | 14.928 | [18 empty] | 4.245757 | -9.287698 | 14.09057 | -0.06057981 | 14.928 | 19.73087 | 15.48512 | 4.802871 | 10.68225
| 8:00 | 2024-11-18 |  | 106 | [10 empty] | 58.88809 | 14.928 | [18 empty] | 4.245757 | -9.287698 | 14.09057 | -0.06057981 | 14.928 | 19.73087 | 15.48512 | 4.802871 | 10.68225
| 8:00 | 2024-11-19 |  | 107 | [10 empty] | 58.88809 | 14.928 | [18 empty] | 4.245757 | -9.287698 | 14.09057 | -0.06057981 | 14.928 | 19.73087 | 15.48512 | 4.802871 | 10.68225
| 8:00 | 2024-11-20 |  | 108 | [10 empty] | 58.88809 | 14.928 | [18 empty] | 4.245757 | -9.287698 | 14.09057 | -0.06057981 | 14.928 | 19.73087 | 15.48512 | 4.802871 | 10.68225
| 8:00 | 2024-11-21 |  | 109 | [10 empty] | 58.88809 | 14.928 | [18 empty] | 4.245757 | -9.287698 | 14.09057 | -0.06057981 | 14.928 | 19.73087 | 15.48512 | 4.802871 | 10.68225
| 8:00 | 2024-11-22 |  | 110 | [10 empty] | 58.88809 | 14.928 | [18 empty] | 4.245757 | -9.287698 | 14.09057 | -0.06057981 | 14.928 | 19.73087 | 15.48512 | 4.802871 | 10.68225
| 8:00 | 2024-11-23 |  | 111 | [10 empty] | 58.88809 | 14.928 | [18 empty] | 4.245757 | -9.287698 | 14.09057 | -0.06057981 | 14.928 | 19.73087 | 15.48512 | 4.802871 | 10.68225
| 8:00 | 2024-11-24 |  | 112 | [10 empty] | 58.88809 | 14.928 | [18 empty] | 4.245757 | -9.287698 | 14.09057 | -0.06057981 | 14.928 | 19.73087 | 15.48512 | 4.802871 | 10.68225
| 8:00 | 2024-11-25 |  | 113 | [10 empty] | 58.88809 | 14.928 | [18 empty] | 4.245757 | -9.287698 | 14.09057 | -0.06057981 | 14.928 | 19.73087 | 15.48512 | 4.802871 | 10.68225
| 8:00 | 2024-11-26 |  | 114 | [10 empty] | 58.88809 | 14.928 | [18 empty] | 4.245757 | -9.287698 | 14.09057 | -0.06057981 | 14.928 | 19.73087 | 15.48512 | 4.802871 | 10.68225
| 8:00 | 2024-11-27 |  | 115 | [10 empty] | 58.88809 | 14.928 | [18 empty] | 4.245757 | -9.287698 | 14.09057 | -0.06057981 | 14.928 | 19.73087 | 15.48512 | 4.802871 | 10.68225
| 8:00 | 2024-11-28 |  | 116 | [10 empty] | 58.88809 | 14.928 | [18 empty] | 4.245757 | -9.287698 | 14.09057 | -0.06057981 | 14.928 | 19.73087 | 15.48512 | 4.802871 | 10.68225
| 8:00 | 2024-11-29 |  | 117 | [10 empty] | 58.88809 | 14.928 | [18 empty] | 4.245757 | -9.287698 | 14.09057 | -0.06057981 | 14.928 | 19.73087 | 15.48512 | 4.802871 | 10.68225
| 8:00 | 2024-11-30 |  | 118 | [10 empty] | 58.88809 | 14.928 | [18 empty] | 4.245757 | -9.287698 | 14.09057 | -0.06057981 | 14.928 | 19.73087 | 15.48512 | 4.802871 | 10.68225
| 8:00 | 2024-12-01 |  | 119 | [10 empty] | 58.88809 | 14.928 | [18 empty] | 4.245757 | -9.287698 | 14.09057 | -0.06057981 | 14.928 | 19.73087 | 15.48512 | 4.802871 | 10.68225
| 8:00 | 2024-12-02 |  | 120 | [10 empty] | 58.88809 | 14.928 | [18 empty] | 4.245757 | -9.287698 | 14.09057 | -0.06057981 | 14.928 | 19.73087 | 15.48512 | 4.802871 | 10.68225
| 8:00 | 2024-12-03 |  | 121 | [10 empty] | 58.88809 | 14.928 | [18 empty] | 4.245757 | -9.287698 | 14.09057 | -0.06057981 | 14.928 | 19.73087 | 15.48512 | 4.802871 | 10.68225
| 8:00 | 2024-12-04 |  | 122 | [10 empty] | 58.88809 | 14.928 | [18 empty] | 4.245757 | -9.287698 | 14.09057 | -0.06057981 | 14.928 | 19.73087 | 15.48512 | 4.802871 | 10.68225
| 8:00 | 2024-12-05 |  | 123 | [10 empty] | 58.88809 | 14.928 | [18 empty] | 4.245757 | -9.287698 | 14.09057 | -0.06057981 | 14.928 | 19.73087 | 15.48512 | 4.802871 | 10.68225
| 8:00 | 2024-12-06 |  | 124 | [10 empty] | 58.88809 | 14.928 | [18 empty] | 4.245757 | -9.287698 | 14.09057 | -0.06057981 | 14.928 | 19.73087 | 15.48512 | 4.802871 | 10.68225
| 8:00 | 2024-12-07 |  | 125 | [10 empty] | 58.88809 | 14.928 | [18 empty] | 4.245757 | -9.287698 | 14.09057 | -0.06057981 | 14.928 | 19.73087 | 15.48512 | 4.802871 | 10.68225
| 8:00 | 2024-12-08 |  | 126 | [10 empty] | 58.88809 | 14.928 | [18 empty] | 4.245757 | -9.287698 | 14.09057 | -0.06057981 | 14.928 | 19.73087 | 15.48512 | 4.802871 | 10.68225
| 8:00 | 2024-12-09 |  | 127 | [10 empty] | 58.88809 | 14.928 | [18 empty] | 4.245757 | -9.287698 | 14.09057 | -0.06057981 | 14.928 | 19.73087 | 15.48512 | 4.802871 | 10.68225
| 8:00 | 2024-12-10 |  | 128 | [10 empty] | 58.88809 | 14.928 | [18 empty] | 4.245757 | -9.287698 | 14.09057 | -0.06057981 | 14.928 | 19.73087 | 15.48512 | 4.802871 | 10.68225
| 8:00 | 2024-12-11 |  | 129 | [10 empty] | 58.88809 | 14.928 | [18 empty] | 4.245757 | -9.287698 | 14.09057 | -0.06057981 | 14.928 | 19.73087 | 15.48512 | 4.802871 | 10.68225
| 8:00 | 2024-12-12 |  | 130 | [10 empty] | 58.88809 | 14.928 | [18 empty] | 4.245757 | -9.287698 | 14.09057 | -0.06057981 | 14.928 | 19.73087 | 15.48512 | 4.802871 | 10.68225
| 8:00 | 2024-12-13 |  | 131 | [10 empty] | 58.88809 | 14.928 | [18 empty] | 4.245757 | -9.287698 | 14.09057 | -0.06057981 | 14.928 | 19.73087 | 15.48512 | 4.802871 | 10.68225
| 8:00 | 2024-12-14 |  | 132 | [10 empty] | 58.88809 | 14.928 | [18 empty] | 4.245757 | -9.287698 | 14.09057 | -0.06057981 | 14.928 | 19.73087 | 15.48512 | 4.802871 | 10.68225
| 8:00 | 2024-12-15 |  | 133 | [10 empty] | 58.88809 | 14.928 | [18 empty] | 4.245757 | -9.287698 | 14.09057 | -0.06057981 | 14.928 | 19.73087 | 15.48512 | 4.802871 | 10.68225
| 8:00 | 2024-12-16 |  | 134 | [10 empty] | 58.88809 | 14.928 | [18 empty] | 4.245757 | -9.287698 | 14.09057 | -0.06057981 | 14.928 | 19.73087 | 15.48512 | 4.802871 | 10.68225
| 8:00 | 2024-12-17 |  | 135 | [10 empty] | 58.88809 | 14.928 | [18 empty] | 4.245757 | -9.287698 | 14.09057 | -0.06057981 | 14.928 | 19.73087 | 15.48512 | 4.802871 | 10.68225
| 8:00 | 2024-12-18 |  | 136 | [10 empty] | 58.88809 | 14.928 | [18 empty] | 4.245757 | -9.287698 | 14.09057 | -0.06057981 | 14.928 | 19.73087 | 15.48512 | 4.802871 | 10.68225
| 8:00 | 2024-12-19 |  | 137 | [10 empty] | 58.88809 | 14.928 | [18 empty] | 4.245757 | -9.287698 | 14.09057 | -0.06057981 | 14.928 | 19.73087 | 15.48512 | 4.802871 | 10.68225
| 8:00 | 2024-12-20 |  | 138 | [10 empty] | 58.88809 | 14.928 | [18 empty] | 4.245757 | -9.287698 | 14.09057 | -0.06057981 | 14.928 | 19.73087 | 15.48512 | 4.802871 | 10.68225
| 8:00 | 2024-12-21 |  | 139 | [10 empty] | 58.88809 | 14.928 | [18 empty] | 4.245757 | -9.287698 | 14.09057 | -0.06057981 | 14.928 | 19.73087 | 15.48512 | 4.802871 | 10.68225
| 8:00 | 2024-12-22 |  | 140 | [10 empty] | 58.88809 | 14.928 | [18 empty] | 4.245757 | -9.287698 | 14.09057 | -0.06057981 | 14.928 | 19.73087 | 15.48512 | 4.802871 | 10.68225
| 8:00 | 2024-12-23 |  | 141 | [10 empty] | 58.88809 | 14.928 | [18 empty] | 4.245757 | -9.287698 | 14.09057 | -0.06057981 | 14.928 | 19.73087 | 15.48512 | 4.802871 | 10.68225
| 8:00 | 2024-12-24 |  | 142 | [10 empty] | 58.88809 | 14.928 | [18 empty] | 4.245757 | -9.287698 | 14.09057 | -0.06057981 | 14.928 | 19.73087 | 15.48512 | 4.802871 | 10.68225
| 8:00 | 2024-12-25 |  | 143 | [10 empty] | 58.88809 | 14.928 | [18 empty] | 4.245757 | -9.287698 | 14.09057 | -0.06057981 | 14.928 | 19.73087 | 15.48512 | 4.802871 | 10.68225
| 8:00 | 2024-12-26 |  | 144 | [10 empty] | 58.88809 | 14.928 | [18 empty] | 4.245757 | -9.287698 | 14.09057 | -0.06057981 | 14.928 | 19.73087 | 15.48512 | 4.802871 | 10.68225
| 8:00 | 2024-12-27 |  | 145 | [10 empty] | 58.88809 | 14.928 | [18 empty] | 4.245757 | -9.287698 | 14.09057 | -0.06057981 | 14.928 | 19.73087 | 15.48512 | 4.802871 | 10.68225
| 8:00 | 2024-12-28 |  | 146 | [10 empty] | 58.88809 | 14.928 | [18 empty] | 4.245757 | -9.287698 | 14.09057 | -0.06057981 | 14.928 | 19.73087 | 15.48512 | 4.802871 | 10.68225
| 8:00 | 2024-12-29 |  | 147 | [10 empty] | 58.88809 | 14.928 | [18 empty] | 4.245757 | -9.287698 | 14.09057 | -0.06057981 | 14.928 | 19.73087 | 15.48512 | 4.802871 | 10.68225
| 8:00 | 2024-12-30 |  | 148 | [10 empty] | 58.88809 | 14.928 | [18 empty] | 4.245757 | -9.287698 | 14.09057 | -0.06057981 | 14.928 | 19.73087 | 15.48512 | 4.802871 | 10.68225
| 8:00 | 2024-12-31 |  | 149 | [10 empty] | 58.88809 | 14.928 | [18 empty] | 4.245757 | -9.287698 | 14.09057 | -0.06057981 | 14.928 | 19.73087 | 15.48512 | 4.802871 | 10.68225
| 8:00 | 2025-01-01 |  | 150 | [10 empty] | 58.88809 | 14.928 | [18 empty] | 4.245757 | -9.287698 | 14.09057 | -0.06057981 | 14.928 | 19.73087 | 15.48512 | 4.802871 | 10.68225
| 8:00 | 2025-01-02 |  | 151 | [10 empty] | 58.88809 | 14.928 | [18 empty] | 4.245757 | -9.287698 | 14.09057 | -0.06057981 | 14.928 | 19.73087 | 15.48512 | 4.802871 | 10.68225
| 8:00 | 2025-01-03 |  | 152 | [10 empty] | 58.88809 | 14.928 | [18 empty] | 4.245757 | -9.287698 | 14.09057 | -0.06057981 | 14.928 | 19.73087 | 15.48512 | 4.802871 | 10.68225
| 8:00 | 2025-01-04 |  | 153 | [10 empty] | 58.88809 | 14.928 | [18 empty] | 4.245757 | -9.287698 | 14.09057 | -0.06057981 | 14.928 | 19.73087 | 15.48512 | 4.802871 | 10.68225
| 8:00 | 2025-01-05 |  | 154 | [10 empty] | 58.88809 | 14.928 | [18 empty] | 4.245757 | -9.287698 | 14.09057 | -0.06057981 | 14.928 | 19.73087 | 15.48512 | 4.802871 | 10.68225
| 8:00 | 2025-01-06 |  | 155 | [10 empty] | 58.88809 | 14.928 | [18 empty] | 4.245757 | -9.287698 | 14.09057 | -0.06057981 | 14.928 | 19.73087 | 15.48512 | 4.802871 | 10.68225
| 8:00 | 2025-01-07 |  | 156 | [10 empty] | 58.88809 | 14.928 | [18 empty] | 4.245757 | -9.287698 | 14.09057 | -0.06057981 | 14.928 | 19.73087 | 15.48512 | 4.802871 | 10.68225
| 8:00 | 2025-01-08 |  | 157 | [10 empty] | 58.88809 | 14.928 | [18 empty] | 4.245757 | -9.287698 | 14.09057 | -0.06057981 | 14.928 | 19.73087 | 15.48512 | 4.802871 | 10.68225
| 8:00 | 2025-01-09 |  | 158 | [10 empty] | 58.88809 | 14.928 | [18 empty] | 4.245757 | -9.287698 | 14.09057 | -0.06057981 | 14.928 | 19.73087 | 15.48512 | 4.802871 | 10.68225
| 8:00 | 2025-01-10 |  | 159 | [10 empty] | 58.88809 | 14.928 | [18 empty] | 4.245757 | -9.287698 | 14.09057 | -0.06057981 | 14.928 | 19.73087 | 15.48512 | 4.802871 | 10.68225
| 8:00 | 2025-01-11 |  | 160 | [10 empty] | 58.88809 | 14.928 | [18 empty] | 4.245757 | -9.287698 | 14.09057 | -0.06057981 | 14.928 | 19.73087 | 15.48512 | 4.802871 | 10.68225
| 8:00 | 2025-01-12 |  | 161 | [10 empty] | 58.88809 | 14.928 | [18 empty] | 4.245757 | -9.287698 | 14.09057 | -0.06057981 | 14.928 | 19.73087 | 15.48512 | 4.802871 | 10.68225
| 8:00 | 2025-01-13 |  | 162 | [10 empty] | 58.88809 | 14.928 | [18 empty] | 4.245757 | -9.287698 | 14.09057 | -0.06057981 | 14.928 | 19.73087 | 15.48512 | 4.802871 | 10.68225
| 8:00 | 2025-01-14 |  | 163 | [10 empty] | 58.88809 | 14.928 | [18 empty] | 4.245757 | -9.287698 | 14.09057 | -0.06057981 | 14.928 | 19.73087 | 15.48512 | 4.802871 | 10.68225
| 8:00 | 2025-01-15 |  | 164 | [10 empty] | 58.88809 | 14.928 | [18 empty] | 4.245757 | -9.287698 | 14.09057 | -0.06057981 | 14.928 | 19.73087 | 15.48512 | 4.802871 | 10.68225
| 8:00 | 2025-01-16 |  | 165 | [10 empty] | 58.88809 | 14.928 | [18 empty] | 4.245757 | -9.287698 | 14.09057 | -0.06057981 | 14.928 | 19.73087 | 15.48512 | 4.802871 | 10.68225
| 8:00 | 2025-01-17 |  | 166 | [10 empty] | 58.88809 | 14.928 | [18 empty] | 4.245757 | -9.287698 | 14.09057 | -0.06057981 | 14.928 | 19.73087 | 15.48512 | 4.802871 | 10.68225
| 8:00 | 2025-01-18 |  | 167 | [10 empty] | 58.88809 | 14.928 | [18 empty] | 4.245757 | -9.287698 | 14.09057 | -0.06057981 | 14.928 | 19.73087 | 15.48512 | 4.802871 | 10.68225
| 8:00 | 2025-01-19 |  | 168 | [10 empty] | 58.88809 | 14.928 | [18 empty] | 4.245757 | -9.287698 | 14.09057 | -0.06057981 | 14.928 | 19.73087 | 15.48512 | 4.802871 | 10.68225
| 8:00 | 2025-01-20 |  | 169 | [10 empty] | 58.88809 | 14.928 | [18 empty] | 4.245757 | -9.287698 | 14.09057 | -0.06057981 | 14.928 | 19.73087 | 15.48512 | 4.802871 | 10.68225
| 8:00 | 2025-01-21 |  | 170 | [10 empty] | 58.88809 | 14.928 | [18 empty] | 4.245757 | -9.287698 | 14.09057 | -0.06057981 | 14.928 | 19.73087 | 15.48512 | 4.802871 | 10.68225
| 8:00 | 2025-01-22 |  | 171 | [10 empty] | 58.88809 | 14.928 | [18 empty] | 4.245757 | -9.287698 | 14.09057 | -0.06057981 | 14.928 | 19.73087 | 15.48512 | 4.802871 | 10.68225
| 8:00 | 2025-01-23 |  | 172 | [10 empty] | 58.88809 | 14.928 | [18 empty] | 4.245757 | -9.287698 | 14.09057 | -0.06057981 | 14.928 | 19.73087 | 15.48512 | 4.802871 | 10.68225
| 8:00 | 2025-01-24 |  | 173 | [10 empty] | 58.88809 | 14.928 | [18 empty] | 4.245757 | -9.287698 | 14.09057 | -0.06057981 | 14.928 | 19.73087 | 15.48512 | 4.802871 | 10.68225
| 8:00 | 2025-01-25 |  | 174 | [10 empty] | 58.88809 | 14.928 | [18 empty] | 4.245757 | -9.287698 | 14.09057 | -0.06057981 | 14.928 | 19.73087 | 15.48512 | 4.802871 | 10.68225
| 8:00 | 2025-01-26 |  | 175 | [10 empty] | 58.88809 | 14.928 | [18 empty] | 4.245757 | -9.287698 | 14.09057 | -0.06057981 | 14.928 | 19.73087 | 15.48512 | 4.802871 | 10.68225
| 8:00 | 2025-01-27 |  | 176 | [10 empty] | 58.88809 | 14.928 | [18 empty] | 4.245757 | -9.287698 | 14.09057 | -0.06057981 | 14.928 | 19.73087 | 15.48512 | 4.802871 | 10.68225
| 8:00 | 2025-01-28 |  | 177 | [10 empty] | 58.88809 | 14.928 | [18 empty] | 4.245757 | -9.287698 | 14.09057 | -0.06057981 | 14.928 | 19.73087 | 15.48512 | 4.802871 | 10.68225
| 8:00 | 2025-01-29 |  | 178 | [10 empty] | 58.88809 | 14.928 | [18 empty] | 4.245757 | -9.287698 | 14.09057 | -0.06057981 | 14.928 | 19.73087 | 15.48512 | 4.802871 | 10.68225
| 8:00 | 2025-01-30 |  | 179 | [10 empty] | 58.88809 | 14.928 | [18 empty] | 4.245757 | -9.287698 | 14.09057 | -0.06057981 | 14.928 | 19.73087 | 15.48512 | 4.802871 | 10.68225
| 8:00 | 2025-01-31 |  | 180 | [10 empty] | 58.88809 | 14.928 | [18 empty] | 4.245757 | -9.287698 | 14.09057 | -0.06057981 | 14.928 | 19.73087 | 15.48512 | 4.802871 | 10.68225
| 8:00 | 2025-02-01 |  | 181 | [10 empty] | 58.88809 | 14.928 | [18 empty] | 4.245757 | -9.287698 | 14.09057 | -0.06057981 | 14.928 | 19.73087 | 15.48512 | 4.802871 | 10.68225
| 8:00 | 2025-02-02 |  | 182 | [10 empty] | 58.88809 | 14.928 | [18 empty] | 4.245757 | -9.287698 | 14.09057 | -0.06057981 | 14.928 | 19.73087 | 15.48512 | 4.802871 | 10.68225
| 8:00 | 2025-02-03 |  | 183 | [10 empty] | 58.88809 | 14.928 | [18 empty] | 4.245757 | -9.287698 | 14.09057 | -0.06057981 | 14.928 | 19.73087 | 15.48512 | 4.802871 | 10.68225
| 8:00 | 2025-02-04 |  | 184 | [10 empty] | 58.88809 | 14.928 | [18 empty] | 4.245757 | -9.287698 | 14.09057 | -0.06057981 | 14.928 | 19.73087 | 15.48512 | 4.802871 | 10.68225
| 8:00 | 2025-02-05 |  | 185 | [10 empty] | 58.88809 | 14.928 | [18 empty] | 4.245757 | -9.287698 | 14.09057 | -0.06057981 | 14.928 | 19.73087 | 15.48512 | 4.802871 | 10.68225
| 8:00 | 2025-02-06 |  | 186 | [10 empty] | 58.88809 | 14.928 | [18 empty] | 4.245757 | -9.287698 | 14.09057 | -0.06057981 | 14.928 | 19.73087 | 15.48512 | 4.802871 | 10.68225
| 8:00 | 2025-02-07 |  | 187 | [10 empty] | 58.88809 | 14.928 | [18 empty] | 4.245757 | -9.287698 | 14.09057 | -0.06057981 | 14.928 | 19.73087 | 15.48512 | 4.802871 | 10.68225
| 8:00 | 2025-02-08 |  | 188 | [10 empty] | 58.88809 | 14.928 | [18 empty] | 4.245757 | -9.287698 | 14.09057 | -0.06057981 | 14.928 | 19.73087 | 15.48512 | 4.802871 | 10.68225
| 8:00 | 2025-02-09 |  | 189 | [10 empty] | 58.88809 | 14.928
*Electrodo de Plata/Cloruro de Plata (Ag/AgCl)