## Mineral
| Investigación Metalúrgica No. 18513 |  |  |  |  | Investigación Metalúrgica No. 18513 | [5 empty] | Investigación Metalúrgica No. 18513
| COMPOSITO ENRIQUECIDO TCS - 129 Prueba No.1 Lix |  |  |  |  | COMPOSITO ENRIQUECIDO TCS - 129 Prueba No.1 Lix | [5 empty] | COMPOSITO ENRIQUECIDO TCS - 129 Prueba No.1 Lix
| Cliente: | El Molle Verde S.A.C. |  | Operador: | E. Huatuco | Cliente: | El Molle Verde S.A.C. |  | Operador: | E. Huatuco |  | Cliente: | El Molle Verde S.A.C. |  |  | Operador: | E. Huatuco
| Proyecto: | Trapiche |  | Fecha: | Oct. 30/24 | Proyecto: | Trapiche |  | Fecha: | Oct. 30/24 |  | Proyecto: | Trapiche |  |  | Fecha: | Oct. 30/24
| Muestra: | TCS - 129 |  |  |  | Muestra: | TCS - 129 |  |  |  |  | Muestra: | TCS - 129
| Descripción: | Curado y Aglomeración |  |  |  | Descripción: | Prueba de Aglomeración
|  | Descripción | Unidad | Valor |  |  | Descripción | Unidad | Valor
|  | Densidad bulk | kg/l |  |  |  | Peso Seco | kg | 27.07485
|  | Cu | % | 0.3008562 |  |  | Peso Inicial Humedo | kg | 27.21
|  | Fe | % | 1.58003 |  |  | Peso Final Curado | kg | 28.03
|  | Cu H2SO4 | % | 0.07531409 |  |  | *ILS+H2O(10%/90%)w/w | g | 801.8391
|  | Cu CN | % | 0.1076986 |  |  | Ácido | g | 94.769
|  | Cu Residual | % | 0.1088386 |  |  | Densidad de ILS+H2O | g/cc | 1.014894
[7 empty] | **Volumen de la solución | cc | 790.0715
[7 empty] | Tiempo | h | 0.17
[7 empty] | Humedad del mineral | % | 0.4966954
| Resumen de cambios en las pruebas: | [5 empty] | Humedad de curado | % | 3.527816
ILS :Cu= 0.30 g/kg, Ácido= 7.76 g/Kg , FeT= 20.14 g/Kg, Fe+2= 2.67 g/Kg
ILS + H2O: Cu= 0.030 g/kg, Ácido= 0.776 g/Kg , FeT= 2.014 g/Kg, Fe+2= 0.267 g/Kg
1) | El 31/03/2024 se carga la columna. | [5 empty] | **Volumen total (Acido Ind.+Refino+Humedad Mineral)
2) | El 03/04/2024 se empieza a regar la columna. |  |  |  |  | Descripción: | Prueba de Curado
3) | El 29/06/2024 se controla cada 5 dias el PLS.
[7 empty] | Descripción | Unidad | Valor
[7 empty] | *H2SO4 | kg/t | 3.523255
[7 empty] | Concentración H2SO4 | g/l | 119.9499
[7 empty] | Tiempo | días | 3
[7 empty] | Temperatura Ambiental | ºC | 13.7
[7 empty] | Temperatura Aglomerado | ºC | 14.3
* Acido total en el curado y Refino
[13 empty] | Consumo Acito Total= | A-B
[13 empty] | Consumo Gangas= | A-C
[14 empty] | Consumo Ácido Total= | H2SO4 (Agregado en el Alimento)- H2SO4 ( PLS)
[14 empty] | Consumo Cu= | H2SO4 (Acido devuelto por el Cu)
[14 empty] | Consumo Gangas= | Consumo Acido Total - Consumo Cu
[14 empty] | Consumo de H2SO4 Total (Fe+2 a Fe+3)= | H2SO4( Agregado en el Alimento)+H2SO4 ( PLS)+H2SO4(Fe+2)+H2SO4 (Fe+3)
[11 empty] | 1.17 | 5.6
Note on J17: Elias Huatuco: Pone H2SO4 al 100%
Note on J18: Elias Huatuco: Medir la densidad del refino
Note on J21: Elias Huatuco: Dato de miraflores

## ENRIQUECIDO
|  | Investigación Metalúrgica No. 18513 | [23 empty] | Investigación Metalúrgica No. 18513
|  | COMPOSITO ENRIQUECIDO TCS - 129 Prueba No.1 Lix | [23 empty] | COMPOSITO ENRIQUECIDO TCS - 129 Prueba No.1 Lix
|  | Cliente: | El Molle Verde S.A.C. | [16 empty] | Operador: |  | E. Huatuco |  |  |  | Cliente: | El Molle Verde S.A.C. | [6 empty] | Operador: | E. Huatuco
|  | Proyecto: | Trapiche | [16 empty] | Fecha: |  | Oct. 30/24 |  |  |  | Proyecto: | Trapiche | [6 empty] | Fecha: | Oct. 30/24
|  | Muestra: | TCS - 129 | [22 empty] | Muestra: | TCS - 129
[38 empty] | A |  | B
|  | Descripción: | Prueba de Lixiviación en Columna | [22 empty] | Descripción: | Prueba de Lixiviación en Columna
|  | Condiciones: | [23 empty] | Condiciones: | [11 empty] | Columna |  | Columna
[38 empty] | Consume |  | Transforma
|  | Dimensiones: | 6"X1 m | [22 empty] | Dimensiones: | 6"X1 m | [10 empty] | H2SO4 |  | Fe+2 a e+3
|  | Granulometría: | P80= 1/2" | [22 empty] | Granulometría: | P80= 1/2"
|  | Curado: | 3.5 kg H2SO4/t mineral, REFINO | [22 empty] | Curado: | 3.5 kg H2SO4/t mineral, REFINO
|  | ILS+ H2O: | Cu= 0.030 g/kg, Ácido= 0.776 g/Kg , FeT= 2.014 g/Kg, Fe+2= 0.267 g/Kg | [22 empty] | ILS+ H2O: | Cu= 0.030 g/kg, Ácido= 0.776 g/Kg , FeT= 2.014 g/Kg, Fe+2= 0.267 g/Kg
|  | Tiempo de Curado: | 3 días | [22 empty] | Tiempo de Curado: | 3 días
|  | Alimentación: | 7.76 g/Kg de H2SO4, 2.67 g/Kg Fe+2, 17.43 g/Kg Fe+3, 0.30 g/Kg Cu, Ratio: 0.7 L/h-m2 | [22 empty] | Alimentación: | 7.76 g/Kg de H2SO4, 2.67 g/Kg Fe+2, 17.43 g/Kg Fe+3, 0.30 g/Kg Cu, Ratio: 0.7 L/h-m2
|  |  |  | Consumo Ácido Total= | H2SO4 (Agregado en el Alimento)- H2SO4 ( PLS) | [22 empty] | Consumo Ácido Total= | H2SO4 (Agregado en el Alimento)- H2SO4 ( PLS)
|  |  |  | Consumo Cu= | H2SO4 (Acido devuelto por el Cu) | [22 empty] | Consumo Cu= | H2SO4 (Acido devuelto por el Cu)
|  |  |  | Consumo Gangas= | Consumo Acido Total - Consumo Cu | [22 empty] | Consumo Gangas= | Consumo Acido Total - Consumo Cu
|  |  |  | Consumo de H2SO4 Total (Fe+2 a Fe+3)= | H2SO4( Agregado en el Alimento)+H2SO4 ( PLS)+H2SO4(Fe+2)+H2SO4 (Fe+3) | [22 empty] | Consumo de H2SO4 Total (Fe+2 a Fe+3)= | H2SO4( Agregado en el Alimento)+H2SO4 ( PLS)+H2SO4(Fe+2)+H2SO4 (Fe+3)
[6 empty] | PLS | [9 empty] | Extracción | H2SO4 | Solución de Alimentación | [17 empty] | H2SO4 kg/t Acumulado ( Salida - Entrada) |  |  |  |  | Consumo A+B | Consumo A+B | Consumo | Consumo
|  | Control | [33 empty] | Cu+2 | Fe+2 | Fe+3 | Fe total | H2SO4 | Acido Total | Gangas | Fe+2 a Fe+3 | Gangas (H2SO4)
[7 empty] | Ácido |  |  | Temperatura °C |  |  | Ensaye | [5 empty] | Ácido |  |  | Ácido | Ensaye |  |  | Flujo (ml/min) | [5 empty] | 0.2128108647 | [7 empty] | Total | Incluye Fe+2 y Fe+3 | Incluye Fe+2 y Fe+3 | B | A
[6 empty] | Peso | Libre | pH | ORP | PLS | Ambiente | Columna | Cu | Fe | Fe++ | Cu | Total | Peso | Libre | pH | ORP | Ingresa | Cu | Fe | Fe++ | [14 empty] | A-B | kg/t | kg/t | kg/t | kg/t
|  | Tiempo | Fecha | Día |  | (g) | (g/kg) |  | (mV) |  |  |  | (g/kg) | (g/kg) | (g/kg) | % | kg/t | (g) | (g/kg) |  | (mV) | (g) | (g/kg) | (g/kg) | (g/kg) | Curado (Días) | [5 empty] | 3
|  |  | 2024-03-31 | Cargado | 0 | [10 empty] | -0.02939266 | 3.523255 | [8 empty] | Diámetro (mm) | [5 empty] | 152.4 |  |  |  | -0.001364741 | 0 | 0 | 0 | 3.523255 | 3.523255 | 3.524619 | 0 | 3.524619
|  |  | 2024-04-01 | Curado | 1 | [10 empty] | -0.02939266 | 3.523255 | [18 empty] | -0.001364741 | 0 | 0 | 0 | 3.523255 | 3.523255 | 3.524619 | 0 | 3.524619
|  |  | 2024-04-02 | Curado | 2 | [10 empty] | -0.02939266 | 3.523255 | [18 empty] | -0.001364741 | 0 | 0 | 0 | 3.523255 | 3.523255 | 3.524619 | 0 | 3.524619
|  | 11:00:00 a.m | 2024-04-03 | lixiviación | 3 | [10 empty] | -0.02939266 | 3.523255 | 316.8 | 7.764505 | 1.22 | 476 | 2.459795 | 0.2985311 | 20.14478 | 2.666212 |  |  |  |  | Cu | Fe |  | Ensaye de Cobre Secuencial % |  |  | -0.001364741 | 0 | 0 | 0 | 3.523255 | 3.523255 | 3.524619 | 0 | 3.524619
|  | 9:10 | 2024-04-04 |  | 4 | [10 empty] | -0.1454974 | 3.614106 | 359.7 | 7.764505 | 1.22 | 476 | 2.792892 | 0.2985311 | 20.14478 | 2.666212 | [7 empty] | Cu H2SO4 | Cu CN | Cu Residual | -0.006755638 | 0.05459486 | 0.5368516 | -0.235712 | 3.614106 | 4.205553 | 4.212308 | 0.5914465 | 3.620862
|  | 9:10 | 2024-04-05 |  | 5 | [10 empty] | -0.2773246 | 3.717261 | 351 | 7.764505 | 1.22 | 476 | 2.725341 | 0.2985311 | 20.14478 | 2.666212 | Cabeza Ensayada (%) |  |  |  | 0.3008562 | 1.58003 |  | 0.07531409 | 0.1076986 | 0.1088386 | -0.01287655 | 0.1165828 | 1.146402 | -0.5033433 | 3.717261 | 4.980246 | 4.993122 | 1.262985 | 3.730137
|  | 9:10 | 2024-04-06 |  | 6 | 187.6 | 2.387055 | 1.9 | 319 | 11.7 | 16.9 | 25.1 | 11.86652 | 13.73155 | 7.628354 | 2.326984 | 3.801381 | 352.4 | 7.764505 | 1.22 | 476 | 2.736212 | 0.2985311 | 20.14478 | 2.666212 | [10 empty] | 0.108045 | 0.0845727 | 1.630201 | -0.6693564 | 3.801381 | 5.516155 | 5.40811 | 1.714774 | 3.693336
|  | 9:10 | 2024-04-07 |  | 7 | 348.3 | 1.832319 | 1.99 | 325 | 11.8 | 17 | 25.2 | 11.00615 | 14.76716 | 8.795593 | 6.903961 | 3.87887 | 354 | 7.764505 | 1.22 | 476 | 2.748635 | 0.2985311 | 20.14478 | 2.666212 | Ensaye del Residuo (%) | [9 empty] | 0.3205602 | -0.052709 | 2.025728 | -0.7415865 | 3.87887 | 5.851889 | 5.531329 | 1.973019 | 3.55831
|  | 9:10 | 2024-04-08 |  | 8 | 321.1 | 1.205212 | 2.02 | 340 | 11.7 | 17.2 | 25.1 | 8.694659 | 16.46189 | 9.683909 | 10.20165 | 3.966096 | 354.1 | 7.764505 | 1.22 | 476 | 2.749411 | 0.2985311 | 20.14478 | 2.666212 | [10 empty] | 0.4736762 | -0.1926881 | 2.414609 | -0.8097434 | 3.966096 | 6.188017 | 5.714341 | 2.221921 | 3.49242
|  | 9:10 | 2024-04-09 |  | 9 | 353 | 0 | 1.91 | 350 | 11.5 | 17.4 | 25.2 | 6.653092 | 20.076 | 9.21425 | 12.95506 | 4.067645 | 352.6 | 7.764505 | 1.22 | 476 | 2.737765 | 0.2985311 | 20.14478 | 2.666212 | Humedad del Mineral (Como se recibió) % | [5 empty] | 0.4966954 |  |  |  | 0.601521 | -0.341901 | 2.642931 | -0.8114587 | 4.067645 | 6.368674 | 5.767153 | 2.301029 | 3.466124
EQ |  | 9:10 | 2024-04-10 |  | 10 | 329.9 | 0 | 1.89 | 362 | 11 | 17.1 | 25.1 | 5.222333 | 24.03931 | 8.609675 | 14.94089 | 4.168763 | 353 | 7.764505 | 1.22 | 476 | 2.74087 | 0.2985311 | 20.14478 | 2.666212 | [10 empty] | 0.6937258 | -0.4647233 | 2.746933 | -0.7808945 | 4.168763 | 6.450973 | 5.757247 | 2.28221 | 3.475038
|  | 9:10 | 2024-04-11 |  | 11 | 352.5 | 0 | 1.94 | 374 | 10.6 | 16.9 | 25.1 | 4.374256 | 25.11147 | 8.151085 | 16.70447 | 4.269996 | 353.2 | 7.764505 | 1.22 | 476 | 2.742423 | 0.2985311 | 20.14478 | 2.666212 | Solución Adicionada en la Aglomeración (L) | [5 empty] | 0.7900715 |  |  |  | 0.7756109 | -0.5896048 | 2.76549 | -0.7166029 | 4.269996 | 6.445882 | 5.670271 | 2.175885 | 3.494385
|  | 9:10 | 2024-04-12 |  | 12 | 349.4 | 0 | 1.95 | 395 | 10.9 | 17 | 25.1 | 3.842997 | 25.00998 | 7.348244 | 18.22344 | 4.371287 | 352.7 | 7.764505 | 1.22 | 476 | 2.738541 | 0.2985311 | 20.14478 | 2.666212 | [10 empty] | 0.846139 | -0.6946875 | 2.765725 | -0.656645 | 4.371287 | 6.442324 | 5.596185 | 2.071037 | 3.525148
|  | 9:10 | 2024-04-13 |  | 13 | 347.2 | 0 | 1.93 | 408 | 11.2 | 17.2 | 25.3 | 3.438482 | 24.94236 | 7.231605 | 19.5598 | 4.472434 | 353.3 | 7.764505 | 1.22 | 476 | 2.7432 | 0.2985311 | 20.14478 | 2.666212 | Peso del Mineral antes de la Aglomeración (kg) | [5 empty] | 27.21 |  |  |  | 0.908188 | -0.796194 | 2.767229 | -0.5992145 | 4.472434 | 6.443469 | 5.535281 | 1.971035 | 3.564246
|  | 9:10 | 2024-04-14 |  | 14 | 349.5 | 0 | 1.9 | 420 | 11.4 | 17.1 | 25.1 | 3.046959 | 24.87567 | 7.050879 | 20.73766 | 4.573753 | 353.1 | 7.764505 | 1.22 | 476 | 2.741647 | 0.2985311 | 20.14478 | 2.666212 | [10 empty] | 0.9628775 | -0.8945894 | 2.761937 | -0.5409724 | 4.573753 | 6.4411 | 5.478223 | 1.867347 | 3.610875
|  | 9:10 | 2024-04-15 |  | 15 | 345.2 | 0 | 1.92 | 423 | 11.3 | 17.3 | 25.2 | 2.877152 | 24.93296 | 6.975 | 21.82755 | 4.675015 | 352.5 | 7.764505 | 1.22 | 476 | 2.736988 | 0.2985311 | 20.14478 | 2.666212 | Peso del Mineral Aglomerado (kg) | [5 empty] | 28.03 |  |  |  | 1.013482 | -0.9893666 | 2.75928 | -0.4858018 | 4.675015 | 6.444928 | 5.431445 | 1.769913 | 3.661532
EQ |  | 9:10 | 2024-04-16 |  | 16 | 342.8 | 0 | 1.89 | 428 | 11.2 | 17.2 | 25.1 | 2.632549 | 24.72708 | 6.916387 | 22.80624 | 4.776104 | 354 | 7.764505 | 1.22 | 476 | 2.748635 | 0.2985311 | 20.14478 | 2.666212 | [10 empty] | 1.058924 | -1.081867 | 2.764679 | -0.4350016 | 4.776104 | 6.458917 | 5.399992 | 1.682812 | 3.71718
|  | 9:10 | 2024-04-17 |  | 17 | 348 | 0 | 1.84 | 426 | 11.5 | 17.3 | 25.1 | 2.338484 | 24.55942 | 6.66513 | 23.67555 | 4.877624 | 355.5 | 7.764505 | 1.22 | 476 | 2.760282 | 0.2985311 | 20.14478 | 2.666212 | Humedad Inicial (Incluye el ácido añadido) | [5 empty] | 3.527816 |  |  |  | 1.099288 | -1.170781 | 2.76082 | -0.3827234 | 4.877624 | 6.467664 | 5.368376 | 1.590039 | 3.778336
|  | 9:10 | 2024-04-18 |  | 18 | 350.6 | 0.1363814 | 1.82 | 427 | 11.9 | 17.4 | 25.2 | 2.222831 | 24.77388 | 6.436661 | 24.50201 | 4.977808 | 357.3 | 7.764505 | 1.22 | 476 | 2.774258 | 0.2985311 | 20.14478 | 2.666212 | [10 empty] | 1.137661 | -1.25538 | 2.739937 | -0.3264256 | 4.977808 | 6.462365 | 5.324704 | 1.484557 | 3.840147
Se sube le acido libre a 10g/kg |  | 9:10 | 2024-04-19 |  | 19 | 352.6 | 0 | 1.81 | 428 | 11.5 | 17 | 25.1 | 2.114493 | 24.2881 | 6.202601 | 25.28636 | 5.080274 | 349.3 | 10.2 | 1.22 | 476 | 3.56286 | 0.2985311 | 20.14478 | 2.666212 | Peso Inicial del Mineral Humedo (kg) | [5 empty] | 27.21 |  |  |  | 1.17408 | -1.335166 | 2.727153 | -0.2759635 | 5.080274 | 6.472262 | 5.298182 | 1.391987 | 3.906195
|  | 9:10 | 2024-04-20 |  | 20 | 347.2 | 0 | 1.8 | 429 | 12.2 | 17.6 | 25.2 | 1.994495 | 23.0167 | 5.978571 | 26.00848 | 5.211867 | 354.3 | 10.2 | 1.22 | 476 | 3.61386 | 0.2985311 | 20.14478 | 2.666212 | [10 empty] | 1.207609 | -1.409138 | 2.745538 | -0.2406973 | 5.211867 | 6.548267 | 5.340658 | 1.3364 | 4.004259
|  | 9:10 | 2024-04-21 |  | 21 | 350.4 | 0 | 1.78 | 433 | 12 | 17.2 | 25.2 | 1.966995 | 23.18867 | 5.744118 | 26.72477 | 5.345344 | 355.2 | 10.2 | 1.22 | 476 | 3.62304 | 0.2985311 | 20.14478 | 2.666212 | Peso Inicial del Mineral Seco (kg) | [5 empty] | 27.07485 |  |  |  | 1.240867 | -1.478176 | 2.753302 | -0.2042053 | 5.345344 | 6.620471 | 5.379604 | 1.275127 | 4.104477
|  | 9:10 | 2024-04-22 |  | 22 | 353.3 | 0.4094878 | 1.74 | 437 | 12.5 | 17.5 | 25.4 | 1.933068 | 23.39012 | 5.856423 | 27.43302 | 5.473816 | 353.9 | 10.2 | 1.22 | 476 | 3.60978 | 0.2985311 | 20.14478 | 2.666212 | [10 empty] | 1.273752 | -1.550699 | 2.754634 | -0.1632706 | 5.473816 | 6.677751 | 5.403999 | 1.203935 | 4.200064
|  | 9:10 | 2024-04-23 |  | 23 | 346.7 | 0.2729919 | 1.66 | 439 | 12.5 | 17.6 | 25.2 | 1.851138 | 23.5638 | 5.903275 | 28.09121 | 5.603647 | 354.9 | 10.2 | 1.22 | 476 | 3.61998 | 0.2985311 | 20.14478 | 2.666212 | Altura Inicial del Mineral (m) | [5 empty] | 1.05 |  |  |  | 1.304313 | -1.621998 | 2.760719 | -0.1248463 | 5.603647 | 6.742367 | 5.438054 | 1.138721 | 4.299334
SX |  | 9:10 | 2024-04-24 |  | 24 | 346.8 | 0.3412399 | 1.6 | 440 | 12.8 | 17.5 | 25.1 | 1.822338 | 24.15146 | 5.950126 | 28.737 | 5.732978 | 355 | 10.4 | 1.27 | 509 | 3.692 | 0.2725829 | 21.00798 | 1.042105 | [10 empty] | 1.334298 | -1.694213 | 2.750143 | -0.07955162 | 5.732978 | 6.788908 | 5.45461 | 1.05593 | 4.398681
|  | 9:10 | 2024-04-25 |  | 25 | 344.9 | 0.6824797 | 1.58 | 442 | 12.6 | 17.1 | 25.2 | 1.780509 | 23.99554 | 6.043829 | 29.3721 | 5.860647 | 361.1 | 10.4 | 1.27 | 509 | 3.75544 | 0.2725829 | 21.00798 | 1.042105 | *Densidad Bulk (kg/l) | [5 empty] | 1.413683 |  |  |  | 1.363786 | -1.805036 | 2.837046 | -0.04933063 | 5.860647 | 6.892658 | 5.528872 | 1.032011 | 4.496861
|  | 9:10 | 2024-04-26 |  | 26 | 345.7 | 0.95467 | 1.57 | 444 | 12.5 | 17.1 | 25.1 | 1.714607 | 24.03853 | 5.96854 | 29.97894 | 5.987163 | 365.5 | 10.4 | 1.27 | 509 | 3.8012 | 0.2725829 | 21.00798 | 1.042105 | [10 empty] | 1.391963 | -1.914077 | 2.930401 | -0.02258479 | 5.987163 | 7.003487 | 5.611524 | 1.016324 | 4.595201
|  | 9:10 | 2024-04-27 |  | 27 | 362 | 0.8182886 | 1.55 | 445 | 12.9 | 17.4 | 25.1 | 1.694444 | 24.04603 | 5.856423 | 30.60966 | 6.116619 | 364.1 | 10.4 | 1.27 | 509 | 3.78664 | 0.2725829 | 21.00798 | 1.042105 | Altura Final del Mineral (m) | [9 empty] | 1.421248 | -2.026487 | 2.999518 | 0.01531932 | 6.116619 | 7.089649 | 5.668401 | 0.9730305 | 4.695371
|  | 9:10 | 2024-04-28 |  | 28 | 358.2 | 0.8441485 | 1.54 | 447 | 12.7 | 17 | 25.3 | 1.643671 | 24.12728 | 5.794975 | 31.21062 | 6.245309 | 362.7 | 10.4 | 1.27 | 509 | 3.77208 | 0.2725829 | 21.00798 | 1.042105 | [10 empty] | 1.449151 | -2.136131 | 3.067671 | 0.05200973 | 6.245309 | 7.176849 | 5.727698 | 0.9315398 | 4.796158
|  | 9:10 | 2024-04-29 |  | 29 | 346.4 | 0.8441485 | 1.52 | 448 | 12.7 | 16.9 | 25.1 | 1.61842 | 24.19726 | 5.701508 | 31.77749 | 6.373829 | 356.9 | 10.4 | 1.27 | 509 | 3.71176 | 0.2725829 | 21.00798 | 1.042105 | Peso del Residuo Humedo (kg) | [9 empty] | 1.475472 | -2.239356 | 3.148597 | 0.08016639 | 6.373829 | 7.28307 | 5.807599 | 0.9092411 | 4.898357
eq |  | 9:10 | 2024-04-30 |  | 30 | 349.8 | 1.021147 | 1.5 | 449 | 12.9 | 17.2 | 25.1 | 1.609646 | 24.21893 | 5.60804 | 32.34929 | 6.497729 | 358.3 | 10.4 | 1.27 | 509 | 3.72632 | 0.2725829 | 21.00798 | 1.042105 | [10 empty] | 1.502021 | -2.342111 | 3.208294 | 0.1161419 | 6.497729 | 7.363912 | 5.861891 | 0.866183 | 4.995707
|  | 9:10 | 2024-05-01 |  | 31 | 355.4 | 1.1573 | 1.49 | 450 | 12.7 | 17.1 | 25.2 | 1.628459 | 23.92061 | 5.53794 | 32.9399 | 6.620168 | 356.5 | 10.4 | 1.27 | 509 | 3.7076 | 0.2725829 | 21.00798 | 1.042105 | Peso del Residuo Seco (kg) | [9 empty] | 1.529444 | -2.445192 | 3.268461 | 0.1521246 | 6.620168 | 7.443436 | 5.913993 | 0.8232689 | 5.090724
|  | 9:10 | 2024-05-02 |  | 32 | 354 | 1.334299 | 1.51 | 451 | 12.5 | 17.3 | 25.1 | 1.513607 | 23.79248 | 5.140704 | 33.4784 | 6.739661 | 360.7 | 10.4 | 1.27 | 509 | 3.75128 | 0.2725829 | 21.00798 | 1.042105 | [10 empty] | 1.554447 | -2.538804 | 3.318402 | 0.1865918 | 6.739661 | 7.519259 | 5.964812 | 0.7795983 | 5.185214
|  | 9:10 | 2024-05-03 |  | 33 | 340 | 1.565759 | 1.53 | 453 | 12.4 | 17.2 | 25.2 | 1.4595 | 23.62648 | 5.023869 | 33.96689 | 6.85855 | 360.4 | 10.4 | 1.27 | 509 | 3.74816 | 0.2725829 | 21.00798 | 1.042105 | Volumen Drenado (l) | [9 empty] | 1.577129 | -2.624913 | 3.403411 | 0.2034128 | 6.85855 | 7.637048 | 6.05992 | 0.778498 | 5.281422
|  | 9:10 | 2024-05-04 |  | 34 | 330.4 | 1.547613 | 1.5 | 452 | 12.1 | 17.1 | 25.1 | 1.491146 | 23.90695 | 4.988742 | 34.45112 | 6.978102 | 359.3 | 10.4 | 1.27 | 509 | 3.73672 | 0.2725829 | 21.00798 | 1.042105 | [10 empty] | 1.599612 | -2.707175 | 3.495044 | 0.2155119 | 6.978102 | 7.76597 | 6.166358 | 0.7878688 | 5.37849
|  | 9:10 | 2024-05-05 |  | 35 | 333 | 1.816763 | 1.47 | 451 | 12.3 | 17.3 | 25.2 | 1.553486 | 24.0566 | 5.150414 | 34.96597 | 7.093771 | 358.7 | 10.4 | 1.27 | 509 | 3.73048 | 0.2725829 | 21.00798 | 1.042105 | Compactación (%) | [9 empty] | 1.623517 | -2.79383 | 3.580167 | 0.232601 | 7.093771 | 7.880108 | 6.256592 | 0.7863373 | 5.470254
|  | 9:10 | 2024-05-06 |  | 36 | 340.9 | 2.082466 | 1.5 | 450 | 12.4 | 17 | 25.1 | 1.567165 | 23.9267 | 5.072727 | 35.5018 | 7.205335 | 358.9 | 10.4 | 1.27 | 509 | 3.73256 | 0.2725829 | 21.00798 | 1.042105 | [10 empty] | 1.648396 | -2.881443 | 3.651373 | 0.2555392 | 7.205335 | 7.975266 | 6.326869 | 0.7699309 | 5.556938
|  | 9:10 | 2024-05-07 |  | 37 | 330.6 | 2.369932 | 1.53 | 448 | 12.1 | 17.2 | 25.2 | 1.578242 | 23.96942 | 5.225495 | 36.02225 | 7.314257 | 359.7 | 10.4 | 1.27 | 509 | 3.74088 | 0.2725829 | 21.00798 | 1.042105 | * Mineral seco entre el volumen de la columna. | [9 empty] | 1.672561 | -2.968929 | 3.745322 | 0.2697416 | 7.314257 | 8.09065 | 6.418089 | 0.776393 | 5.641696
EQ |  | 9:10 | 2024-05-08 |  | 38 | 337.6 | 2.856988 | 1.55 | 445 | 12.2 | 17.3 | 25.3 | 1.538646 | 23.88273 | 5.133416 | 36.53958 | 7.416801 | 359.3 | 10.4 | 1.27 | 509 | 3.73672 | 0.2725829 | 21.00798 | 1.042105 | [10 empty] | 1.696582 | -3.056717 | 3.827922 | 0.2884393 | 7.416801 | 8.188006 | 6.491425 | 0.7712053 | 5.720219
Se alimenta con solución de ROM 1. |  | 9:10 | 2024-05-09 |  | 39 | 341.1 | 2.856988 | 1.56 | 448 | 12.3 | 17 | 25.1 | 1.544667 | 23.83517 | 5.087376 | 37.06618 | 7.518822 | 365.5 | 10.16184 | 1.26 | 560 | 3.714152 | 0.2506184 | 20.55854 | 0.261414 | [10 empty] | 1.721032 | -3.144678 | 3.903436 | 0.3099357 | 7.518822 | 8.27758 | 6.556548 | 0.7587578 | 5.79779
|  | 9:10 | 2024-05-10 |  | 40 | 341.3 | 3.034578 | 1.52 | 449 | 12.2 | 17.3 | 25.2 | 1.657654 | 24.22308 | 5.04525 | 37.64827 | 7.61775 | 359.2 | 10.16184 | 1.26 | 560 | 3.650133 | 0.2506184 | 20.55854 | 0.261414 | [10 empty] | 1.74806 | -3.249801 | 3.988096 | 0.3377545 | 7.61775 | 8.356045 | 6.607985 | 0.738295 | 5.86969
|  | 9:10 | 2024-05-11 |  | 41 | 343.2 | 3.102314 | 1.5 | 451 | 12.1 | 17.2 | 25.1 | 1.387753 | 24.30073 | 4.9755 | 38.12246 | 7.713241 | 357.9 | 10.16184 | 1.26 | 560 | 3.636922 | 0.2506184 | 20.55854 | 0.261414 | [10 empty] | 1.770077 | -3.354103 | 4.051922 | 0.3730413 | 7.713241 | 8.41106 | 6.640982 | 0.6978183 | 5.943164
|  | 9:10 | 2024-05-12 |  | 42 | 354.2 | 3.164775 | 1.47 | 453 | 12.3 | 17 | 25.1 | 1.364572 | 23.67751 | 4.920799 | 38.60571 | 7.806167 | 358.1 | 10.16184 | 1.26 | 560 | 3.638955 | 0.2506184 | 20.55854 | 0.261414 | [10 empty] | 1.792515 | -3.460712 | 4.112102 | 0.411035 | 7.806167 | 8.457557 | 6.665042 | 0.6513895 | 6.013653
|  | 9:10 | 2024-05-13 |  | 43 | 355.2 | 3.475843 | 1.44 | 452 | 12.2 | 17.1 | 25.2 | 1.342107 | 23.99197 | 4.874376 | 39.08077 | 7.894971 | 358.6 | 10.16184 | 1.26 | 560 | 3.644036 | 0.2506184 | 20.55854 | 0.261414 | [10 empty] | 1.814573 | -3.566571 | 4.158429 | 0.4538768 | 7.894971 | 8.486829 | 6.672257 | 0.5918587 | 6.080398
EQ |  | 9:10 | 2024-05-14 |  | 44 | 357.6 | 3.335047 | 1.41 | 454 | 12.2 | 16.9 | 25.3 | 1.319151 | 23.64516 | 4.634551 | 39.54956 | 7.985513 | 357.1 | 10.16184 | 1.26 | 560 | 3.628793 | 0.2506184 | 20.55854 | 0.261414 | [10 empty] | 1.836339 | -3.667633 | 4.205001 | 0.493885 | 7.985513 | 8.522881 | 6.686542 | 0.5373683 | 6.149174
|  | 9:10 | 2024-05-15 |  | 45 | 342.5 | 3.065003 | 1.38 | 455 | 12.1 | 16.8 | 25.1 | 1.285023 | 23.46728 | 4.518688 | 39.98 | 8.080769 | 356.5 | 10.16184 | 1.26 | 560 | 3.622696 | 0.2506184 | 20.55854 | 0.261414 | [10 empty] | 1.856325 | -3.761633 | 4.278513 | 0.5195948 | 8.080769 | 8.597649 | 6.741323 | 0.5168799 | 6.224443
|  | 9:10 | 2024-05-16 |  | 46 | 363.2 | 2.937299 | 1.35 | 457 | 12 | 16.7 | 25.2 | 1.283326 | 23.3487 | 4.413822 | 40.44253 | 8.175169 | 358.1 | 10.16184 | 1.26 | 560 | 3.638955 | 0.2506184 | 20.55854 | 0.261414 | [10 empty] | 1.877801 | -3.859226 | 4.313297 | 0.5621113 | 8.175169 | 8.62924 | 6.751439 | 0.4540709 | 6.297368
|  | 9:10 | 2024-05-17 |  | 47 | 366.4 | 2.707188 | 1.33 | 459 | 11.8 | 16.6 | 25 | 1.275976 | 23.83691 | 4.320899 | 40.9063 | 8.272936 | 357.9 | 10.16184 | 1.26 | 560 | 3.636922 | 0.2506184 | 20.55854 | 0.261414 | [10 empty] | 1.899335 | -3.955505 | 4.324712 | 0.6127795 | 8.272936 | 8.642143 | 6.742808 | 0.3692065 | 6.373602
|  | 9:10 | 2024-05-18 |  | 48 | 363.7 | 2.569689 | 1.31 | 460 | 12 | 16.5 | 25.4 | 1.236917 | 23.6451 | 4.224459 | 41.34847 | 8.372746 | 358.1 | 10.16184 | 1.26 | 560 | 3.638955 | 0.2506184 | 20.55854 | 0.261414 | [10 empty] | 1.919865 | -4.048767 | 4.344205 | 0.6586457 | 8.372746 | 8.668184 | 6.748319 | 0.2954382 | 6.452881
Se alimenta con solución de ROM 1. |  | 9:10 | 2024-05-19 |  | 49 | 355.4 | 2.840183 | 1.32 | 461 | 11.7 | 16.4 | 25.2 | 1.263509 | 24.39447 | 4.131614 | 41.78957 | 8.469867 | 346.6 | 10.75 | 1.16 | 532 | 3.72595 | 0.2878683 | 22.55655 | 0.6975 | [10 empty] | 1.940346 | -4.137625 | 4.350699 | 0.7069482 | 8.469867 | 8.682941 | 6.742595 | 0.2130735 | 6.529522
|  | 9:10 | 2024-05-20 |  | 50 | 358.4 | 3.050667 | 1.31 | 462 | 12 | 16.4 | 25.1 | 1.157759 | 23.98647 | 4.048874 | 42.17648 | 8.567101 | 362.2 | 10.75 | 1.16 | 532 | 3.89365 | 0.2878683 | 22.55655 | 0.6975 | [10 empty] | 1.958311 | -4.215793 | 4.392458 | 0.7357074 | 8.567101 | 8.743766 | 6.785455 | 0.1766646 | 6.608791
|  | 9:10 | 2024-05-21 |  | 51 | 345.7 | 3.091343 | 1.35 | 464 | 12.6 | 17.8 | 25.3 | 1.154929 | 23.41339 | 3.955796 | 42.53863 | 8.671441 | 363.1 | 10.75 | 1.16 | 532 | 3.903325 | 0.2878683 | 22.55655 | 0.6975 | [10 empty] | 1.975126 | -4.287854 | 4.507916 | 0.7329013 | 8.671441 | 8.891502 | 6.916376 | 0.2200612 | 6.696315
|  | 9:10 | 2024-05-22 |  | 52 | 352.6 | 3.115861 | 1.36 | 465 | 12.7 | 17.7 | 25.1 | 1.165469 | 23.74439 | 3.906 | 42.9148 | 8.77503 | 363 | 10.75 | 1.16 | 532 | 3.90225 | 0.2878683 | 22.55655 | 0.6975 | [10 empty] | 1.992592 | -4.360504 | 4.599246 | 0.739623 | 8.77503 | 9.013772 | 7.02118 | 0.2387418 | 6.782438
|  | 9:10 | 2024-05-23 |  | 53 | 351.7 | 3.183597 | 1.35 | 466 | 12.7 | 17.7 | 25.2 | 1.135934 | 23.57598 | 3.8595 | 43.27698 | 8.877804 | 362 | 10.75 | 1.16 | 532 | 3.8915 | 0.2878683 | 22.55655 | 0.6975 | [10 empty] | 2.009408 | -4.431875 | 4.696253 | 0.7434512 | 8.877804 | 9.142182 | 7.132774 | 0.2643781 | 6.868396
|  | 9:10 | 2024-05-24 |  | 54 | 345.3 | 3.140339 | 1.34 | 468 | 12.9 | 17.5 | 25.1 | 1.1935 | 24.02756 | 3.809825 | 43.65498 | 8.981484 | 360.7 | 10.75 | 1.16 | 532 | 3.877525 | 0.2878683 | 22.55655 | 0.6975 | [10 empty] | 2.026959 | -4.500585 | 4.786593 | 0.7482987 | 8.981484 | 9.267493 | 7.240533 | 0.2860083 | 6.954525
|  | 9:10 | 2024-05-25 |  | 55 | 349.6 | 3.086195 | 1.31 | 469 | 12.4 | 17.6 | 25 | 1.154951 | 24.5323 | 3.833056 | 44.0232 | 9.084849 | 360.6 | 10.75 | 1.16 | 532 | 3.87645 | 0.2878683 | 22.55655 | 0.6975 | [10 empty] | 2.044056 | -4.570937 | 4.849429 | 0.7645626 | 9.084849 | 9.363341 | 7.319285 | 0.2784918 | 7.040793
|  | 9:10 | 2024-05-26 |  | 56 | 355.5 | 3.09011 | 1.29 | 471 | 12.6 | 17.4 | 25.1 | 1.172296 | 24.79923 | 3.735372 | 44.40739 | 9.187451 | 360.1 | 10.75 | 1.16 | 532 | 3.871075 | 0.2878683 | 22.55655 | 0.6975 | [10 empty] | 2.061895 | -4.640512 | 4.887645 | 0.7897608 | 9.187451 | 9.434585 | 7.37269 | 0.2471338 | 7.125556
|  | 9:10 | 2024-05-27 |  | 57 | 353.8 | 3.130416 | 1.27 | 474 | 12.5 | 17.5 | 25.3 | 1.186624 | 24.88237 | 3.781488 | 44.79553 | 9.289521 | 360 | 10.75 | 1.16 | 532 | 3.87 | 0.2878683 | 22.55655 | 0.6975 | [10 empty] | 2.079917 | -4.710752 | 4.927004 | 0.8149047 | 9.289521 | 9.505772 | 7.425856 | 0.2162513 | 7.209604
EQ |  | 9:10 | 2024-05-28 |  | 58 | 339.8 | 3.197813 | 1.24 | 475 | 12.7 | 17.7 | 25.2 | 1.185465 | 25.21125 | 3.811852 | 45.16283 | 9.392324 | 360.8 | 10.75 | 1.16 | 532 | 3.8786 | 0.2878683 | 22.55655 | 0.6975 | [10 empty] | 2.096971 | -4.778243 | 4.984957 | 0.8313933 | 9.392324 | 9.599038 | 7.502067 | 0.206714 | 7.295353
|  | 9:10 | 2024-05-29 |  | 59 | 350.6 | 3.411893 | 1.22 | 475 | 12.8 | 17.5 | 25.1 | 1.197174 | 26.29506 | 3.903704 | 45.5506 | 9.491397 | 361 | 10.75 | 1.16 | 532 | 3.88075 | 0.2878683 | 22.55655 | 0.6975 | [10 empty] | 2.114976 | -4.85044 | 4.988479 | 0.8713066 | 9.491397 | 9.629437 | 7.514462 | 0.13804 | 7.376422
Se alimenta con solución de ROM 1. |  | 9:10 | 2024-05-30 |  | 60 | 340.7 | 3.911887 | 1.24 | 470 | 12.9 | 17.8 | 25.1 | 1.216667 | 26.95461 | 3.925978 | 45.93191 | 9.585506 | 354.6 | 10.19215 | 1.04 | 511 | 3.614135 | 0.3152268 | 23.41897 | 0.93 | [10 empty] | 2.13268 | -4.92062 | 4.992868 | 0.9097379 | 9.585506 | 9.657754 | 7.525073 | 0.07224783 | 7.452826
|  | 9:10 | 2024-05-31 |  | 61 | 349.4 | 4.345037 | 1.24 | 467 | 12.8 | 17.6 | 25.2 | 1.195097 | 26.29214 | 3.879517 | 46.30731 | 9.66292 | 362.3 | 10.19215 | 1.04 | 511 | 3.692615 | 0.3152268 | 23.41897 | 0.93 | [10 empty] | 2.15011 | -4.986918 | 5.006792 | 0.9423182 | 9.66292 | 9.682794 | 7.532683 | 0.01987375 | 7.51281
|  | 9:10 | 2024-06-01 |  | 62 | 348.6 | 4.6699 | 1.25 | 463 | 12.9 | 17.4 | 25.3 | 1.189721 | 26.1901 | 3.833056 | 46.67625 | 9.739179 | 363.1 | 10.19215 | 1.04 | 511 | 3.700769 | 0.3152268 | 23.41897 | 0.93 | [10 empty] | 2.167241 | -5.051506 | 5.041122 | 0.9661475 | 9.739179 | 9.728794 | 7.561553 | -0.01038407 | 7.571937
|  | 9:10 | 2024-06-02 |  | 63 | 347.8 | 4.767194 | 1.23 | 464 | 12.7 | 17.7 | 25.2 | 1.153848 | 26.61353 | 3.814992 | 47.0284 | 9.814626 | 362.1 | 10.19215 | 1.04 | 511 | 3.690576 | 0.3152268 | 23.41897 | 0.93 | [10 empty] | 2.183592 | -5.115442 | 5.064043 | 0.9939503 | 9.814626 | 9.763228 | 7.579636 | -0.05139854 | 7.631034
|  | 9:10 | 2024-06-03 |  | 64 | 349.5 | 4.927886 | 1.22 | 463 | 12.5 | 17.9 | 25.1 | 1.14914 | 26.237 | 3.860002 | 47.38133 | 9.887324 | 361.4 | 10.19215 | 1.04 | 511 | 3.683442 | 0.3152268 | 23.41897 | 0.93 | [10 empty] | 2.199979 | -5.180874 | 5.095311 | 1.019429 | 9.887324 | 9.801761 | 7.601782 | -0.08556328 | 7.687345
|  | 9:10 | 2024-06-04 |  | 65 | 358.9 | 5.024788 | 1.2 | 462 | 12.3 | 17.8 | 25.3 | 1.098648 | 26.67846 | 3.942893 | 47.72554 | 9.956763 | 361.8 | 10.19215 | 1.04 | 511 | 3.687519 | 0.3152268 | 23.41897 | 0.93 | [10 empty] | 2.215961 | -5.250616 | 5.092181 | 1.060473 | 9.956763 | 9.798328 | 7.582367 | -0.1584349 | 7.740802
|  | 9:10 | 2024-06-05 |  | 66 | 361.6 | 5.347234 | 1.22 | 460 | 12.5 | 17.6 | 25.1 | 1.062644 | 26.18108 | 3.989008 | 48.05726 | 10.02154 | 362.3 | 10.19215 | 1.04 | 511 | 3.692615 | 0.3152268 | 23.41897 | 0.93 | [10 empty] | 2.231363 | -5.3221 | 5.103026 | 1.09719 | 10.02154 | 9.802471 | 7.571108 | -0.2190736 | 7.790182
|  | 9:10 | 2024-06-06 |  | 67 | 361.8 | 5.15914 | 1.21 | 462 | 12.6 | 17.7 | 25.2 | 1.009394 | 25.78994 | 3.96595 | 48.36539 | 10.08899 | 362.6 | 10.19215 | 1.04 | 511 | 3.695673 | 0.3152268 | 23.41897 | 0.93 | [10 empty] | 2.24567 | -5.393066 | 5.127442 | 1.12844 | 10.08899 | 9.823365 | 7.577695 | -0.2656234 | 7.843319
|  | 9:10 | 2024-06-07 |  | 68 | 347.8 | 5.441281 | 1.2 | 461 | 12.4 | 17.9 | 25.3 | 1.027507 | 26.3512 | 3.942893 | 48.66379 | 10.15559 | 361.3 | 10.19215 | 1.04 | 511 | 3.682423 | 0.3152268 | 23.41897 | 0.93 | [10 empty] | 2.259525 | -5.459907 | 5.162432 | 1.153306 | 10.15559 | 9.858115 | 7.598589 | -0.2974746 | 7.896064
|  | 9:10 | 2024-06-08 |  | 69 | 368.5 | 5.685829 | 1.22 | 460 | 12.3 | 17.8 | 25.4 | 0.9784953 | 26.17746 | 3.894089 | 48.96663 | 10.21421 | 361.8 | 10.19215 | 1.04 | 511 | 3.687519 | 0.3152268 | 23.41897 | 0.93 | [10 empty] | 2.273586 | -5.530939 | 5.154079 | 1.197078 | 10.21421 | 9.837352 | 7.563765 | -0.3768598 | 7.940625
|  | 9:10 | 2024-06-09 |  | 70 | 364.5 | 5.899381 | 1.23 | 462 | 12.1 | 17.6 | 25.1 | 0.9805738 | 26.3415 | 3.848276 | 49.2654 | 10.27099 | 362.3 | 10.19215 | 1.04 | 511 | 3.692615 | 0.3152268 | 23.41897 | 0.93 | [10 empty] | 2.287459 | -5.599855 | 5.148042 | 1.238758 | 10.27099 | 9.819174 | 7.531715 | -0.4518131 | 7.983528
Se alimenta con solución de ROM 1. |  | 9:10 | 2024-06-10 |  | 71 | 358.7 | 6.207091 | 1.22 | 463 | 12.4 | 17.5 | 25.4 | 0.9842947 | 26.78777 | 3.873719 | 49.55864 | 10.32514 | 359.6 | 10 | 1.2 | 520 | 3.596 | 0.2786205 | 22.58515 | 0.465 | [10 empty] | 2.301074 | -5.667888 | 5.141108 | 1.280276 | 10.32514 | 9.798359 | 7.497284 | -0.5267797 | 8.024064
EQ |  | 9:10 | 2024-06-11 |  | 72 | 347.1 | 6.610149 | 1.21 | 464 | 12.5 | 17.6 | 25.3 | 0.9436889 | 26.0098 | 3.896777 | 49.83776 | 10.37321 | 357.9 | 10 | 1.2 | 520 | 3.579 | 0.2786205 | 22.58515 | 0.465 | [10 empty] | 2.314034 | -5.744504 | 5.168156 | 1.313753 | 10.37321 | 9.796865 | 7.482831 | -0.5763484 | 8.059179
|  | 9:10 | 2024-06-12 |  | 73 | 348.6 | 6.986336 | 1.2 | 465 | 12.3 | 17.4 | 25.3 | 0.9859196 | 26.50321 | 3.919835 | 50.13728 | 10.41545 | 360.6 | 10 | 1.2 | 520 | 3.606 | 0.2786205 | 22.58515 | 0.465 | [10 empty] | 2.327941 | -5.822069 | 5.172445 | 1.356442 | 10.41545 | 9.765826 | 7.437885 | -0.6496244 | 8.087509
|  | 9:10 | 2024-06-13 |  | 74 | 352.9 | 7.383292 | 1.19 | 467 | 12.5 | 17.2 | 25.2 | 0.9143884 | 26.00157 | 3.893559 | 50.41008 | 10.4524 | 361.2 | 10 | 1.2 | 520 | 3.612 | 0.2786205 | 22.58515 | 0.465 | [10 empty] | 2.340608 | -5.900043 | 5.189374 | 1.394549 | 10.4524 | 9.741732 | 7.401124 | -0.7106691 | 8.111793
|  | 9:10 | 2024-06-14 |  | 75 | 366.7 | 7.24905 | 1.21 | 468 | 12.6 | 17.3 | 25.1 | 0.8807958 | 26.20367 | 3.68621 | 50.68305 | 10.48763 | 362.5 | 10 | 1.2 | 520 | 3.625 | 0.2786205 | 22.58515 | 0.465 | [10 empty] | 2.353282 | -5.976557 | 5.163453 | 1.448146 | 10.48763 | 9.674524 | 7.321242 | -0.8131043 | 8.134346
|  | 9:10 | 2024-06-15 |  | 76 | 360.4 | 7.132478 | 1.22 | 467 | 12.5 | 16.9 | 25.3 | 0.8134482 | 26.01383 | 3.60298 | 50.91896 | 10.52657 | 363.8 | 10 | 1.2 | 520 | 3.638 | 0.2786205 | 22.58515 | 0.465 | [10 empty] | 2.364236 | -6.049592 | 5.157799 | 1.492034 | 10.52657 | 9.634781 | 7.270545 | -0.8917934 | 8.162338
|  | 9:10 | 2024-06-16 |  | 77 | 364.5 | 7.076907 | 1.21 | 466 | 12.7 | 17 | 25.2 | 0.7713884 | 25.50887 | 3.470149 | 51.13971 | 10.56567 | 364.5 | 10 | 1.2 | 520 | 3.645 | 0.2786205 | 22.58515 | 0.465 | [10 empty] | 2.374485 | -6.120413 | 5.159175 | 1.531979 | 10.56567 | 9.60443 | 7.229945 | -0.9612386 | 8.191183
|  | 9:10 | 2024-06-17 |  | 78 | 362.3 | 7.009508 | 1.22 | 468 | 12.8 | 16.8 | 25.1 | 0.7591327 | 25.6549 | 3.354478 | 51.35267 | 10.6065 | 364.9 | 10 | 1.2 | 520 | 3.649 | 0.2786205 | 22.58515 | 0.465 | [10 empty] | 2.384374 | -6.188012 | 5.157561 | 1.571222 | 10.6065 | 9.576047 | 7.191673 | -1.030451 | 8.222124
|  | 9:10 | 2024-06-18 |  | 79 | 359 | 6.965211 | 1.2 | 467 | 12.9 | 17 | 25.3 | 0.7642457 | 25.12299 | 3.249584 | 51.56468 | 10.64892 | 365 | 10 | 1.2 | 520 | 3.65 | 0.2786205 | 22.58515 | 0.465 | [10 empty] | 2.394218 | -6.252448 | 5.178802 | 1.599951 | 10.64892 | 9.575271 | 7.181053 | -1.073646 | 8.254699
|  | 9:10 | 2024-06-19 |  | 80 | 354.4 | 6.897587 | 1.21 | 466 | 13 | 17.2 | 25.2 | 0.7723825 | 24.62412 | 3.133527 | 51.77588 | 10.69344 | 364.8 | 10 | 1.2 | 520 | 3.648 | 0.2786205 | 22.58515 | 0.465 | [10 empty] | 2.404024 | -6.313257 | 5.223167 | 1.617798 | 10.69344 | 9.603351 | 7.199327 | -1.090091 | 8.289418
|  | 9:10 | 2024-06-20 |  | 81 | 348.2 | 6.767971 | 1.2 | 467 | 13.1 | 17.3 | 25.2 | 0.8062855 | 24.93252 | 3.019983 | 51.99577 | 10.74114 | 365.3 | 10 | 1.2 | 520 | 3.653 | 0.2786205 | 22.58515 | 0.465 | [10 empty] | 2.414233 | -6.370261 | 5.265776 | 1.634139 | 10.74114 | 9.636654 | 7.222421 | -1.104485 | 8.326905
Se alimenta con solución de ROM 1. | EQ | 9:10 | 2024-06-21 |  | 82 | 356.4 | 6.497252 | 1.23 | 467 | 13.3 | 17.1 | 25 | 0.8138742 | 24.22452 | 2.996753 | 52.22691 | 10.79053 | 368.6 | 10.37657 | 1.3 | 520 | 3.824803 | 0.3136257 | 23.25633 | 0.8405021 | [10 empty] | 2.424966 | -6.428316 | 5.315699 | 1.648295 | 10.79053 | 9.677918 | 7.252952 | -1.112617 | 8.365568
|  | 9:10 | 2024-06-22 |  | 83 | 357.7 | 5.960778 | 1.22 | 468 | 13.5 | 16.9 | 25.3 | 0.8212002 | 24.22541 | 2.976 | 52.44561 | 10.85305 | 367.4 | 10.37657 | 1.3 | 520 | 3.812351 | 0.3136257 | 23.25633 | 0.8405021 | [10 empty] | 2.43512 | -6.477096 | 5.37984 | 1.651735 | 10.85305 | 9.755794 | 7.320674 | -1.097257 | 8.417931
|  | 9:10 | 2024-06-23 |  | 84 | 353.3 | 5.689833 | 1.24 | 468 | 13.4 | 16.9 | 25.1 | 0.8503063 | 24.29447 | 2.95275 | 52.67295 | 10.91961 | 367.3 | 10.37657 | 1.3 | 520 | 3.811314 | 0.3136257 | 23.25633 | 0.8405021 | [10 empty] | 2.445676 | -6.524565 | 5.447275 | 1.653171 | 10.91961 | 9.842322 | 7.396646 | -1.07729 | 8.473936
|  | 9:10 | 2024-06-24 |  | 85 | 345.6 | 5.830164 | 1.25 | 467 | 13.5 | 16.8 | 25.3 | 0.8285867 | 24.05574 | 2.931943 | 52.88309 | 10.98596 | 367.2 | 10.37657 | 1.3 | 520 | 3.810276 | 0.3136257 | 23.25633 | 0.8405021 | [10 empty] | 2.455433 | -6.570105 | 5.537728 | 1.644735 | 10.98596 | 9.953585 | 7.498152 | -1.032377 | 8.530529
|  | 9:10 | 2024-06-25 |  | 86 | 356.8 | 5.626786 | 1.26 | 469 | 13.6 | 17 | 25.2 | 0.8161 | 23.7304 | 2.978482 | 53.09918 | 11.05254 | 366.9 | 10.37657 | 1.3 | 520 | 3.807163 | 0.3136257 | 23.25633 | 0.8405021 | [10 empty] | 2.465466 | -6.618846 | 5.617889 | 1.642049 | 11.05254 | 10.05159 | 7.586119 | -1.000957 | 8.587076
|  | 9:10 | 2024-06-26 |  | 87 | 353 | 5.482057 | 1.25 | 468 | 13.7 | 17.1 | 25.1 | 0.8667056 | 23.16692 | 3.019983 | 53.33351 | 11.12168 | 366.6 | 10.37657 | 1.3 | 520 | 3.80405 | 0.3136257 | 23.25633 | 0.8405021 | [10 empty] | 2.476347 | -6.667819 | 5.72575 | 1.628944 | 11.12168 | 10.17961 | 7.703268 | -0.9420689 | 8.645337
|  | 9:10 | 2024-06-27 |  | 88 | 351.3 | 5.251946 | 1.24 | 467 | 13.9 | 17.3 | 25.2 | 0.896476 | 23.07354 | 3.136137 | 53.57899 | 11.19404 | 366.1 | 10.37657 | 1.3 | 520 | 3.798862 | 0.3136257 | 23.25633 | 0.8405021 | [10 empty] | 2.487744 | -6.719114 | 5.843416 | 1.61343 | 11.19404 | 10.31834 | 7.830598 | -0.8756978 | 8.706296
|  | 9:10 | 2024-06-28 |  | 89 | 362.8 | 5.162134 | 1.22 | 468 | 13.6 | 17.3 | 25.1 | 0.9224828 | 23.67528 | 3.246883 | 53.8489 | 11.26518 | 366.3 | 10.37657 | 1.3 | 520 | 3.800937 | 0.3136257 | 23.25633 | 0.8405021 | [10 empty] | 2.500277 | -6.775363 | 5.920495 | 1.61621 | 11.26518 | 10.41031 | 7.910032 | -0.8548686 | 8.764901
Control de PLS cada 5 días |  | 9:10 | 2024-06-29 |  | 90 | 349.7 | 4.972945 | 1.2 | 469 | 13.3 | 17.4 | 25.3 | 0.9419113 | 23.69611 | 3.478803 | 54.11223 | 11.34133 | [18 empty] | 2.512504 | -6.834095 | 6.031111 | 1.607631 | 11.34133 | 10.53835 | 8.025845 | -0.802984 | 8.828829
|  | 9:10 | 2024-06-30 |  | 91 | [10 empty] | 54.11223 | 11.34133 | [18 empty] | 2.512504 | -6.834095 | 6.031111 | 1.607631 | 11.34133 | 10.53835 | 8.025845 | -0.802984 | 8.828829
|  | 9:10 | 2024-07-01 |  | 92 | [10 empty] | 54.11223 | 11.34133 | [18 empty] | 2.512504 | -6.834095 | 6.031111 | 1.607631 | 11.34133 | 10.53835 | 8.025845 | -0.802984 | 8.828829
|  | 9:10 | 2024-07-02 |  | 93 | [10 empty] | 54.11223 | 11.34133 | [18 empty] | 2.512504 | -6.834095 | 6.031111 | 1.607631 | 11.34133 | 10.53835 | 8.025845 | -0.802984 | 8.828829
|  | 9:10 | 2024-07-03 |  | 94 | [10 empty] | 54.11223 | 11.34133 | 1833.5 | 10.1005 | 1.2 | 500 | 18.51927 | 0.2786807 | 21.06995 | 1.705779 | [10 empty] | 2.512504 | -6.834095 | 6.031111 | 1.607631 | 11.34133 | 10.53835 | 8.025845 | -0.802984 | 8.828829
|  | 9:10 | 2024-07-04 |  | 95 | 1720.8 | 5.33421875 | 1.21 | 455 | 13.1 | 17.1 | 25.2 | 0.9666069 | 23.8185 | 3.648109 | 55.52695 | 11.68631 | [18 empty] | 2.578191 | -7.037705 | 6.10819 | 1.694616 | 11.68631 | 10.75679 | 8.178602 | -0.9295156 | 9.108117
|  | 9:10 | 2024-07-05 |  | 96 | [10 empty] | 55.52695 | 11.68631 | [18 empty] | 2.578191 | -7.037705 | 6.10819 | 1.694616 | 11.68631 | 10.75679 | 8.178602 | -0.9295156 | 9.108117
|  | 9:10 | 2024-07-06 |  | 97 | [10 empty] | 55.52695 | 11.68631 | [18 empty] | 2.578191 | -7.037705 | 6.10819 | 1.694616 | 11.68631 | 10.75679 | 8.178602 | -0.9295156 | 9.108117
|  | 9:10 | 2024-07-07 |  | 98 | [10 empty] | 55.52695 | 11.68631 | [18 empty] | 2.578191 | -7.037705 | 6.10819 | 1.694616 | 11.68631 | 10.75679 | 8.178602 | -0.9295156 | 9.108117
|  | 9:10 | 2024-07-08 |  | 99 | [10 empty] | 55.52695 | 11.68631 | 1826.6 | 10.1005 | 1.2 | 500 | 18.44958 | 0.2786807 | 21.06995 | 1.705779 | [10 empty] | 2.578191 | -7.037705 | 6.10819 | 1.694616 | 11.68631 | 10.75679 | 8.178602 | -0.9295156 | 9.108117
|  | 9:10 | 2024-07-09 |  | 100 | 1708.7 | 6.344065 | 1.33 | 457 | 13.8 | 17.2 | 25.3 | 0.9415242 | 24.08698 | 3.810732 | 56.87705 | 11.96736 | [18 empty] | 2.640878 | -7.257183 | 6.17844 | 1.793271 | 11.96736 | 10.88862 | 8.24774 | -1.078743 | 9.326483
|  | 9:10 | 2024-07-10 |  | 101 | [10 empty] | 56.87705 | 11.96736 | [18 empty] | 2.640878 | -7.257183 | 6.17844 | 1.793271 | 11.96736 | 10.88862 | 8.24774 | -1.078743 | 9.326483
|  | 9:10 | 2024-07-11 |  | 102 | [10 empty] | 56.87705 | 11.96736 | [18 empty] | 2.640878 | -7.257183 | 6.17844 | 1.793271 | 11.96736 | 10.88862 | 8.24774 | -1.078743 | 9.326483
|  | 9:10 | 2024-07-12 |  | 103 | [10 empty] | 56.87705 | 11.96736 | [18 empty] | 2.640878 | -7.257183 | 6.17844 | 1.793271 | 11.96736 | 10.88862 | 8.24774 | -1.078743 | 9.326483
Se alimenta con la solucion de la ROM1 |  | 9:10 | 2024-07-13 |  | 104 | [10 empty] | 56.87705 | 11.96736 | 1827.4 | 10.67928 | 1.21 | 506 | 19.51531 | 0.1890183 | 18.2489 | 1.127515 | [10 empty] | 2.640878 | -7.257183 | 6.17844 | 1.793271 | 11.96736 | 10.88862 | 8.24774 | -1.078743 | 9.326483
|  | 9:10 | 2024-07-14 |  | 105 | 1695 | 6.470581 | 1.25 | 460 | 13.6 | 17.1 | 25.1 | 0.8250515 | 24.72937 | 3.946382 | 58.16983 | 12.28307 | [18 empty] | 2.700903 | -7.556362 | 5.796489 | 2.109735 | 12.28307 | 10.52319 | 7.82229 | -1.759873 | 9.582163
|  | 9:10 | 2024-07-15 |  | 106 | [10 empty] | 58.16983 | 12.28307 | [18 empty] | 2.700903 | -7.556362 | 5.796489 | 2.109735 | 12.28307 | 10.52319 | 7.82229 | -1.759873 | 9.582163
|  | 9:10 | 2024-07-16 |  | 107 | [10 empty] | 58.16983 | 12.28307 | [18 empty] | 2.700903 | -7.556362 | 5.796489 | 2.109735 | 12.28307 | 10.52319 | 7.82229 | -1.759873 | 9.582163
|  | 9:10 | 2024-07-17 |  | 108 | [10 empty] | 58.16983 | 12.28307 | [18 empty] | 2.700903 | -7.556362 | 5.796489 | 2.109735 | 12.28307 | 10.52319 | 7.82229 | -1.759873 | 9.582163
|  | 9:10 | 2024-07-18 |  | 109 | [10 empty] | 58.16983 | 12.28307 | 1783.5 | 10.67928 | 1.21 | 506 | 19.04649 | 0.1890183 | 18.2489 | 1.127515 | [10 empty] | 2.700903 | -7.556362 | 5.796489 | 2.109735 | 12.28307 | 10.52319 | 7.82229 | -1.759873 | 9.582163
|  | 9:10 | 2024-07-19 |  | 110 | 1775.9 | 5.9914 | 1.3 | 456 | 13.3 | 17 | 25.2 | 0.7713395 | 24.49879 | 3.884521 | 59.43764 | 12.59355 | [18 empty] | 2.759769 | -7.872275 | 5.207701 | 2.514557 | 12.59355 | 9.928979 | 7.169209 | -2.664574 | 9.833783
|  | 9:10 | 2024-07-20 |  | 111 | [10 empty] | 59.43764 | 12.59355 | [18 empty] | 2.759769 | -7.872275 | 5.207701 | 2.514557 | 12.59355 | 9.928979 | 7.169209 | -2.664574 | 9.833783
|  | 9:10 | 2024-07-21 |  | 112 | [10 empty] | 59.43764 | 12.59355 | [18 empty] | 2.759769 | -7.872275 | 5.207701 | 2.514557 | 12.59355 | 9.928979 | 7.169209 | -2.664574 | 9.833783
|  | 9:10 | 2024-07-22 |  | 113 | [10 empty] | 59.43764 | 12.59355 | [18 empty] | 2.759769 | -7.872275 | 5.207701 | 2.514557 | 12.59355 | 9.928979 | 7.169209 | -2.664574 | 9.833783
Se alimenta con solución de ROM 1. |  | 9:10 | 2024-07-23 |  | 114 | [10 empty] | 59.43764 | 12.59355 | 1713.5 | 10.67928 | 1.21 | 506 | 18.29894 | 0.1890183 | 18.2489 | 1.127515 | [10 empty] | 2.759769 | -7.872275 | 5.207701 | 2.514557 | 12.59355 | 9.928979 | 7.169209 | -2.664574 | 9.833783
| Falla de bomba | 9:10 | 2024-07-24 |  | 115 | 1661.6 | 4.757074 | 1.27 | 459 | 13.4 | 17.1 | 25.2 | 0.7122009 | 22.67854 | 3.8595 | 60.49281 | 12.97747 | [18 empty] | 2.808763 | -8.161904 | 5.020365 | 2.751425 | 12.97747 | 9.835935 | 7.027172 | -3.141539 | 10.16871
|  | 9:10 | 2024-07-25 |  | 116 | [10 empty] | 60.49281 | 12.97747 | [18 empty] | 2.808763 | -8.161904 | 5.020365 | 2.751425 | 12.97747 | 9.835935 | 7.027172 | -3.141539 | 10.16871
|  | 9:10 | 2024-07-26 |  | 117 | [10 empty] | 60.49281 | 12.97747 | [18 empty] | 2.808763 | -8.161904 | 5.020365 | 2.751425 | 12.97747 | 9.835935 | 7.027172 | -3.141539 | 10.16871
|  | 9:10 | 2024-07-27 |  | 118 | [10 empty] | 60.49281 | 12.97747 | [18 empty] | 2.808763 | -8.161904 | 5.020365 | 2.751425 | 12.97747 | 9.835935 | 7.027172 | -3.141539 | 10.16871
|  | 9:10 | 2024-07-28 |  | 119 | [10 empty] | 60.49281 | 12.97747 | 1803.6 | 10.19492 | 1.16 | 507 | 18.38755 | 0.194576 | 20.41455 | 1.087627 | [10 empty] | 2.808763 | -8.161904 | 5.020365 | 2.751425 | 12.97747 | 9.835935 | 7.027172 | -3.141539 | 10.16871
|  | 9:10 | 2024-07-29 |  | 120 | 1627.7 | 4.2667 | 1.27 | 457 | 13.2 | 17.3 | 25.3 | 0.6520794 | 21.8032 | 3.684468 | 61.365 | 13.4001 | [18 empty] | 2.84926 | -8.422745 | 5.540635 | 2.702279 | 13.4001 | 10.51799 | 7.668733 | -2.882111 | 10.55084
|  | 9:10 | 2024-07-30 |  | 121 | [10 empty] | 61.365 | 13.4001 | [18 empty] | 2.84926 | -8.422745 | 5.540635 | 2.702279 | 13.4001 | 10.51799 | 7.668733 | -2.882111 | 10.55084
|  | 9:10 | 2024-07-31 |  | 122 | [10 empty] | 61.365 | 13.4001 | [18 empty] | 2.84926 | -8.422745 | 5.540635 | 2.702279 | 13.4001 | 10.51799 | 7.668733 | -2.882111 | 10.55084
|  | 9:10 | 2024-08-01 |  | 123 | [10 empty] | 61.365 | 13.4001 | [18 empty] | 2.84926 | -8.422745 | 5.540635 | 2.702279 | 13.4001 | 10.51799 | 7.668733 | -2.882111 | 10.55084
Se alimenta con solución de ROM 1. |  | 9:10 | 2024-08-02 |  | 124 | [10 empty] | 61.365 | 13.4001 | 1782.2 | 10.19492 | 1.16 | 507 | 18.16938 | 0.194576 | 20.41455 | 1.087627 | [10 empty] | 2.84926 | -8.422745 | 5.540635 | 2.702279 | 13.4001 | 10.51799 | 7.668733 | -2.882111 | 10.55084
|  | 9:10 | 2024-08-03 |  | 125 | 1702.3 | 4.151786 | 1.26 | 455 | 13.2 | 17.1 | 25.1 | 0.6624001 | 21.82909 | 3.585821 | 62.32359 | 13.81014 | [18 empty] | 2.893768 | -8.692003 | 5.869203 | 2.730972 | 13.81014 | 10.98734 | 8.093576 | -2.8228 | 10.91638
|  | 9:10 | 2024-08-04 |  | 126 | [10 empty] | 62.32359 | 13.81014 | [18 empty] | 2.893768 | -8.692003 | 5.869203 | 2.730972 | 13.81014 | 10.98734 | 8.093576 | -2.8228 | 10.91638
|  | 9:10 | 2024-08-05 |  | 127 | [10 empty] | 62.32359 | 13.81014 | [18 empty] | 2.893768 | -8.692003 | 5.869203 | 2.730972 | 13.81014 | 10.98734 | 8.093576 | -2.8228 | 10.91638
|  | 9:10 | 2024-08-06 |  | 128 | [10 empty] | 62.32359 | 13.81014 | [18 empty] | 2.893768 | -8.692003 | 5.869203 | 2.730972 | 13.81014 | 10.98734 | 8.093576 | -2.8228 | 10.91638
|  | 9:10 | 2024-08-07 |  | 129 | [10 empty] | 62.32359 | 13.81014 | 1782.7 | 10.20253 | 1.12 | 500 | 18.18805 | 0.1891771 | 19.60719 | 0.9417722 | [10 empty] | 2.893768 | -8.692003 | 5.869203 | 2.730972 | 13.81014 | 10.98734 | 8.093576 | -2.8228 | 10.91638
|  | 9:10 | 2024-08-08 |  | 130 | 1780 | 4.60222 | 1.27 | 454 | 12.9 | 17 | 25.2 | 0.6715879 | 22.85062 | 3.531057 | 63.37714 | 14.17935 | [18 empty] | 2.942686 | -8.989739 | 5.761198 | 2.942252 | 14.17935 | 10.95081 | 8.00812 | -3.228541 | 11.23666
|  | 9:10 | 2024-08-09 |  | 131 | [10 empty] | 63.37714 | 14.17935 | [18 empty] | 2.942686 | -8.989739 | 5.761198 | 2.942252 | 14.17935 | 10.95081 | 8.00812 | -3.228541 | 11.23666
|  | 9:10 | 2024-08-10 |  | 132 | [10 empty] | 63.37714 | 14.17935 | [18 empty] | 2.942686 | -8.989739 | 5.761198 | 2.942252 | 14.17935 | 10.95081 | 8.00812 | -3.228541 | 11.23666
|  | 9:10 | 2024-08-11 |  | 133 | [10 empty] | 63.37714 | 14.17935 | [18 empty] | 2.942686 | -8.989739 | 5.761198 | 2.942252 | 14.17935 | 10.95081 | 8.00812 | -3.228541 | 11.23666
Se alimenta con solución de ROM 1. |  | 9:10 | 2024-08-12 |  | 134 | [10 empty] | 63.37714 | 14.17935 | 1807.7 | 10.20253 | 1.12 | 500 | 18.44312 | 0.1891771 | 19.60719 | 0.9417722 | [10 empty] | 2.942686 | -8.989739 | 5.761198 | 2.942252 | 14.17935 | 10.95081 | 8.00812 | -3.228541 | 11.23666
|  | 9:10 | 2024-08-13 |  | 135 | 1701.3 | 5.169484 | 1.28 | 452 | 12.5 | 17.3 | 25.1 | 0.6617059 | 22.87932 | 3.618828 | 64.33935 | 14.5357 | [18 empty] | 2.987363 | -9.277644 | 5.855592 | 3.070809 | 14.5357 | 11.11365 | 8.126288 | -3.422052 | 11.54834
|  | 9:10 | 2024-08-14 |  | 136 | [10 empty] | 64.33935 | 14.5357 | [18 empty] | 2.987363 | -9.277644 | 5.855592 | 3.070809 | 14.5357 | 11.11365 | 8.126288 | -3.422052 | 11.54834
|  | 9:10 | 2024-08-15 |  | 137 | [10 empty] | 64.33935 | 14.5357 | [18 empty] | 2.987363 | -9.277644 | 5.855592 | 3.070809 | 14.5357 | 11.11365 | 8.126288 | -3.422052 | 11.54834
|  | 9:10 | 2024-08-16 |  | 138 | [10 empty] | 64.33935 | 14.5357 | [18 empty] | 2.987363 | -9.277644 | 5.855592 | 3.070809 | 14.5357 | 11.11365 | 8.126288 | -3.422052 | 11.54834
|  | 9:10 | 2024-08-17 |  | 139 | [10 empty] | 64.33935 | 14.5357 | 1793.2 | 9.88075 | 1.16 | 495 | 17.71816 | 0.2145134 | 20.7493 | 0.9505963 | [10 empty] | 2.987363 | -9.277644 | 5.855592 | 3.070809 | 14.5357 | 11.11365 | 8.126288 | -3.422052 | 11.54834
|  | 9:10 | 2024-08-18 |  | 140 | 1707.3 | 6.666599 | 1.27 | 447 | 12.4 | 16.9 | 25.1 | 0.5965478 | 22.47358 | 3.751261 | 65.11746 | 14.76973 | [18 empty] | 3.023491 | -9.581426 | 6.198653 | 3.113709 | 14.76973 | 11.38696 | 8.363466 | -3.382773 | 11.74624
|  | 9:10 | 2024-08-19 |  | 141 | [10 empty] | 65.11746 | 14.76973 | [18 empty] | 3.023491 | -9.581426 | 6.198653 | 3.113709 | 14.76973 | 11.38696 | 8.363466 | -3.382773 | 11.74624
|  | 9:10 | 2024-08-20 |  | 142 | [10 empty] | 65.11746 | 14.76973 | [18 empty] | 3.023491 | -9.581426 | 6.198653 | 3.113709 | 14.76973 | 11.38696 | 8.363466 | -3.382773 | 11.74624
|  | 9:10 | 2024-08-21 |  | 143 | [10 empty] | 65.11746 | 14.76973 | [18 empty] | 3.023491 | -9.581426 | 6.198653 | 3.113709 | 14.76973 | 11.38696 | 8.363466 | -3.382773 | 11.74624
Se alimenta con solución de ROM 1. |  | 9:10 | 2024-08-22 |  | 144 | [10 empty] | 65.11746 | 14.76973 | 1793.5 | 9.88075 | 1.16 | 495 | 17.72112 | 0.2145134 | 20.7493 | 0.9505963 | [10 empty] | 3.023491 | -9.581426 | 6.198653 | 3.113709 | 14.76973 | 11.38696 | 8.363466 | -3.382773 | 11.74624
|  | 9:10 | 2024-08-23 |  | 145 | 1677.5 | 7.923417 | 1.2 | 446 | 12.2 | 17.1 | 25.3 | 0.5466931 | 22.27435 | 3.423025 | 65.771 | 14.93334 | [18 empty] | 3.053836 | -9.842375 | 6.575401 | 3.1193 | 14.93334 | 11.66636 | 8.612526 | -3.266974 | 11.8795
|  | 9:10 | 2024-08-24 |  | 146 | [10 empty] | 65.771 | 14.93334 | [18 empty] | 3.053836 | -9.842375 | 6.575401 | 3.1193 | 14.93334 | 11.66636 | 8.612526 | -3.266974 | 11.8795
|  | 9:10 | 2024-08-25 |  | 147 | [10 empty] | 65.771 | 14.93334 | [18 empty] | 3.053836 | -9.842375 | 6.575401 | 3.1193 | 14.93334 | 11.66636 | 8.612526 | -3.266974 | 11.8795
|  | 9:10 | 2024-08-26 |  | 148 | [10 empty] | 65.771 | 14.93334 | [18 empty] | 3.053836 | -9.842375 | 6.575401 | 3.1193 | 14.93334 | 11.66636 | 8.612526 | -3.266974 | 11.8795
|  | 9:10 | 2024-08-27 |  | 149 | [10 empty] | 65.771 | 14.93334 | 1800.4 | 10.29787 | 1.1 | 480 | 18.54029 | 0.2411134 | 19.80428 | 0.9497872 | [10 empty] | 3.053836 | -9.842375 | 6.575401 | 3.1193 | 14.93334 | 11.66636 | 8.612526 | -3.266974 | 11.8795
|  | 9:10 | 2024-08-28 |  | 150 | 1697.4 | 6.238972 | 1.28 | 444 | 12.7 | 17.2 | 25.1 | 0.5445804 | 21.72709 | 3.265886 | 66.37288 | 15.22698 | [18 empty] | 3.081782 | -10.09016 | 6.828408 | 3.164506 | 15.22698 | 11.96523 | 8.883444 | -3.261749 | 12.14519
|  | 9:10 | 2024-08-29 |  | 151 | [10 empty] | 66.37288 | 15.22698 | [18 empty] | 3.081782 | -10.09016 | 6.828408 | 3.164506 | 15.22698 | 11.96523 | 8.883444 | -3.261749 | 12.14519
|  | 9:10 | 2024-08-30 |  | 152 | [10 empty] | 66.37288 | 15.22698 | [18 empty] | 3.081782 | -10.09016 | 6.828408 | 3.164506 | 15.22698 | 11.96523 | 8.883444 | -3.261749 | 12.14519
|  | 9:10 | 2024-08-31 |  | 153 | [10 empty] | 66.37288 | 15.22698 | [18 empty] | 3.081782 | -10.09016 | 6.828408 | 3.164506 | 15.22698 | 11.96523 | 8.883444 | -3.261749 | 12.14519
Se alimenta con solución de ROM 1. |  | 9:10 | 2024-09-01 |  | 154 | [10 empty] | 66.37288 | 15.22698 | 1803.2 | 10.29787 | 1.1 | 480 | 18.56912 | 0.2411134 | 19.80428 | 0.9497872 | [10 empty] | 3.081782 | -10.09016 | 6.828408 | 3.164506 | 15.22698 | 11.96523 | 8.883444 | -3.261749 | 12.14519
|  | 9:10 | 2024-09-02 |  | 155 | 1725.6 | 5.854578 | 1.26 | 444 | 12.8 | 17.3 | 25.2 | 0.5067264 | 21.86924 | 3.177889 | 66.91259 | 15.53968 | [18 empty] | 3.106842 | -10.33391 | 6.997554 | 3.239354 | 15.53968 | 12.20333 | 9.096489 | -3.336351 | 12.43284
|  | 9:10 | 2024-09-03 |  | 156 | [10 empty] | 66.91259 | 15.53968 | [18 empty] | 3.106842 | -10.33391 | 6.997554 | 3.239354 | 15.53968 | 12.20333 | 9.096489 | -3.336351 | 12.43284
|  | 9:10 | 2024-09-04 |  | 157 | [10 empty] | 66.91259 | 15.53968 | [18 empty] | 3.106842 | -10.33391 | 6.997554 | 3.239354 | 15.53968 | 12.20333 | 9.096489 | -3.336351 | 12.43284
|  | 9:10 | 2024-09-05 |  | 158 | [10 empty] | 66.91259 | 15.53968 | [18 empty] | 3.106842 | -10.33391 | 6.997554 | 3.239354 | 15.53968 | 12.20333 | 9.096489 | -3.336351 | 12.43284
|  | 9:10 | 2024-09-06 |  | 159 | [10 empty] | 66.91259 | 15.53968 | 1803.1 | 10.29787 | 1.1 | 480 | 18.56809 | 0.2411134 | 19.80428 | 0.9497872 | [10 empty] | 3.106842 | -10.33391 | 6.997554 | 3.239354 | 15.53968 | 12.20333 | 9.096489 | -3.336351 | 12.43284
|  | 9:10 | 2024-09-07 |  | 160 | 1698.3 | 6.126884 | 1.26 | 442 | 13.1 | 17.1 | 25.2 | 0.5006463 | 21.71785 | 3.084422 | 67.42268 | 15.84117 | [18 empty] | 3.130526 | -10.56179 | 7.225528 | 3.282728 | 15.84117 | 12.50491 | 9.374382 | -3.336264 | 12.71065
|  | 9:10 | 2024-09-08 |  | 161 | [10 empty] | 67.42268 | 15.84117 | [18 empty] | 3.130526 | -10.56179 | 7.225528 | 3.282728 | 15.84117 | 12.50491 | 9.374382 | -3.336264 | 12.71065
|  | 9:10 | 2024-09-09 |  | 162 | [10 empty] | 67.42268 | 15.84117 | [18 empty] | 3.130526 | -10.56179 | 7.225528 | 3.282728 | 15.84117 | 12.50491 | 9.374382 | -3.336264 | 12.71065
|  | 9:10 | 2024-09-10 |  | 163 | [10 empty] | 67.42268 | 15.84117 | [18 empty] | 3.130526 | -10.56179 | 7.225528 | 3.282728 | 15.84117 | 12.50491 | 9.374382 | -3.336264 | 12.71065
Se alimenta con solución de ROM 1. |  | 9:10 | 2024-09-11 |  | 164 | [10 empty] | 67.42268 | 15.84117 | 1812.4 | 10.37657 | 1.13 | 478 | 18.80649 | 0.2544867 | 21.71462 | 0.8171548 | [10 empty] | 3.130526 | -10.56179 | 7.225528 | 3.282728 | 15.84117 | 12.50491 | 9.374382 | -3.336264 | 12.71065
|  | 9:10 | 2024-09-12 |  | 165 | 1687.2 | 6.409927 | 1.24 | 450 | 13.4 | 16.9 | 25.4 | 0.5472157 | 22.56971 | 3.019379 | 67.98989 | 16.13634 | [18 empty] | 3.156862 | -10.79534 | 7.699557 | 3.235601 | 16.13634 | 13.04056 | 9.883697 | -3.095782 | 12.97948
|  | 9:10 | 2024-09-13 |  | 166 | [10 empty] | 67.98989 | 16.13634 | [18 empty] | 3.156862 | -10.79534 | 7.699557 | 3.235601 | 16.13634 | 13.04056 | 9.883697 | -3.095782 | 12.97948
|  | 9:10 | 2024-09-14 |  | 167 | [10 empty] | 67.98989 | 16.13634 | [18 empty] | 3.156862 | -10.79534 | 7.699557 | 3.235601 | 16.13634 | 13.04056 | 9.883697 | -3.095782 | 12.97948
|  | 9:10 | 2024-09-15 |  | 168 | [10 empty] | 67.98989 | 16.13634 | [18 empty] | 3.156862 | -10.79534 | 7.699557 | 3.235601 | 16.13634 | 13.04056 | 9.883697 | -3.095782 | 12.97948
|  | 9:10 | 2024-09-16 |  | 169 | [10 empty] | 67.98989 | 16.13634 | 1806.5 | 10.37657 | 1.13 | 478 | 18.74527 | 0.2544867 | 21.71462 | 0.8171548 | [10 empty] | 3.156862 | -10.79534 | 7.699557 | 3.235601 | 16.13634 | 13.04056 | 9.883697 | -3.095782 | 12.97948
|  | 9:10 | 2024-09-17 |  | 170 | 1707.6 | 6.897587 | 1.2 | 463 | 13.7 | 17 | 25.2 | 0.5335585 | 23.15823 | 2.971048 | 68.54402 | 16.39366 | [18 empty] | 3.182591 | -11.02784 | 8.017528 | 3.247329 | 16.39366 | 13.38335 | 10.20076 | -3.010317 | 13.21107
|  | 9:10 | 2024-09-18 |  | 171 | [10 empty] | 68.54402 | 16.39366 | [18 empty] | 3.182591 | -11.02784 | 8.017528 | 3.247329 | 16.39366 | 13.38335 | 10.20076 | -3.010317 | 13.21107
|  | 9:10 | 2024-09-19 |  | 172 | [10 empty] | 68.54402 | 16.39366 | [18 empty] | 3.182591 | -11.02784 | 8.017528 | 3.247329 | 16.39366 | 13.38335 | 10.20076 | -3.010317 | 13.21107
|  | 9:10 | 2024-09-20 |  | 173 | [10 empty] | 68.54402 | 16.39366 | [18 empty] | 3.182591 | -11.02784 | 8.017528 | 3.247329 | 16.39366 | 13.38335 | 10.20076 | -3.010317 | 13.21107
Se alimenta con solución de ROM 1. |  | 9:10 | 2024-09-21 |  | 174 | [10 empty] | 68.54402 | 16.39366 | 1814.1 | 10.42893 | 1.14 | 510 | 18.91913 | 0.2516038 | 21.58253 | 0.7978133 | [10 empty] | 3.182591 | -11.02784 | 8.017528 | 3.247329 | 16.39366 | 13.38335 | 10.20076 | -3.010317 | 13.21107
|  | 9:10 | 2024-09-22 |  | 175 | 1720.8 | 7.370951 | 1.17 | 470 | 13.8 | 17.3 | 25.1 | 0.5317 | 22.6304 | 2.738935 | 69.10692 | 16.62396 | [18 empty] | 3.208727 | -11.23893 | 8.354569 | 3.239555 | 16.62396 | 13.73959 | 10.53087 | -2.884365 | 13.41523
|  | 9:10 | 2024-09-23 |  | 176 | [10 empty] | 69.10692 | 16.62396 | [18 empty] | 3.208727 | -11.23893 | 8.354569 | 3.239555 | 16.62396 | 13.73959 | 10.53087 | -2.884365 | 13.41523
|  | 9:10 | 2024-09-24 |  | 177 | [10 empty] | 69.10692 | 16.62396 | [18 empty] | 3.208727 | -11.23893 | 8.354569 | 3.239555 | 16.62396 | 13.73959 | 10.53087 | -2.884365 | 13.41523
|  | 9:10 | 2024-09-25 |  | 178 | [10 empty] | 69.10692 | 16.62396 | [18 empty] | 3.208727 | -11.23893 | 8.354569 | 3.239555 | 16.62396 | 13.73959 | 10.53087 | -2.884365 | 13.41523
|  | 9:10 | 2024-09-26 |  | 179 | [10 empty] | 69.10692 | 16.62396 | 1805.7 | 10.42893 | 1.14 | 510 | 18.83152 | 0.2516038 | 21.58253 | 0.7978133 | [10 empty] | 3.208727 | -11.23893 | 8.354569 | 3.239555 | 16.62396 | 13.73959 | 10.53087 | -2.884365 | 13.41523
|  | 9:10 | 2024-09-27 |  | 180 | 1704.2 | 7.898414 | 1.14 | 476 | 13.6 | 16.9 | 25.1 | 0.5301 | 22.1544 | 2.99426 | 69.65822 | 16.82234 | [18 empty] | 3.234325 | -11.47564 | 8.827532 | 3.194641 | 16.82234 | 14.17422 | 10.9399 | -2.648111 | 13.58801
|  | 9:10 | 2024-09-28 |  | 181 | [10 empty] | 69.65822 | 16.82234 | [18 empty] | 3.234325 | -11.47564 | 8.827532 | 3.194641 | 16.82234 | 14.17422 | 10.9399 | -2.648111 | 13.58801
|  | 9:10 | 2024-09-29 |  | 182 | [10 empty] | 69.65822 | 16.82234 | [18 empty] | 3.234325 | -11.47564 | 8.827532 | 3.194641 | 16.82234 | 14.17422 | 10.9399 | -2.648111 | 13.58801
|  | 9:10 | 2024-09-30 |  | 183 | [10 empty] | 69.65822 | 16.82234 | [18 empty] | 3.234325 | -11.47564 | 8.827532 | 3.194641 | 16.82234 | 14.17422 | 10.9399 | -2.648111 | 13.58801
Se alimenta con solución de ROM 1. |  | 9:10 | 2024-10-01 |  | 184 | [10 empty] | 69.65822 | 16.82234 | 1803.8 | 10.12605 | 1.18 | 506 | 18.26537 | 0.2246 | 21.2488 | 0.7502521 | [10 empty] | 3.234325 | -11.47564 | 8.827532 | 3.194641 | 16.82234 | 14.17422 | 10.9399 | -2.648111 | 13.58801
|  | 9:10 | 2024-10-02 |  | 185 | 1760.7 | 8.088226 | 1.13 | 472 | 13.8 | 17 | 25.2 | 0.5141 | 22.6864 | 2.822122 | 70.2721 | 16.97098 | [18 empty] | 3.262828 | -11.70934 | 9.021463 | 3.254304 | 16.97098 | 14.2831 | 11.02027 | -2.687877 | 13.70815
|  | 9:10 | 2024-10-03 |  | 186 | [10 empty] | 70.2721 | 16.97098 | [18 empty] | 3.262828 | -11.70934 | 9.021463 | 3.254304 | 16.97098 | 14.2831 | 11.02027 | -2.687877 | 13.70815
|  | 9:10 | 2024-10-04 |  | 187 | [10 empty] | 70.2721 | 16.97098 | [18 empty] | 3.262828 | -11.70934 | 9.021463 | 3.254304 | 16.97098 | 14.2831 | 11.02027 | -2.687877 | 13.70815
|  | 9:10 | 2024-10-05 |  | 188 | [10 empty] | 70.2721 | 16.97098 | [18 empty] | 3.262828 | -11.70934 | 9.021463 | 3.254304 | 16.97098 | 14.2831 | 11.02027 | -2.687877 | 13.70815
|  | 9:10 | 2024-10-06 |  | 189 | [10 empty] | 70.2721 | 16.97098 | 1810.2 | 10.12605 | 1.18 | 506 | 18.33018 | 0.2246 | 21.2488 | 0.7502521 | [10 empty] | 3.262828 | -11.70934 | 9.021463 | 3.254304 | 16.97098 | 14.2831 | 11.02027 | -2.687877 | 13.70815
|  | 9:10 | 2024-10-07 |  | 190 | 1787.7 | 8.438884 | 1.11 | 476 | 13.5 | 16.9 | 25.3 | 0.4901 | 23.2464 | 2.780731 | 70.84858 | 17.09079 | [18 empty] | 3.289595 | -11.94287 | 9.071878 | 3.368543 | 17.09079 | 14.2198 | 10.93021 | -2.870991 | 13.8012
|  | 9:10 | 2024-10-08 |  | 191 | [10 empty] | 70.84858 | 17.09079 | [18 empty] | 3.289595 | -11.94287 | 9.071878 | 3.368543 | 17.09079 | 14.2198 | 10.93021 | -2.870991 | 13.8012
|  | 9:10 | 2024-10-09 |  | 192 | [10 empty] | 70.84858 | 17.09079 | [18 empty] | 3.289595 | -11.94287 | 9.071878 | 3.368543 | 17.09079 | 14.2198 | 10.93021 | -2.870991 | 13.8012
|  | 9:10 | 2024-10-10 |  | 193 | [10 empty] | 70.84858 | 17.09079 | [18 empty] | 3.289595 | -11.94287 | 9.071878 | 3.368543 | 17.09079 | 14.2198 | 10.93021 | -2.870991 | 13.8012
Se alimenta con solución de ROM 1. |  | 9:10 | 2024-10-11 |  | 194 | [10 empty] | 70.84858 | 17.09079 | 1820.3 | 10.31014 | 1.2 | 520 | 18.76755 | 0.2381 | 20.6082 | 0.7015926 | [10 empty] | 3.289595 | -11.94287 | 9.071878 | 3.368543 | 17.09079 | 14.2198 | 10.93021 | -2.870991 | 13.8012
|  | 9:10 | 2024-10-12 |  | 195 | 1780.8 | 8.89924 | 1.08 | 482 | 13.4 | 17 | 25.1 | 0.4661 | 23.3324 | 2.64609 | 71.33549 | 17.19863 | [18 empty] | 3.312203 | -12.1649 | 9.013495 | 3.517657 | 17.19863 | 14.04723 | 10.73503 | -3.151401 | 13.88643
|  | 9:10 | 2024-10-13 |  | 196 | [10 empty] | 71.33549 | 17.19863 | [18 empty] | 3.312203 | -12.1649 | 9.013495 | 3.517657 | 17.19863 | 14.04723 | 10.73503 | -3.151401 | 13.88643
|  | 9:10 | 2024-10-14 |  | 197 | [10 empty] | 71.33549 | 17.19863 | [18 empty] | 3.312203 | -12.1649 | 9.013495 | 3.517657 | 17.19863 | 14.04723 | 10.73503 | -3.151401 | 13.88643
|  | 9:10 | 2024-10-15 |  | 198 | [10 empty] | 71.33549 | 17.19863 | [18 empty] | 3.312203 | -12.1649 | 9.013495 | 3.517657 | 17.19863 | 14.04723 | 10.73503 | -3.151401 | 13.88643
|  | 9:10 | 2024-10-16 |  | 199 | [10 empty] | 71.33549 | 17.19863 | 1815.2 | 10.31014 | 1.2 | 520 | 18.71497 | 0.2381 | 20.6082 | 0.7015926 | [10 empty] | 3.312203 | -12.1649 | 9.013495 | 3.517657 | 17.19863 | 14.04723 | 10.73503 | -3.151401 | 13.88643
|  | 9:10 | 2024-10-17 |  | 200 | 1741.1 | 9.058441 | 1.05 | 486 | 13.2 | 16.9 | 25.2 | 0.4501 | 22.7444 | 2.544776 | 71.76697 | 17.30734 | [18 empty] | 3.332237 | -12.36896 | 9.107046 | 3.598627 | 17.30734 | 14.04543 | 10.71319 | -3.261916 | 13.97511
|  | 9:10 | 2024-10-18 |  | 201 | [10 empty] | 71.76697 | 17.30734 | [18 empty] | 3.332237 | -12.36896 | 9.107046 | 3.598627 | 17.30734 | 14.04543 | 10.71319 | -3.261916 | 13.97511
|  | 9:10 | 2024-10-19 |  | 202 | [10 empty] | 71.76697 | 17.30734 | [18 empty] | 3.332237 | -12.36896 | 9.107046 | 3.598627 | 17.30734 | 14.04543 | 10.71319 | -3.261916 | 13.97511
|  | 9:10 | 2024-10-20 |  | 203 | [10 empty] | 71.76697 | 17.30734 | [18 empty] | 3.332237 | -12.36896 | 9.107046 | 3.598627 | 17.30734 | 14.04543 | 10.71319 | -3.261916 | 13.97511
Se alimenta con solución de ROM 1. |  | 9:10 | 2024-10-21 |  | 204 | [10 empty] | 71.76697 | 17.30734 | 1823.7 | 10.02508 | 1.24 | 522 | 18.28274 | 0.2546 | 20.9142 | 0.9797659 | [10 empty] | 3.332237 | -12.36896 | 9.107046 | 3.598627 | 17.30734 | 14.04543 | 10.71319 | -3.261916 | 13.97511
|  | 9:10 | 2024-10-22 |  | 205 | 1752.4 | 9.810522 | 1.08 | 488 | 12.6 | 16.8 | 25.2 | 0.4485 | 22.1844 | 2.586755 | 72.16183 | 17.34763 | [18 empty] | 3.350571 | -12.54647 | 9.302069 | 3.625764 | 17.34763 | 14.10323 | 10.75266 | -3.244397 | 13.99706
|  | 9:10 | 2024-10-23 |  | 206 | [10 empty] | 72.16183 | 17.34763 | [18 empty] | 3.350571 | -12.54647 | 9.302069 | 3.625764 | 17.34763 | 14.10323 | 10.75266 | -3.244397 | 13.99706
|  | 9:10 | 2024-10-24 |  | 207 | [10 empty] | 72.16183 | 17.34763 | [18 empty] | 3.350571 | -12.54647 | 9.302069 | 3.625764 | 17.34763 | 14.10323 | 10.75266 | -3.244397 | 13.99706
|  | 9:10 | 2024-10-25 |  | 208 | [10 empty] | 72.16183 | 17.34763 | [18 empty] | 3.350571 | -12.54647 | 9.302069 | 3.625764 | 17.34763 | 14.10323 | 10.75266 | -3.244397 | 13.99706
|  | 9:10 | 2024-10-26 |  | 209 | [10 empty] | 72.16183 | 17.34763 | 1819.6 | 10.02508 | 1.24 | 522 | 18.24164 | 0.2546 | 20.9142 | 0.9797659 | [10 empty] | 3.350571 | -12.54647 | 9.302069 | 3.625764 | 17.34763 | 14.10323 | 10.75266 | -3.244397 | 13.99706
|  | 9:10 | 2024-10-27 |  | 210 | 1789.6 | 10.44686 | 1.07 | 486 | 12.4 | 17.2 | 25.3 | 0.4661 | 21.9604 | 2.683582 | 72.61712 | 17.33086 | [18 empty] | 3.371711 | -12.74165 | 9.474152 | 3.671742 | 17.33086 | 14.06336 | 10.69165 | -3.267498 | 13.95915
|  | 9:10 | 2024-10-28 |  | 211 | [10 empty] | 72.61712 | 17.33086 | [18 empty] | 3.371711 | -12.74165 | 9.474152 | 3.671742 | 17.33086 | 14.06336 | 10.69165 | -3.267498 | 13.95915
|  | 9:10 | 2024-10-29 |  | 212 | [10 empty] | 72.61712 | 17.33086 | [18 empty] | 3.371711 | -12.74165 | 9.474152 | 3.671742 | 17.33086 | 14.06336 | 10.69165 | -3.267498 | 13.95915
|  | 9:10 | 2024-10-30 |  | 213 | [10 empty] | 72.61712 | 17.33086 | [18 empty] | 3.371711 | -12.74165 | 9.474152 | 3.671742 | 17.33086 | 14.06336 | 10.69165 | -3.267498 | 13.95915
|  | 9:10 | 2024-10-31 |  | 214 | [10 empty] | 72.61712 | 17.33086 | [18 empty] | 3.371711 | -12.74165 | 9.474152 | 3.671742 | 17.33086 | 14.06336 | 10.69165 | -3.267498 | 13.95915
|  | 9:10 | 2024-11-01 |  | 215 | [10 empty] | 72.61712 | 17.33086 | [18 empty] | 3.371711 | -12.74165 | 9.474152 | 3.671742 | 17.33086 | 14.06336 | 10.69165 | -3.267498 | 13.95915
|  | 9:10 | 2024-11-02 |  | 216 | [10 empty] | 72.61712 | 17.33086 | [18 empty] | 3.371711 | -12.74165 | 9.474152 | 3.671742 | 17.33086 | 14.06336 | 10.69165 | -3.267498 | 13.95915
|  | 9:10 | 2024-11-03 |  | 217 | [10 empty] | 72.61712 | 17.33086 | [18 empty] | 3.371711 | -12.74165 | 9.474152 | 3.671742 | 17.33086 | 14.06336 | 10.69165 | -3.267498 | 13.95915
|  | 9:10 | 2024-11-04 |  | 218 | [10 empty] | 72.61712 | 17.33086 | [18 empty] | 3.371711 | -12.74165 | 9.474152 | 3.671742 | 17.33086 | 14.06336 | 10.69165 | -3.267498 | 13.95915
|  | 9:10 | 2024-11-05 |  | 219 | [10 empty] | 72.61712 | 17.33086 | [18 empty] | 3.371711 | -12.74165 | 9.474152 | 3.671742 | 17.33086 | 14.06336 | 10.69165 | -3.267498 | 13.95915
|  | 9:10 | 2024-11-06 |  | 220 | [10 empty] | 72.61712 | 17.33086 | [18 empty] | 3.371711 | -12.74165 | 9.474152 | 3.671742 | 17.33086 | 14.06336 | 10.69165 | -3.267498 | 13.95915
|  | 9:10 | 2024-11-07 |  | 221 | [10 empty] | 72.61712 | 17.33086 | [18 empty] | 3.371711 | -12.74165 | 9.474152 | 3.671742 | 17.33086 | 14.06336 | 10.69165 | -3.267498 | 13.95915
|  | 9:10 | 2024-11-08 |  | 222 | [10 empty] | 72.61712 | 17.33086 | [18 empty] | 3.371711 | -12.74165 | 9.474152 | 3.671742 | 17.33086 | 14.06336 | 10.69165 | -3.267498 | 13.95915
|  | 9:10 | 2024-11-09 |  | 223 | [10 empty] | 72.61712 | 17.33086 | [18 empty] | 3.371711 | -12.74165 | 9.474152 | 3.671742 | 17.33086 | 14.06336 | 10.69165 | -3.267498 | 13.95915
|  | 9:10 | 2024-11-10 |  | 224 | [10 empty] | 72.61712 | 17.33086 | [18 empty] | 3.371711 | -12.74165 | 9.474152 | 3.671742 | 17.33086 | 14.06336 | 10.69165 | -3.267498 | 13.95915
|  | 9:10 | 2024-11-11 |  | 225 | [10 empty] | 72.61712 | 17.33086 | [18 empty] | 3.371711 | -12.74165 | 9.474152 | 3.671742 | 17.33086 | 14.06336 | 10.69165 | -3.267498 | 13.95915
|  | 9:10 | 2024-11-12 |  | 226 | [10 empty] | 72.61712 | 17.33086 | [18 empty] | 3.371711 | -12.74165 | 9.474152 | 3.671742 | 17.33086 | 14.06336 | 10.69165 | -3.267498 | 13.95915
|  | 9:10 | 2024-11-13 |  | 227 | [10 empty] | 72.61712 | 17.33086 | [18 empty] | 3.371711 | -12.74165 | 9.474152 | 3.671742 | 17.33086 | 14.06336 | 10.69165 | -3.267498 | 13.95915
|  | 9:10 | 2024-11-14 |  | 228 | [10 empty] | 72.61712 | 17.33086 | [18 empty] | 3.371711 | -12.74165 | 9.474152 | 3.671742 | 17.33086 | 14.06336 | 10.69165 | -3.267498 | 13.95915
|  | 9:10 | 2024-11-15 |  | 229 | [10 empty] | 72.61712 | 17.33086 | [18 empty] | 3.371711 | -12.74165 | 9.474152 | 3.671742 | 17.33086 | 14.06336 | 10.69165 | -3.267498 | 13.95915
|  | 9:10 | 2024-11-16 |  | 230 | [10 empty] | 72.61712 | 17.33086 | [18 empty] | 3.371711 | -12.74165 | 9.474152 | 3.671742 | 17.33086 | 14.06336 | 10.69165 | -3.267498 | 13.95915
|  | 9:10 | 2024-11-17 |  | 231 | [10 empty] | 72.61712 | 17.33086 | [18 empty] | 3.371711 | -12.74165 | 9.474152 | 3.671742 | 17.33086 | 14.06336 | 10.69165 | -3.267498 | 13.95915
|  | 9:10 | 2024-11-18 |  | 232 | [10 empty] | 72.61712 | 17.33086 | [18 empty] | 3.371711 | -12.74165 | 9.474152 | 3.671742 | 17.33086 | 14.06336 | 10.69165 | -3.267498 | 13.95915
|  | 9:10 | 2024-11-19 |  | 233 | [10 empty] | 72.61712 | 17.33086 | [18 empty] | 3.371711 | -12.74165 | 9.474152 | 3.671742 | 17.33086 | 14.06336 | 10.69165 | -3.267498 | 13.95915
|  | 9:10 | 2024-11-20 |  | 234 | [10 empty] | 72.61712 | 17.33086 | [18 empty] | 3.371711 | -12.74165 | 9.474152 | 3.671742 | 17.33086 | 14.06336 | 10.69165 | -3.267498 | 13.95915
|  | 9:10 | 2024-11-21 |  | 235 | [10 empty] | 72.61712 | 17.33086 | [18 empty] | 3.371711 | -12.74165 | 9.474152 | 3.671742 | 17.33086 | 14.06336 | 10.69165 | -3.267498 | 13.95915
|  | 9:10 | 2024-11-22 |  | 236 | [10 empty] | 72.61712 | 17.33086 | [18 empty] | 3.371711 | -12.74165 | 9.474152 | 3.671742 | 17.33086 | 14.06336 | 10.69165 | -3.267498 | 13.95915
|  | 9:10 | 2024-11-23 |  | 237 | [10 empty] | 72.61712 | 17.33086 | [18 empty] | 3.371711 | -12.74165 | 9.474152 | 3.671742 | 17.33086 | 14.06336 | 10.69165 | -3.267498 | 13.95915
|  | 9:10 | 2024-11-24 |  | 238 | [10 empty] | 72.61712 | 17.33086 | [18 empty] | 3.371711 | -12.74165 | 9.474152 | 3.671742 | 17.33086 | 14.06336 | 10.69165 | -3.267498 | 13.95915
|  | 9:10 | 2024-11-25 |  | 239 | [10 empty] | 72.61712 | 17.33086 | [18 empty] | 3.371711 | -12.74165 | 9.474152 | 3.671742 | 17.33086 | 14.06336 | 10.69165 | -3.267498 | 13.95915
|  | 9:10 | 2024-11-26 |  | 240 | [10 empty] | 72.61712 | 17.33086 | [18 empty] | 3.371711 | -12.74165 | 9.474152 | 3.671742 | 17.33086 | 14.06336 | 10.69165 | -3.267498 | 13.95915
|  | 9:10 | 2024-11-27 |  | 241 | [10 empty] | 72.61712 | 17.33086 | [18 empty] | 3.371711 | -12.74165 | 9.474152 | 3.671742 | 17.33086 | 14.06336 | 10.69165 | -3.267498 | 13.95915
|  | 9:10 | 2024-11-28 |  | 242 | [10 empty] | 72.61712 | 17.33086 | [18 empty] | 3.371711 | -12.74165 | 9.474152 | 3.671742 | 17.33086 | 14.06336 | 10.69165 | -3.267498 | 13.95915
|  | 9:10 | 2024-11-29 |  | 243 | [10 empty] | 72.61712 | 17.33086 | [18 empty] | 3.371711 | -12.74165 | 9.474152 | 3.671742 | 17.33086 | 14.06336 | 10.69165 | -3.267498 | 13.95915
|  | 9:10 | 2024-11-30 |  | 244 | [10 empty] | 72.61712 | 17.33086 | [18 empty] | 3.371711 | -12.74165 | 9.474152 | 3.671742 | 17.33086 | 14.06336 | 10.69165 | -3.267498 | 13.95915
|  | 9:10 | 2024-12-01 |  | 245 | [10 empty] | 72.61712 | 17.33086 | [18 empty] | 3.371711 | -12.74165 | 9.474152 | 3.671742 | 17.33086 | 14.06336 | 10.69165 | -3.267498 | 13.95915
|  | 9:10 | 2024-12-02 |  | 246 | [10 empty] | 72.61712 | 17.33086 | [18 empty] | 3.371711 | -12.74165 | 9.474152 | 3.671742 | 17.33086 | 14.06336 | 10.69165 | -3.267498 | 13.95915
|  | 9:10 | 2024-12-03 |  | 247 | [10 empty] | 72.61712 | 17.33086 | [18 empty] | 3.371711 | -12.74165 | 9.474152 | 3.671742 | 17.33086 | 14.06336 | 10.69165 | -3.267498 | 13.95915
|  | 9:10 | 2024-12-04 |  | 248 | [10 empty] | 72.61712 | 17.33086 | [18 empty] | 3.371711 | -12.74165 | 9.474152 | 3.671742 | 17.33086 | 14.06336 | 10.69165 | -3.267498 | 13.95915
|  | 9:10 | 2024-12-05 |  | 249 | [10 empty] | 72.61712 | 17.33086 | [18 empty] | 3.371711 | -12.74165 | 9.474152 | 3.671742 | 17.33086 | 14.06336 | 10.69165 | -3.267498 | 13.95915
|  | 9:10 | 2024-12-06 |  | 250 | [10 empty] | 72.61712 | 17.33086 | [18 empty] | 3.371711 | -12.74165 | 9.474152 | 3.671742 | 17.33086 | 14.06336 | 10.69165 | -3.267498 | 13.95915
|  | 9:10 | 2024-12-07 |  | 251 | [10 empty] | 72.61712 | 17.33086 | [18 empty] | 3.371711 | -12.74165 | 9.474152 | 3.671742 | 17.33086 | 14.06336 | 10.69165 | -3.267498 | 13.95915
|  | 9:10 | 2024-12-08 |  | 252 | [10 empty] | 72.61712 | 17.33086
*Electrodo de Plata/Cloruro de Plata (Ag/AgCl)