## Mineral
| Investigación Metalúrgica No. 18513 |  |  |  |  | Investigación Metalúrgica No. 18513 | [5 empty] | Investigación Metalúrgica No. 18513
| COMPOSITO MIXTO TCS - 007 Prueba No.1 Lix |  |  |  |  | COMPOSITO MIXTO TCS - 007 Prueba No.1 Lix | [5 empty] | COMPOSITO MIXTO TCS - 007 Prueba No.1 Lix
| Cliente: | El Molle Verde S.A.C. |  | Operador: | E. Huatuco | Cliente: | El Molle Verde S.A.C. |  | Operador: | E. Huatuco |  | Cliente: | El Molle Verde S.A.C. |  |  | Operador: | E. Huatuco
| Proyecto: | Trapiche |  | Fecha: | Oct. 30/24 | Proyecto: | Trapiche |  | Fecha: | Oct. 30/24 |  | Proyecto: | Trapiche |  |  | Fecha: | Oct. 30/24
| Muestra: | TCS - 007 |  |  |  | Muestra: | TCS - 007 |  |  |  |  | Muestra: | TCS - 007
| Descripción: | Curado y Aglomeración |  |  |  | Descripción: | Prueba de Aglomeración
|  | Descripción | Unidad | Valor |  |  | Descripción | Unidad | Valor
|  | Densidad bulk | kg/l |  |  |  | Peso Seco | kg | 25.97036
|  | Cu | % | 0.2434711 |  |  | Peso Inicial Humedo | kg | 26.1
|  | Fe | % | 2.080581 |  |  | Peso Final Curado | kg | 27.3
|  | Cu H2SO4 | % | 0.1682547 |  |  | *ILS+H2O(10%/90%)w/w | g | 1089.946
|  | Cu CN | % | 0.01633845 |  |  | Ácido | g | 129.883
|  | Cu Residual | % | 0.05541772 |  |  | Densidad de ILS+H2O | g/cc | 1.014894
[7 empty] | **Volumen de la solución | cc | 1073.95
[7 empty] | Tiempo | h | 0.17
[7 empty] | Humedad del mineral | % | 0.4966954
| Resumen de cambios en las pruebas: | [5 empty] | Humedad de curado | % | 5.119826
ILS :Cu= 0.30 g/kg, Ácido= 7.76 g/Kg , FeT= 20.14 g/Kg, Fe+2= 2.67 g/Kg
ILS + H2O: Cu= 0.030 g/kg, Ácido= 0.776 g/Kg , FeT= 2.014 g/Kg, Fe+2= 0.267 g/Kg
1) | El 01/04/2024 se carga la columna. | [5 empty] | **Volumen total (Acido Ind.+Refino+Humedad Mineral)
2) | El 04/04/2024 se empieza a regar la columna. |  |  |  |  | Descripción: | Prueba de Curado
3) | El 30/06/2024 se controla cada 5 dias el PLS.
[7 empty] | Descripción | Unidad | Valor
[7 empty] | *H2SO4 | kg/t | 5.033788
[7 empty] | Concentración H2SO4 | g/l | 120.9395
[7 empty] | Tiempo | días | 3
[7 empty] | Temperatura Ambiental | ºC | 12
[7 empty] | Temperatura Aglomerado | ºC | 11.6
* Acido total en el curado y Refino
[13 empty] | Consumo Acito Total= | A-B
[13 empty] | Consumo Gangas= | A-C
[14 empty] | Consumo Ácido Total= | H2SO4 (Agregado en el Alimento)- H2SO4 ( PLS)
[14 empty] | Consumo Cu= | H2SO4 (Acido devuelto por el Cu)
[14 empty] | Consumo Gangas= | Consumo Acido Total - Consumo Cu
[14 empty] | Consumo de H2SO4 Total (Fe+2 a Fe+3)= | H2SO4( Agregado en el Alimento)+H2SO4 ( PLS)+H2SO4(Fe+2)+H2SO4 (Fe+3)
[11 empty] | 1.17 | 5.6
Note on J17: Elias Huatuco: Pone H2SO4 al 100%
Note on J18: Elias Huatuco: Medir la densidad del refino
Note on J21: Elias Huatuco: Dato de miraflores

## MIXTO
|  | Investigación Metalúrgica No. 18513 | [23 empty] | Investigación Metalúrgica No. 18513
|  | COMPOSITO MIXTO TCS - 007 Prueba No.1 Lix | [23 empty] | COMPOSITO MIXTO TCS - 007 Prueba No.1 Lix
|  | Cliente: | El Molle Verde S.A.C. | [16 empty] | Operador: |  | E. Huatuco |  |  |  | Cliente: | El Molle Verde S.A.C. | [6 empty] | Operador: | E. Huatuco
|  | Proyecto: | Trapiche | [16 empty] | Fecha: |  | Oct. 30/24 |  |  |  | Proyecto: | Trapiche | [6 empty] | Fecha: | Oct. 30/24
|  | Muestra: | TCS - 007 | [22 empty] | Muestra: | TCS - 007
[38 empty] | A |  | B
|  | Descripción: | Prueba de Lixiviación en Columna | [22 empty] | Descripción: | Prueba de Lixiviación en Columna
|  | Condiciones: | [23 empty] | Condiciones: | [11 empty] | Columna |  | Columna
[38 empty] | Consume |  | Transforma
|  | Dimensiones: | 6"X1 m | [22 empty] | Dimensiones: | 6"X1 m | [10 empty] | H2SO4 |  | Fe+2 a e+3
|  | Granulometría: | P80= 1/2" | [22 empty] | Granulometría: | P80= 1/2"
|  | Curado: | 5.0 kg H2SO4/t mineral, REFINO | [22 empty] | Curado: | 5.0 kg H2SO4/t mineral, REFINO
|  | ILS+ H2O: | Cu= 0.030 g/kg, Ácido= 0.776 g/Kg , FeT= 2.014 g/Kg, Fe+2= 0.267 g/Kg | [22 empty] | ILS+ H2O: | Cu= 0.030 g/kg, Ácido= 0.776 g/Kg , FeT= 2.014 g/Kg, Fe+2= 0.267 g/Kg
|  | Tiempo de Curado: | 3 días | [22 empty] | Tiempo de Curado: | 3 días
|  | Alimentación: | 7.76 g/Kg de H2SO4, 2.67 g/Kg Fe+2, 17.43 g/Kg Fe+3, 0.30 g/Kg Cu, Ratio: 0.7 L/h-m2 | [22 empty] | Alimentación: | 7.76 g/Kg de H2SO4, 2.67 g/Kg Fe+2, 17.43 g/Kg Fe+3, 0.30 g/Kg Cu, Ratio: 0.7 L/h-m2
|  |  |  | Consumo Ácido Total= | H2SO4 (Agregado en el Alimento)- H2SO4 ( PLS) | [22 empty] | Consumo Ácido Total= | H2SO4 (Agregado en el Alimento)- H2SO4 ( PLS)
|  |  |  | Consumo Cu= | H2SO4 (Acido devuelto por el Cu) | [22 empty] | Consumo Cu= | H2SO4 (Acido devuelto por el Cu)
|  |  |  | Consumo Gangas= | Consumo Acido Total - Consumo Cu | [22 empty] | Consumo Gangas= | Consumo Acido Total - Consumo Cu
|  |  |  | Consumo de H2SO4 Total (Fe+2 a Fe+3)= | H2SO4( Agregado en el Alimento)+H2SO4 ( PLS)+H2SO4(Fe+2)+H2SO4 (Fe+3) | [22 empty] | Consumo de H2SO4 Total (Fe+2 a Fe+3)= | H2SO4( Agregado en el Alimento)+H2SO4 ( PLS)+H2SO4(Fe+2)+H2SO4 (Fe+3)
[6 empty] | PLS | [9 empty] | Extracción | H2SO4 | Solución de Alimentación | [17 empty] | H2SO4 kg/t Acumulado ( Salida - Entrada) |  |  |  |  | Consumo A+B | Consumo A+B | Consumo | Consumo
|  | Control | [33 empty] | Cu+2 | Fe+2 | Fe+3 | Fe total | H2SO4 | Acido Total | Gangas | Fe+2 a Fe+3 | Gangas (H2SO4)
[7 empty] | Ácido |  |  | Temperatura °C |  |  | Ensaye | [5 empty] | Ácido |  |  | Ácido | Ensaye |  |  | Flujo (ml/min) | [5 empty] | 0.2128108647 | [7 empty] | Total | Incluye Fe+2 y Fe+3 | Incluye Fe+2 y Fe+3 | B | A
[6 empty] | Peso | Libre | pH | ORP | PLS | Ambiente | Columna | Cu | Fe | Fe++ | Cu | Total | Peso | Libre | pH | ORP | Ingresa | Cu | Fe | Fe++ | [14 empty] | A-B | kg/t | kg/t | kg/t | kg/t
|  | Tiempo | Fecha | Día |  | (g) | (g/kg) |  | (mV) |  |  |  | (g/kg) | (g/kg) | (g/kg) | % | kg/t | (g) | (g/kg) |  | (mV) | (g) | (g/kg) | (g/kg) | (g/kg) | Curado (Días) | [5 empty] | 3
|  |  | 2024-04-01 | Cargado | 0 | [10 empty] | -0.05146247 | 5.033788 | [8 empty] | Diámetro (mm) | [5 empty] | 152.4 |  |  |  | -0.001933706 | 0 | 0 | 0 | 5.033788 | 5.033788 | 5.035721 | 0 | 5.035721
|  |  | 2024-04-02 | Curado | 1 | [10 empty] | -0.05146247 | 5.033788 | [18 empty] | -0.001933706 | 0 | 0 | 0 | 5.033788 | 5.033788 | 5.035721 | 0 | 5.035721
|  |  | 2024-04-03 | Curado | 2 | [10 empty] | -0.05146247 | 5.033788 | [18 empty] | -0.001933706 | 0 | 0 | 0 | 5.033788 | 5.033788 | 5.035721 | 0 | 5.035721
|  | 11:00:00 a.m | 2024-04-04 | lixiviación | 3 | [10 empty] | -0.05146247 | 5.033788 | 312.8 | 7.764505 | 1.22 | 476 | 2.428737 | 0.2985311 | 20.14478 | 2.666212 |  |  |  |  | Cu | Fe |  | Ensaye de Cobre Secuencial % |  |  | -0.001933706 | 0 | 0 | 0 | 5.033788 | 5.033788 | 5.035721 | 0 | 5.035721
|  | 9:20 | 2024-04-05 |  | 4 | [10 empty] | -0.1991456 | 5.127307 | 358.5 | 7.764505 | 1.22 | 476 | 2.783575 | 0.2985311 | 20.14478 | 2.666212 | [7 empty] | Cu H2SO4 | Cu CN | Cu Residual | -0.007482909 | 0.05619807 | 0.5526166 | -0.2426338 | 5.127307 | 5.736122 | 5.743605 | 0.6088146 | 5.13479
|  | 9:20 | 2024-04-06 |  | 5 | [10 empty] | -0.3684052 | 5.23449 | 356.2 | 7.764505 | 1.22 | 476 | 2.765717 | 0.2985311 | 20.14478 | 2.666212 | Cabeza Ensayada (%) |  |  |  | 0.2434711 | 2.080581 |  | 0.1682547 | 0.01633845 | 0.05541772 | -0.01384285 | 0.1206067 | 1.18597 | -0.5207163 | 5.23449 | 6.541067 | 6.55491 | 1.306577 | 5.248333
|  | 9:20 | 2024-04-07 |  | 6 | 236 | 0 | 4.62 | 452 | 12.8 | 17 | 25.1 | 0.4723711 | 0.2332697 | 0.1705 | -0.3602717 | 5.340985 | 356.2 | 7.764505 | 1.22 | 476 | 2.765717 | 0.2985311 | 20.14478 | 2.666212 | [10 empty] | -0.01353723 | 0.1818906 | 1.813763 | -0.7948949 | 5.340985 | 7.336639 | 7.350176 | 1.995654 | 5.354522
|  | 9:20 | 2024-04-08 |  | 7 | 244.9 | 0 | 4.66 | 260 | 12.5 | 17.2 | 25.1 | 1.674842 | 0.4114497 | 0.2855 | 0.1202447 | 5.44748 | 355.9 | 7.764505 | 1.22 | 476 | 2.763387 | 0.2985311 | 20.14478 | 2.666212 | Ensaye del Residuo (%) | [9 empty] | 0.004518204 | 0.2411745 | 2.439936 | -1.067313 | 5.44748 | 8.128591 | 8.124072 | 2.68111 | 5.442962
|  | 9:20 | 2024-04-09 |  | 8 | 261.8 | 0 | 4.36 | 270 | 12.8 | 17.4 | 25.2 | 3.062702 | 1.649147 | 1.624225 | 1.2203 | 5.553886 | 355.7 | 7.764505 | 1.22 | 476 | 2.761834 | 0.2985311 | 20.14478 | 2.666212 | [10 empty] | 0.04585284 | 0.2764626 | 3.068037 | -1.326755 | 5.553886 | 8.898385 | 8.852532 | 3.344499 | 5.508033
EQ |  | 9:20 | 2024-04-10 |  | 9 | 272.9 | 0 | 3.92 | 268 | 13.1 | 17.1 | 25 | 3.459456 | 3.269126 | 2.818182 | 2.545452 | 5.660231 | 355.5 | 7.764505 | 1.22 | 476 | 2.760282 | 0.2985311 | 20.14478 | 2.666212 | Humedad del Mineral (Como se recibió) % | [5 empty] | 0.4966954 |  |  |  | 0.09564552 | 0.288544 | 3.684005 | -1.568313 | 5.660231 | 9.63278 | 9.537135 | 3.972549 | 5.564586
|  | 9:20 | 2024-04-11 |  | 10 | 282.7 | 0 | 3.83 | 271 | 11.8 | 16.9 | 25 | 3.544959 | 4.112936 | 4.06928 | 3.962545 | 5.766517 | 355.9 | 7.764505 | 1.22 | 476 | 2.763387 | 0.2985311 | 20.14478 | 2.666212 | [10 empty] | 0.1488929 | 0.2748954 | 4.310811 | -1.799297 | 5.766517 | 10.35222 | 10.20333 | 4.585707 | 5.617624
|  | 9:20 | 2024-04-12 |  | 11 | 291.5 | 0 | 3.68 | 287 | 12.8 | 17 | 25 | 3.399479 | 5.128028 | 4.381408 | 5.361717 | 5.872922 | 355 | 7.764505 | 1.22 | 476 | 2.756399 | 0.2985311 | 20.14478 | 2.666212 | Solución Adicionada en la Aglomeración (L) | [5 empty] | 1.07395 |  |  |  | 0.2014668 | 0.2527747 | 4.917573 | -2.017804 | 5.872922 | 11.04327 | 10.8418 | 5.170348 | 5.671456
|  | 9:20 | 2024-04-13 |  | 12 | 290.9 | 0 | 3.64 | 299 | 13.1 | 17.2 | 25.1 | 3.228945 | 5.747522 | 5.020501 | 6.679631 | 5.979059 | 355.7 | 7.764505 | 1.22 | 476 | 2.761834 | 0.2985311 | 20.14478 | 2.666212 | [10 empty] | 0.2509876 | 0.2181419 | 5.523367 | -2.228792 | 5.979059 | 11.72057 | 11.46958 | 5.741509 | 5.728071
|  | 9:20 | 2024-04-14 |  | 13 | 304.7 | 0 | 3.4 | 321 | 13.3 | 17.1 | 25 | 3.057386 | 7.148888 | 4.919145 | 7.985014 | 6.085404 | 355.7 | 7.764505 | 1.22 | 476 | 2.761834 | 0.2985311 | 20.14478 | 2.666212 | Peso del Mineral antes de la Aglomeración (kg) | [5 empty] | 26.1 |  |  |  | 0.3000374 | 0.1810472 | 6.083102 | -2.420828 | 6.085404 | 12.34955 | 12.04952 | 6.264149 | 5.785367
|  | 9:20 | 2024-04-15 |  | 14 | 279.1 | 0 | 3.36 | 323 | 13.1 | 17.3 | 25.1 | 2.791173 | 7.2289375 | 5.203375 | 9.049107 | 6.19175 | 366 | 7.764505 | 1.22 | 476 | 2.841809 | 0.2985311 | 20.14478 | 2.666212 | [10 empty] | 0.3400208 | 0.1470928 | 6.654367 | -2.61905 | 6.19175 | 12.99321 | 12.65319 | 6.80146 | 5.851729
EQ |  | 9:20 | 2024-04-16 |  | 15 | 278.2 | 0 | 3.35 | 325 | 13.4 | 17.2 | 25.2 | 2.985543 | 7.417926 | 5.719251 | 10.18988 | 6.301175 | 348.5 | 7.764505 | 1.22 | 476 | 2.70593 | 0.2985311 | 20.14478 | 2.666212 | Peso del Mineral Aglomerado (kg) | [5 empty] | 27.3 |  |  |  | 0.3828854 | 0.1056337 | 7.253205 | -2.823488 | 6.301175 | 13.66001 | 13.27713 | 7.358838 | 5.91829
|  | 9:20 | 2024-04-17 |  | 16 | 311.1 | 0 | 3.37 | 326 | 13.6 | 17.3 | 25.3 | 2.766969 | 7.598862 | 5.584964 | 11.38672 | 6.405368 | 352 | 7.764505 | 1.22 | 476 | 2.733106 | 0.2985311 | 20.14478 | 2.666212 | [10 empty] | 0.4278568 | 0.05116628 | 7.805565 | -3.002786 | 6.405368 | 14.2621 | 13.83424 | 7.856731 | 5.977511
|  | 9:20 | 2024-04-18 |  | 17 | 297 | 0 | 3.36 | 323 | 13.9 | 17.4 | 25.2 | 2.694604 | 7.787465 | 5.441489 | 12.48622 | 6.510608 | 357.1 | 7.764505 | 1.22 | 476 | 2.772705 | 0.2985311 | 20.14478 | 2.666212 | Humedad Inicial (Incluye el ácido añadido) | [5 empty] | 5.119826 |  |  |  | 0.4691704 | 0.005505468 | 8.357009 | -3.186769 | 6.510608 | 14.87312 | 14.40395 | 8.362515 | 6.041437
Se sube le acido libre a 10g/kg |  | 9:20 | 2024-04-19 |  | 18 | 298.6 | 0 | 3.39 | 320 | 13.5 | 17 | 25.1 | 2.652853 | 8.00778 | 5.317819 | 13.57041 | 6.617372 | 352.2 | 10.2 | 1.22 | 476 | 3.59244 | 0.2985311 | 20.14478 | 2.666212 | [10 empty] | 0.5099089 | -0.03733737 | 8.906702 | -3.371694 | 6.617372 | 15.48674 | 14.97683 | 8.869365 | 6.107463
|  | 9:20 | 2024-04-20 |  | 19 | 278.7 | 0 | 3.38 | 317 | 14 | 17.6 | 25.1 | 2.625906 | 8.506074 | 5.175795 | 14.56154 | 6.7557 | 355.3 | 10.2 | 1.22 | 476 | 3.62406 | 0.2985311 | 20.14478 | 2.666212 | Peso Inicial del Mineral Humedo (kg) | [5 empty] | 26.1 |  |  |  | 0.5471508 | -0.07126239 | 9.435112 | -3.553607 | 6.7557 | 16.11955 | 15.5724 | 9.363849 | 6.208549
|  | 9:20 | 2024-04-21 |  | 20 | 303.6 | 0 | 3.35 | 319 | 13.8 | 17.2 | 25.3 | 2.642463 | 8.75827 | 5.225088 | 15.66257 | 6.895246 | 356.3 | 10.2 | 1.22 | 476 | 3.63426 | 0.2985311 | 20.14478 | 2.666212 | [10 empty] | 0.588522 | -0.1143232 | 9.95439 | -3.726821 | 6.895246 | 16.73531 | 16.14679 | 9.840066 | 6.306724
|  | 9:20 | 2024-04-22 |  | 21 | 324.7 | 0 | 3.32 | 322 | 14.2 | 17.5 | 25.2 | 2.61389 | 9.235985 | 5.354049 | 16.83663 | 7.035185 | 354.9 | 10.2 | 1.22 | 476 | 3.61998 | 0.2985311 | 20.14478 | 2.666212 | Peso Inicial del Mineral Seco (kg) | [5 empty] | 25.97036 |  |  |  | 0.6326375 | -0.1674552 | 10.45645 | -3.887722 | 7.035185 | 17.32418 | 16.69155 | 10.289 | 6.402547
|  | 9:20 | 2024-04-23 |  | 22 | 320.8 | 0 | 3.28 | 329 | 14.5 | 17.6 | 25.4 | 2.346757 | 9.584188 | 5.525968 | 17.8597 | 7.174574 | 354.3 | 10.2 | 1.22 | 476 | 3.61386 | 0.2985311 | 20.14478 | 2.666212 | [10 empty] | 0.6710794 | -0.2231479 | 10.95186 | -4.044623 | 7.174574 | 17.90328 | 17.2322 | 10.72871 | 6.503494
|  | 9:20 | 2024-04-24 |  | 23 | 294.3 | 0 | 3.24 | 340 | 14.5 | 17.5 | 25.2 | 2.309552 | 10.85541 | 5.697887 | 18.76739 | 7.313727 | 355.8 | 10.2 | 1.22 | 476 | 3.62916 | 0.2985311 | 20.14478 | 2.666212 | Altura Inicial del Mineral (m) | [5 empty] | 1.05 |  |  |  | 0.7051857 | -0.2724902 | 11.42437 | -4.196432 | 7.313727 | 18.46561 | 17.76042 | 11.15188 | 6.608541
SX |  | 9:20 | 2024-04-25 |  | 24 | 299.3 | 0 | 3.18 | 365 | 14.3 | 17.1 | 25.1 | 2.153766 | 12.43816 | 5.750568 | 19.61888 | 7.453469 | 359.7 | 10.3 | 1.28 | 510 | 3.70491 | 0.2421504 | 21.30196 | 1.131081 | [10 empty] | 0.7371808 | -0.3245452 | 11.85064 | -4.329075 | 7.453469 | 18.97956 | 18.24238 | 11.52609 | 6.716289
|  | 9:20 | 2024-04-26 |  | 25 | 315.7 | 0 | 3.08 | 370 | 14.5 | 17.1 | 25.2 | 2.099889 | 11.64018 | 5.896769 | 20.52958 | 7.596129 | 358.8 | 10.3 | 1.28 | 510 | 3.69564 | 0.2421504 | 21.30196 | 1.131081 | *Densidad Bulk (kg/l) | [5 empty] | 1.356013 |  |  |  | 0.7714001 | -0.4225735 | 12.40073 | -4.482615 | 7.596129 | 19.57428 | 18.80288 | 11.97815 | 6.824728
|  | 9:20 | 2024-04-27 |  | 26 | 324.9 | 0 | 3 | 378 | 14.9 | 17.4 | 25 | 2.024895 | 13.56888 | 5.838132 | 21.43263 | 7.738431 | 359.9 | 10.3 | 1.28 | 510 | 3.70697 | 0.2421504 | 21.30196 | 1.131081 | [10 empty] | 0.8053325 | -0.5230422 | 12.87837 | -4.607166 | 7.738431 | 20.09376 | 19.28843 | 12.35533 | 6.933098
|  | 9:20 | 2024-04-28 |  | 27 | 320 | 0 | 2.91 | 386 | 14.6 | 17 | 25.3 | 1.914012 | 14.7401 | 5.744118 | 22.26346 | 7.881169 | 359.5 | 10.3 | 1.28 | 510 | 3.70285 | 0.2421504 | 21.30196 | 1.131081 | Altura Final del Mineral (m) | [9 empty] | 0.8365508 | -0.6194722 | 13.32117 | -4.720747 | 7.881169 | 20.58287 | 19.74631 | 12.7017 | 7.044618
|  | 9:20 | 2024-04-29 |  | 28 | 317.2 | 0 | 2.83 | 392 | 14.8 | 16.9 | 25.2 | 1.861206 | 16.16725 | 5.840657 | 23.05947 | 8.023749 | 357.9 | 10.3 | 1.28 | 510 | 3.68637 | 0.2421504 | 21.30196 | 1.131081 | [10 empty] | 0.8664611 | -0.7169125 | 13.72303 | -4.818158 | 8.023749 | 21.02987 | 20.16341 | 13.00612 | 7.157288
eq |  | 9:20 | 2024-04-30 |  | 29 | 334.1 | 0 | 2.61 | 398 | 14.9 | 17.2 | 25.2 | 1.768303 | 16.41996 | 5.440979 | 23.85675 | 8.165694 | 361.3 | 10.3 | 1.28 | 510 | 3.72139 | 0.2421504 | 21.30196 | 1.131081 | Peso del Residuo Humedo (kg) | [9 empty] | 0.896419 | -0.8121279 | 14.08196 | -4.900485 | 8.165694 | 21.43553 | 20.53911 | 13.26984 | 7.269275
|  | 9:20 | 2024-05-01 |  | 30 | 330.9 | 0 | 2.52 | 404 | 14.8 | 17.1 | 25 | 1.702996 | 16.51819 | 5.359863 | 24.60961 | 8.308988 | 361.7 | 10.3 | 1.28 | 510 | 3.72551 | 0.2421504 | 21.30196 | 1.131081 | [10 empty] | 0.9247076 | -0.9041023 | 14.44538 | -4.986372 | 8.308988 | 21.85027 | 20.92556 | 13.54128 | 7.384281
|  | 9:20 | 2024-05-02 |  | 31 | 335.9 | 0 | 2.5 | 406 | 14.6 | 17.3 | 25.1 | 1.686569 | 18.20204 | 5.266837 | 25.36705 | 8.45244 | 361.7 | 10.3 | 1.28 | 510 | 3.72551 | 0.2421504 | 21.30196 | 1.131081 | Peso del Residuo Seco (kg) | [9 empty] | 0.9531685 | -0.9957465 | 14.74364 | -5.047629 | 8.45244 | 22.20034 | 21.24717 | 13.7479 | 7.499272
|  | 9:20 | 2024-05-03 |  | 32 | 311.2 | 0 | 2.49 | 409 | 14.4 | 17.2 | 25.3 | 1.634428 | 18.51039 | 5.219388 | 26.03294 | 8.595893 | 362.2 | 10.3 | 1.28 | 510 | 3.73066 | 0.2421504 | 21.30196 | 1.131081 | [10 empty] | 0.9781896 | -1.07763 | 15.06301 | -5.122502 | 8.595893 | 22.58127 | 21.60309 | 13.98538 | 7.617703
|  | 9:20 | 2024-05-04 |  | 33 | 308.5 | 0 | 2.5 | 407 | 14.1 | 17.1 | 25.3 | 1.491976 | 18.49386 | 5.073589 | 26.62217 | 8.739544 | 362 | 10.3 | 1.28 | 510 | 3.7286 | 0.2421504 | 21.30196 | 1.131081 | Volumen Drenado (l) | [9 empty] | 1.00033 | -1.155494 | 15.38299 | -5.199906 | 8.739544 | 22.96704 | 21.96671 | 14.2275 | 7.739214
|  | 9:20 | 2024-05-05 |  | 34 | 322.3 | 0 | 2.52 | 405 | 13.9 | 17.3 | 25.1 | 1.444858 | 19.91311 | 5.144714 | 27.22001 | 8.883115 | 364.3 | 10.3 | 1.28 | 510 | 3.75229 | 0.2421504 | 21.30196 | 1.131081 | [10 empty] | 1.022794 | -1.239636 | 15.63993 | -5.249705 | 8.883115 | 23.28341 | 22.26062 | 14.4003 | 7.860321
|  | 9:20 | 2024-05-06 |  | 35 | 346.6 | 0 | 2.55 | 408 | 13.7 | 17 | 25.2 | 1.362096 | 20.97039 | 4.883923 | 27.82714 | 9.027598 | 363 | 10.3 | 1.28 | 510 | 3.7389 | 0.2421504 | 21.30196 | 1.131081 | Compactación (%) | [9 empty] | 1.045606 | -1.325937 | 15.81911 | -5.268649 | 9.027598 | 23.52077 | 22.47516 | 14.49317 | 7.981992
|  | 9:20 | 2024-05-07 |  | 36 | 324.4 | 0 | 2.56 | 407 | 13.5 | 17.2 | 25.1 | 1.331847 | 21.78255 | 4.743939 | 28.37142 | 9.171566 | 363.2 | 10.3 | 1.28 | 510 | 3.74096 | 0.2421504 | 21.30196 | 1.131081 | [10 empty] | 1.066058 | -1.40197 | 16.00051 | -5.294307 | 9.171566 | 23.77011 | 22.70405 | 14.59854 | 8.105508
EQ |  | 9:20 | 2024-05-08 |  | 37 | 336.6 | 0 | 2.58 | 406 | 13.4 | 17.3 | 25.3 | 1.342987 | 22.05678 | 4.60303 | 28.94725 | 9.315614 | 364.7 | 10.3 | 1.28 | 510 | 3.75641 | 0.2421504 | 21.30196 | 1.131081 | * Mineral seco entre el volumen de la columna. | [9 empty] | 1.087695 | -1.478692 | 16.14719 | -5.306342 | 9.315614 | 23.98411 | 22.89641 | 14.66849 | 8.227919
|  | 9:20 | 2024-05-09 |  | 38 | 316 | 0 | 2.59 | 409 | 13.7 | 17 | 25.3 | 1.355647 | 22.09202 | 4.720455 | 29.48508 | 9.460256 | 364.5 | 10.3 | 1.28 | 510 | 3.75435 | 0.2421504 | 21.30196 | 1.131081 | [10 empty] | 1.107904 | -1.551411 | 16.33589 | -5.336674 | 9.460256 | 24.24473 | 23.13683 | 14.78448 | 8.352352
Se alimenta con solución de ROM 1. |  | 9:20 | 2024-05-10 |  | 39 | 334.4 | 0 | 2.56 | 411 | 13.8 | 17.3 | 25.1 | 1.293825 | 22.04294 | 4.642185 | 30.02974 | 9.604819 | 362.2 | 10.16184 | 1.26 | 560 | 3.680618 | 0.2506184 | 20.55854 | 0.261414 | [10 empty] | 1.12837 | -1.628234 | 16.49088 | -5.351823 | 9.604819 | 24.46747 | 23.3391 | 14.86265 | 8.476449
|  | 9:20 | 2024-05-11 |  | 40 | 327.6 | 0 | 2.53 | 415 | 14 | 17.2 | 25.2 | 1.348374 | 21.62165 | 4.548403 | 30.58478 | 9.746542 | 360.9 | 10.16184 | 1.26 | 560 | 3.667408 | 0.2506184 | 20.55854 | 0.261414 | [10 empty] | 1.149225 | -1.72226 | 16.66862 | -5.365802 | 9.746542 | 24.6929 | 23.54368 | 14.94636 | 8.597317
|  | 9:20 | 2024-05-12 |  | 41 | 326.2 | 0 | 2.5 | 418 | 14.1 | 17 | 25.1 | 1.275574 | 22.15179 | 4.524958 | 31.0998 | 9.887758 | 360.3 | 10.16184 | 1.26 | 560 | 3.661311 | 0.2506184 | 20.55854 | 0.261414 | [10 empty] | 1.168577 | -1.815365 | 16.82785 | -5.373259 | 9.887758 | 24.90024 | 23.73167 | 15.01249 | 8.719181
|  | 9:20 | 2024-05-13 |  | 42 | 320.9 | 0 | 2.47 | 420 | 14.3 | 17.1 | 25.2 | 1.264755 | 22.33084 | 4.416332 | 31.59886 | 10.02874 | 360.8 | 10.16184 | 1.26 | 560 | 3.666392 | 0.2506184 | 20.55854 | 0.261414 | [10 empty] | 1.187329 | -1.904516 | 16.98597 | -5.382549 | 10.02874 | 25.11019 | 23.92286 | 15.08145 | 8.841409
EQ |  | 9:20 | 2024-05-14 |  | 43 | 336.4 | 0 | 2.45 | 422 | 14.3 | 16.9 | 25.3 | 1.204309 | 22.45694 | 4.322864 | 32.09658 | 10.16991 | 361.5 | 10.16184 | 1.26 | 560 | 3.673505 | 0.2506184 | 20.55854 | 0.261414 | [10 empty] | 1.206031 | -1.996151 | 17.10957 | -5.377274 | 10.16991 | 25.28333 | 24.0773 | 15.11342 | 8.963883
|  | 9:20 | 2024-05-15 |  | 44 | 332.2 | 0 | 2.44 | 426 | 14.2 | 16.8 | 25.1 | 1.209082 | 22.82115 | 4.20603 | 32.58852 | 10.31136 | 358.7 | 10.16184 | 1.26 | 560 | 3.645052 | 0.2506184 | 20.55854 | 0.261414 | [10 empty] | 1.224516 | -2.083936 | 17.22616 | -5.371527 | 10.31136 | 25.45359 | 24.22907 | 15.14223 | 9.086848
|  | 9:20 | 2024-05-16 |  | 45 | 337.7 | 0 | 2.42 | 428 | 14.4 | 16.7 | 25.4 | 1.221674 | 23.15457 | 4.082358 | 33.09882 | 10.45172 | 359.7 | 10.16184 | 1.26 | 560 | 3.655214 | 0.2506184 | 20.55854 | 0.261414 | [10 empty] | 1.24369 | -2.170515 | 17.31105 | -5.354394 | 10.45172 | 25.59226 | 24.34857 | 15.14054 | 9.208028
|  | 9:20 | 2024-05-17 |  | 46 | 329.7 | 0 | 2.43 | 427 | 14.3 | 16.6 | 25.2 | 1.243089 | 23.66953 | 4.029219 | 33.60443 | 10.59246 | 360.5 | 10.16184 | 1.26 | 560 | 3.663343 | 0.2506184 | 20.55854 | 0.261414 | [10 empty] | 1.262689 | -2.253694 | 17.39449 | -5.338647 | 10.59246 | 25.73326 | 24.47057 | 15.1408 | 9.329775
|  | 9:20 | 2024-05-18 |  | 47 | 335.3 | 0 | 2.42 | 428 | 14.3 | 16.5 | 25.1 | 1.253388 | 23.77022 | 3.982368 | 34.12619 | 10.73352 | 360 | 10.16184 | 1.26 | 560 | 3.658262 | 0.2506184 | 20.55854 | 0.261414 | [10 empty] | 1.282294 | -2.337322 | 17.46345 | -5.31713 | 10.73352 | 25.85965 | 24.57736 | 15.12613 | 9.451228
|  | 9:20 | 2024-05-19 |  | 48 | 351.9 | 0 | 2.41 | 429 | 14 | 16.4 | 25.1 | 1.269841 | 23.07293 | 3.878265 | 34.69022 | 10.87439 | 359.3 | 10.16184 | 1.26 | 560 | 3.651149 | 0.2506184 | 20.55854 | 0.261414 | [10 empty] | 1.303487 | -2.422944 | 17.51928 | -5.289472 | 10.87439 | 25.97072 | 24.66724 | 15.09634 | 9.570898
Se alimenta con solución de ROM 1. |  | 9:20 | 2024-05-20 |  | 49 | 343.4 | 0 | 2.4 | 430 | 13.9 | 16.4 | 25.1 | 1.275404 | 23.23455 | 3.760741 | 35.24047 | 11.01497 | 369.1 | 10.07913 | 1.28 | 472 | 3.720208 | 0.2794759 | 23.23303 | 1.51125 | [10 empty] | 1.324163 | -2.503638 | 17.58048 | -5.266675 | 11.01497 | 26.09181 | 24.76765 | 15.07684 | 9.690811
|  | 9:20 | 2024-05-21 |  | 50 | 344.8 | 0 | 2.41 | 431 | 14.6 | 17.8 | 25.3 | 1.283378 | 23.40267 | 3.680924 | 35.77717 | 11.15822 | 365.6 | 10.07913 | 1.28 | 472 | 3.684931 | 0.2794759 | 23.23303 | 1.51125 | [10 empty] | 1.344329 | -2.551574 | 17.70353 | -5.286161 | 11.15822 | 26.31018 | 24.96585 | 15.15196 | 9.813893
|  | 9:20 | 2024-05-22 |  | 51 | 338.2 | 0 | 2.4 | 432 | 14.5 | 17.7 | 25.1 | 1.27469 | 23.3962 | 3.610588 | 36.29737 | 11.30011 | 361.4 | 10.07913 | 1.28 | 472 | 3.642599 | 0.2794759 | 23.23303 | 1.51125 | [10 empty] | 1.363876 | -2.596626 | 17.82988 | -5.308548 | 11.30011 | 26.53337 | 25.16949 | 15.23325 | 9.936237
|  | 9:20 | 2024-05-23 |  | 52 | 349.4 | 0 | 2.39 | 434 | 14.5 | 17.7 | 25.2 | 1.248051 | 23.47642 | 3.510906 | 36.82728 | 11.44037 | 362.4 | 10.07913 | 1.28 | 472 | 3.65267792 | 0.2794759 | 23.23303 | 1.51125 | [10 empty] | 1.383787 | -2.642484 | 17.91825 | -5.316009 | 11.44037 | 26.71614 | 25.33235 | 15.27577 | 10.05658
|  | 9:20 | 2024-05-24 |  | 53 | 335.1 | 0 | 2.4 | 434 | 15 | 17.5 | 25.1 | 1.216733 | 24.15155 | 3.426316 | 37.31193 | 11.58102 | 360.5 | 10.07913 | 1.28 | 472 | 3.633528 | 0.2794759 | 23.23303 | 1.51125 | [10 empty] | 1.401998 | -2.682947 | 18.01194 | -5.32858 | 11.58102 | 26.91002 | 25.50802 | 15.329 | 10.17902
|  | 9:20 | 2024-05-25 |  | 54 | 342.7 | 0 | 2.4 | 436 | 14.9 | 17.6 | 25 | 1.183831 | 24.55031 | 3.356391 | 37.79421 | 11.72093 | 360.4 | 10.07913 | 1.28 | 472 | 3.63252 | 0.2794759 | 23.23303 | 1.51125 | [10 empty] | 1.42012 | -2.723744 | 18.06931 | -5.327121 | 11.72093 | 27.0665 | 25.64638 | 15.34557 | 10.30081
|  | 9:20 | 2024-05-26 |  | 55 | 339 | 0 | 2.41 | 438 | 14.7 | 17.4 | 25.3 | 1.108429 | 25.23284 | 3.293267 | 38.22918 | 11.8608 | 359.2 | 10.07913 | 1.28 | 472 | 3.620425 | 0.2794759 | 23.23303 | 1.51125 | [10 empty] | 1.436464 | -2.762272 | 18.10883 | -5.320161 | 11.8608 | 27.20736 | 25.7709 | 15.34656 | 10.42434
|  | 9:20 | 2024-05-27 |  | 56 | 339 | 0 | 2.39 | 439 | 14.7 | 17.5 | 25.2 | 1.126187 | 25.54252 | 3.246883 | 38.67421 | 12.00021 | 358.7 | 10.07913 | 1.28 | 472 | 3.615385 | 0.2794759 | 23.23303 | 1.51125 | [10 empty] | 1.453186 | -2.799863 | 18.13352 | -5.308086 | 12.00021 | 27.33387 | 25.88068 | 15.33366 | 10.54702
EQ |  | 9:20 | 2024-05-28 |  | 57 | 347.3 | 0 | 2.38 | 438 | 14.6 | 17.7 | 25.2 | 1.102773 | 25.43877 | 3.432419 | 39.12137 | 12.13942 | 358.6 | 10.07913 | 1.28 | 472 | 3.614377 | 0.2794759 | 23.23303 | 1.51125 | [10 empty] | 1.469988 | -2.843662 | 18.14856 | -5.288787 | 12.13942 | 27.44432 | 25.97433 | 15.3049 | 10.66943
|  | 9:20 | 2024-05-29 |  | 58 | 341.7 | 0 | 2.37 | 440 | 14.8 | 17.5 | 25.3 | 1.17417 | 25.98272 | 3.664339 | 39.5974 | 12.27859 | 359.4 | 10.07913 | 1.28 | 472 | 3.62244052 | 0.2794759 | 23.23303 | 1.51125 | [10 empty] | 1.487875 | -2.891517 | 18.16506 | -5.267727 | 12.27859 | 27.55214 | 26.06426 | 15.27354 | 10.79072
|  | 9:20 | 2024-05-30 |  | 59 | 338.9 | 0 | 2.35 | 438 | 14.7 | 17.8 | 25.2 | 1.229676 | 26.19005 | 3.594763 | 40.09762 | 12.41808 | 352.1 | 10.07913 | 1.28 | 472 | 3.548863 | 0.2794759 | 23.23303 | 1.51125 | [10 empty] | 1.506671 | -2.937009 | 18.18015 | -5.247479 | 12.41808 | 27.66121 | 26.15454 | 15.24314 | 10.91141
Se alimenta con solución de ROM 1. |  | 9:20 | 2024-05-31 |  | 60 | 328.3 | 0 | 2.33 | 436 | 15.2 | 17.6 | 25.1 | 1.134122 | 26.63467 | 3.757107 | 40.53085 | 12.55473 | 362.3 | 10.04167 | 1.12 | 514 | 3.638096 | 0.2794759 | 23.23303 | 0.81375 | [10 empty] | 1.522949 | -2.984269 | 18.19405 | -5.225769 | 12.55473 | 27.76451 | 26.24156 | 15.20978 | 11.03178
|  | 9:20 | 2024-06-01 |  | 61 | 343.4 | 0 | 2.3 | 434 | 15.1 | 17.4 | 25.4 | 1.034086 | 26.91457 | 3.906 | 40.93232 | 12.69481 | 360.4 | 10.04167 | 1.12 | 514 | 3.619017 | 0.2794759 | 23.23303 | 0.81375 | [10 empty] | 1.538034 | -3.054787 | 18.21642 | -5.193997 | 12.69481 | 27.85645 | 26.31842 | 15.16164 | 11.15678
|  | 9:20 | 2024-06-02 |  | 62 | 350.5 | 0 | 2.27 | 435 | 14.9 | 17.7 | 25.1 | 1.102304 | 27.33715 | 3.962675 | 41.38406 | 12.83417 | 361.5 | 10.04167 | 1.12 | 514 | 3.6300625 | 0.2794759 | 23.23303 | 0.81375 | [10 empty] | 1.555009 | -3.128616 | 18.20502 | -5.147464 | 12.83417 | 27.91057 | 26.35556 | 15.0764 | 11.27916
|  | 9:20 | 2024-06-03 |  | 63 | 352.8 | 0 | 2.25 | 436 | 14.8 | 17.9 | 25.2 | 1.108039 | 27.04367 | 4.031792 | 41.84252 | 12.97394 | 361.1 | 10.04167 | 1.12 | 514 | 3.626046 | 0.2794759 | 23.23303 | 0.81375 | [10 empty] | 1.572235 | -3.204643 | 18.2036 | -5.10348 | 12.97394 | 27.9729 | 26.40067 | 14.99896 | 11.40171
|  | 9:20 | 2024-06-04 |  | 64 | 348 | 0 | 2.23 | 434 | 14.5 | 17.8 | 25.3 | 1.102206 | 27.38399 | 3.972517 | 42.28953 | 13.11357 | 361.2 | 10.04167 | 1.12 | 514 | 3.62705 | 0.2794759 | 23.23303 | 0.81375 | [10 empty] | 1.589032 | -3.277997 | 18.19839 | -5.059577 | 13.11357 | 28.03395 | 26.44492 | 14.92039 | 11.52453
|  | 9:20 | 2024-06-05 |  | 65 | 356.9 | 0 | 2.2 | 436 | 14.2 | 17.6 | 25.1 | 1.087879 | 27.61395 | 3.926325 | 42.74393 | 13.25323 | 362.2 | 10.04167 | 1.12 | 514 | 3.637092 | 0.2794759 | 23.23303 | 0.81375 | [10 empty] | 1.606106 | -3.352617 | 18.16237 | -5.003219 | 13.25323 | 28.06298 | 26.45688 | 14.80976 | 11.64712
|  | 9:20 | 2024-06-06 |  | 66 | 358 | 0 | 2.22 | 435 | 14.9 | 17.7 | 25.2 | 1.132239 | 27.45429 | 3.83394 | 43.22489 | 13.39327 | 363.3 | 10.04167 | 1.12 | 514 | 3.6481375 | 0.2794759 | 23.23303 | 0.81375 | [10 empty] | 1.624178 | -3.425245 | 18.12843 | -4.948786 | 13.39327 | 28.09646 | 26.47228 | 14.70319 | 11.7691
|  | 9:20 | 2024-06-07 |  | 67 | 349.8 | 0 | 2.25 | 434 | 14.8 | 17.9 | 25.4 | 1.130374215 | 27.2248125 | 3.672268 | 43.68966 | 13.53375 | 361 | 10.04167 | 1.12 | 514 | 3.625042 | 0.2794759 | 23.23303 | 0.81375 | [10 empty] | 1.641642 | -3.491883 | 18.11895 | -4.907097 | 13.53375 | 28.16082 | 26.51918 | 14.62707 | 11.89211
|  | 9:20 | 2024-06-08 |  | 68 | 342 | 0 | 2.26 | 435 | 14.6 | 17.8 | 25.1 | 1.072499 | 27.56648 | 3.645111 | 44.11019 | 13.67333 | 360.3 | 10.04167 | 1.12 | 514 | 3.6180125 | 0.2794759 | 23.23303 | 0.81375 | [10 empty] | 1.657443 | -3.556091 | 18.11009 | -4.867028 | 13.67333 | 28.22733 | 26.56988 | 14.55399 | 12.01589
|  | 9:20 | 2024-06-09 |  | 69 | 342.7 | 0 | 2.28 | 436 | 14.4 | 17.6 | 25.3 | 1.054546 | 28.53478 | 3.510596 | 44.52249 | 13.81264 | 363 | 10.04167 | 1.12 | 514 | 3.645125 | 0.2794759 | 23.23303 | 0.81375 | [10 empty] | 1.672935 | -3.617403 | 18.05974 | -4.812812 | 13.81264 | 28.25498 | 26.58204 | 14.44233 | 12.13971
|  | 9:20 | 2024-06-10 |  | 70 | 356.9 | 0 | 2.27 | 437 | 14.5 | 17.5 | 25 | 1.041885 | 28.64055 | 3.395724 | 44.95013 | 13.953 | 361.2 | 10.04167 | 1.12 | 514 | 3.62705 | 0.2794759 | 23.23303 | 0.81375 | [10 empty] | 1.689004 | -3.679164 | 17.97163 | -4.743956 | 13.953 | 28.24547 | 26.55646 | 14.29247 | 12.264
Se alimenta con solución de ROM 1. | EQ | 9:20 | 2024-06-11 |  | 71 | 337.7 | 0 | 2.25 | 438 | 14.5 | 17.6 | 25.1 | 0.9848716 | 28.44785 | 3.326891 | 45.31648 | 14.09266 | 358.6 | 10.08333 | 1.06 | 526 | 3.615883 | 0.2773462 | 22.54556 | 0.4185 | [10 empty] | 1.70277 | -3.735064 | 17.93267 | -4.697169 | 14.09266 | 28.29026 | 26.58749 | 14.1976 | 12.38989
|  | 9:20 | 2024-06-12 |  | 72 | 358 | 0 | 2.24 | 438 | 14.6 | 17.4 | 25.3 | 0.9875067 | 28.60803 | 3.230769 | 45.7183 | 14.23189 | 360.1 | 10.08333 | 1.06 | 526 | 3.631008 | 0.2773462 | 22.54556 | 0.4185 | [10 empty] | 1.717868 | -3.802889 | 17.8164 | -4.614119 | 14.23189 | 28.2454 | 26.52753 | 14.01351 | 12.51403
|  | 9:20 | 2024-06-13 |  | 73 | 352.2 | 0 | 2.23 | 439 | 14.4 | 17.2 | 25.2 | 0.9907246 | 28.36515 | 3.184615 | 46.11219 | 14.37171 | 364 | 10.08333 | 1.06 | 526 | 3.670333 | 0.2773462 | 22.54556 | 0.4185 | [10 empty] | 1.732669 | -3.868314 | 17.72537 | -4.542055 | 14.37171 | 28.22876 | 26.49609 | 13.85705 | 12.63904
|  | 9:20 | 2024-06-14 |  | 74 | 350.9 | 0 | 2.24 | 440 | 14.2 | 17.3 | 25.1 | 1.011223 | 28.11471 | 3.105111 | 46.51371 | 14.51304 | 366.8 | 10.08333 | 1.06 | 526 | 3.698567 | 0.2773462 | 22.54556 | 0.4185 | [10 empty] | 1.747756 | -3.93147 | 17.65243 | -4.478179 | 14.51304 | 28.23399 | 26.48624 | 13.72096 | 12.76528
|  | 9:20 | 2024-06-15 |  | 75 | 350.4 | 0 | 2.25 | 442 | 14.4 | 16.9 | 25.3 | 1.042189 | 27.43606 | 3.043636 | 46.93037 | 14.65545 | 369 | 10.08333 | 1.06 | 526 | 3.72075 | 0.2773462 | 22.54556 | 0.4185 | [10 empty] | 1.763412 | -3.992991 | 17.60887 | -4.426433 | 14.65545 | 28.27133 | 26.50792 | 13.61588 | 12.89204
|  | 9:20 | 2024-06-16 |  | 76 | 351.3 | 0 | 2.26 | 441 | 14.6 | 17 | 25.2 | 0.9946209 | 27.37669 | 2.953846 | 47.32111 | 14.79872 | 364.6 | 10.08333 | 1.06 | 526 | 3.676383 | 0.2773462 | 22.54556 | 0.4185 | [10 empty] | 1.778094 | -4.052509 | 17.56694 | -4.376448 | 14.79872 | 28.31315 | 26.53506 | 13.51443 | 13.02063
|  | 9:20 | 2024-06-17 |  | 77 | 354.9 | 0 | 2.26 | 443 | 14.6 | 16.8 | 25.4 | 0.9841757 | 27.82701 | 2.889395 | 47.71359 | 14.94028 | 367.7 | 10.08333 | 1.06 | 526 | 3.707642 | 0.2773462 | 22.54556 | 0.4185 | [10 empty] | 1.792841 | -4.111327 | 17.48781 | -4.312695 | 14.94028 | 28.31677 | 26.52393 | 13.37649 | 13.14744
|  | 9:20 | 2024-06-18 |  | 78 | 360.3 | 0 | 2.25 | 444 | 14.8 | 17 | 25.2 | 0.9796678 | 27.65364 | 2.822388 | 48.11054 | 15.08304 | 368.3 | 10.08333 | 1.06 | 526 | 3.713692 | 0.2773462 | 22.54556 | 0.4185 | [10 empty] | 1.807757 | -4.169481 | 17.40588 | -4.248252 | 15.08304 | 28.31945 | 26.51169 | 13.2364 | 13.27529
|  | 9:20 | 2024-06-19 |  | 79 | 351.3 | 0 | 2.26 | 446 | 14.8 | 17.2 | 25.2 | 0.9986459 | 27.40299 | 2.752985 | 48.50383 | 15.22604 | 368 | 10.08333 | 1.06 | 526 | 3.710667 | 0.2773462 | 22.54556 | 0.4185 | [10 empty] | 1.822535 | -4.224264 | 17.35432 | -4.197304 | 15.22604 | 28.3561 | 26.53356 | 13.13005 | 13.40351
|  | 9:20 | 2024-06-20 |  | 80 | 345.6 | 0 | 2.27 | 448 | 14.9 | 17.3 | 25.3 | 0.9816864 | 27.93083 | 2.662656 | 48.87898 | 15.36892 | 367 | 10.08333 | 1.06 | 526 | 3.700583 | 0.2773462 | 22.54556 | 0.4185 | [10 empty] | 1.836631 | -4.275894 | 17.29469 | -4.145086 | 15.36892 | 28.38772 | 26.55109 | 13.0188 | 13.53229
EQ |  | 9:20 | 2024-06-21 |  | 81 | 351.1 | 0 | 2.25 | 449 | 15 | 17.1 | 25.2 | 0.9621963 | 27.49132 | 2.593195 | 49.25228 | 15.51141 | 368.7 | 10.08333 | 1.06 | 526 | 3.717725 | 0.2773462 | 22.54556 | 0.4185 | [10 empty] | 1.850658 | -4.326896 | 17.23191 | -4.092026 | 15.51141 | 28.41643 | 26.56577 | 12.90502 | 13.66076
Se alimenta con solución de ROM 1. |  | 9:20 | 2024-06-22 |  | 82 | 359.2 | 0 | 2.23 | 452 | 15.2 | 16.9 | 25.1 | 0.9235291 | 26.52284 | 2.523734 | 49.6152 | 15.65457 | 368.3 | 10.18364 | 1.35 | 535 | 3.750634 | 0.296858 | 23.5059 | 1.164441 | [10 empty] | 1.864294 | -4.377585 | 17.18519 | -4.045263 | 15.65457 | 28.46217 | 26.59788 | 12.80761 | 13.79027
|  | 9:20 | 2024-06-23 |  | 83 | 346.2 | 0 | 2.21 | 454 | 15.3 | 16.9 | 25.3 | 0.934787 | 27.67318 | 2.43112 | 49.9541 | 15.79899 | 368.8 | 10.18364 | 1.35 | 535 | 3.755726 | 0.296858 | 23.5059 | 1.164441 | [10 empty] | 1.877029 | -4.4054 | 17.1336 | -4.009713 | 15.79899 | 28.52719 | 26.65016 | 12.7282 | 13.92196
|  | 9:20 | 2024-06-24 |  | 84 | 351.1 | 0 | 2.2 | 456 | 15.4 | 16.8 | 25.2 | 0.9430576 | 27.78303 | 2.36166 | 50.30461 | 15.9436 | 373.6 | 10.18364 | 1.35 | 535 | 3.804608 | 0.296858 | 23.5059 | 1.164441 | [10 empty] | 1.890199 | -4.432336 | 17.06427 | -3.96791 | 15.9436 | 28.57554 | 26.68534 | 12.63193 | 14.0534
|  | 9:20 | 2024-06-25 |  | 85 | 346.3 | 0 | 2.19 | 459 | 15.6 | 17 | 25.1 | 0.8838443 | 27.18017 | 2.199585 | 50.61327 | 16.0901 | 366.9 | 10.18364 | 1.35 | 535 | 3.736377 | 0.296858 | 23.5059 | 1.164441 | [10 empty] | 1.901797 | -4.454349 | 17.03354 | -3.943625 | 16.0901 | 28.66929 | 26.7675 | 12.57919 | 14.1883
|  | 9:20 | 2024-06-26 |  | 86 | 354.9 | 0 | 2.2 | 460 | 15.7 | 17.1 | 25.2 | 0.9183842 | 26.70615 | 2.085548 | 50.95649 | 16.23397 | 365.7 | 10.18364 | 1.35 | 535 | 3.724157 | 0.296858 | 23.5059 | 1.164441 | [10 empty] | 1.914693 | -4.475436 | 16.97888 | -3.910753 | 16.23397 | 28.73742 | 26.82272 | 12.50345 | 14.31928
|  | 9:20 | 2024-06-27 |  | 87 | 347.9 | 0 | 2.18 | 462 | 15.9 | 17.3 | 25.1 | 0.8939439 | 26.29366 | 1.969684 | 51.27666 | 16.37737 | 365.2 | 10.18364 | 1.35 | 535 | 3.719065 | 0.296858 | 23.5059 | 1.164441 | [10 empty] | 1.926724 | -4.492917 | 16.94936 | -3.889519 | 16.37737 | 28.83382 | 26.9071 | 12.45645 | 14.45065
|  | 9:20 | 2024-06-28 |  | 88 | 356 | 0 | 2.17 | 468 | 15.6 | 17.3 | 25.1 | 0.861303 | 26.28182 | 1.807475 | 51.59013 | 16.52058 | 365.4 | 10.18364 | 1.35 | 535 | 3.721102 | 0.296858 | 23.5059 | 1.164441 | [10 empty] | 1.938503 | -4.50762 | 16.89339 | -3.859794 | 16.52058 | 28.90635 | 26.96784 | 12.38577 | 14.58207
|  | 9:20 | 2024-06-29 |  | 89 | 355.8 | 0 | 2.16 | 469 | 15.4 | 17.43 | 25.3 | 0.8356385 | 25.91418 | 1.597593 | 51.8888 | 16.66386 | 365 | 10.18364 | 1.35 | 535 | 3.717028 | 0.296858 | 23.5059 | 1.164441 | [10 empty] | 1.949725 | -4.517252 | 16.84404 | -3.835489 | 16.66386 | 28.99064 | 27.04092 | 12.32679 | 14.71413
Control de PLS cada 5 días |  | 9:20 | 2024-06-30 |  | 90 | 349.1 | 0 | 2.16 | 470 | 15.2 | 17.2 | 25.2 | 0.8524325 | 25.75016 | 1.366058 | 52.18807 | 16.80698 | [18 empty] | 1.96097 | -4.520747 | 16.80787 | -3.819713 | 16.80698 | 29.0941 | 27.13313 | 12.28712 | 14.84601
|  | 9:20 | 2024-07-01 |  | 91 | [10 empty] | 52.18807 | 16.80698 | [18 empty] | 1.96097 | -4.520747 | 16.80787 | -3.819713 | 16.80698 | 29.0941 | 27.13313 | 12.28712 | 14.84601
|  | 9:20 | 2024-07-02 |  | 92 | [10 empty] | 52.18807 | 16.80698 | [18 empty] | 1.96097 | -4.520747 | 16.80787 | -3.819713 | 16.80698 | 29.0941 | 27.13313 | 12.28712 | 14.84601
Se alimenta con solución de ROM 1. |  | 9:20 | 2024-07-03 |  | 93 | [10 empty] | 52.18807 | 16.80698 | [18 empty] | 1.96097 | -4.520747 | 16.80787 | -3.819713 | 16.80698 | 29.0941 | 27.13313 | 12.28712 | 14.84601
|  | 9:20 | 2024-07-04 |  | 94 | [10 empty] | 52.18807 | 16.80698 | 1837.5 | 10.18425 | 1.2 | 490 | 18.71357 | 0.2454727 | 19.55733 | 1.705779 | [10 empty] | 1.96097 | -4.520747 | 16.80787 | -3.819713 | 16.80698 | 29.0941 | 27.13313 | 12.28712 | 14.84601
|  | 9:20 | 2024-07-05 |  | 95 | 1695.1 | 0 | 2.17 | 462 | 14.1 | 17.4 | 25.1 | 0.8370946 | 25.53349 | 1.151941 | 53.71883 | 17.52756 | [18 empty] | 2.018489 | -4.441118 | 15.94599 | -3.536882 | 17.52756 | 29.03243 | 27.01394 | 11.50487 | 15.50907
|  | 9:20 | 2024-07-06 |  | 96 | [10 empty] | 53.71883 | 17.52756 | [18 empty] | 2.018489 | -4.441118 | 15.94599 | -3.536882 | 17.52756 | 29.03243 | 27.01394 | 11.50487 | 15.50907
|  | 9:20 | 2024-07-07 |  | 97 | [10 empty] | 53.71883 | 17.52756 | [18 empty] | 2.018489 | -4.441118 | 15.94599 | -3.536882 | 17.52756 | 29.03243 | 27.01394 | 11.50487 | 15.50907
|  | 9:20 | 2024-07-08 |  | 98 | [10 empty] | 53.71883 | 17.52756 | [18 empty] | 2.018489 | -4.441118 | 15.94599 | -3.536882 | 17.52756 | 29.03243 | 27.01394 | 11.50487 | 15.50907
|  | 9:20 | 2024-07-09 |  | 99 | [10 empty] | 53.71883 | 17.52756 | 1815.2 | 10.18425 | 1.2 | 490 | 18.48646 | 0.2454727 | 19.55733 | 1.705779 | [10 empty] | 2.018489 | -4.441118 | 15.94599 | -3.536882 | 17.52756 | 29.03243 | 27.01394 | 11.50487 | 15.50907
|  | 9:20 | 2024-07-10 |  | 100 | 1771.2 | 0 | 2.19 | 468 | 14 | 17 | 25.3 | 0.8096866 | 26.4978 | 1.039321 | 55.28222 | 18.23939 | [18 empty] | 2.077233 | -4.356518 | 14.66354 | -3.096671 | 18.23939 | 28.54641 | 26.46918 | 10.30702 | 16.16216
|  | 9:20 | 2024-07-11 |  | 101 | [10 empty] | 55.28222 | 18.23939 | [18 empty] | 2.077233 | -4.356518 | 14.66354 | -3.096671 | 18.23939 | 28.54641 | 26.46918 | 10.30702 | 16.16216
|  | 9:20 | 2024-07-12 |  | 102 | [10 empty] | 55.28222 | 18.23939 | [18 empty] | 2.077233 | -4.356518 | 14.66354 | -3.096671 | 18.23939 | 28.54641 | 26.46918 | 10.30702 | 16.16216
|  | 9:20 | 2024-07-13 |  | 103 | [10 empty] | 55.28222 | 18.23939 | [18 empty] | 2.077233 | -4.356518 | 14.66354 | -3.096671 | 18.23939 | 28.54641 | 26.46918 | 10.30702 | 16.16216
Se alimenta con solución de ROM 1. |  | 9:20 | 2024-07-14 |  | 104 | [10 empty] | 55.28222 | 18.23939 | 1800.5 | 10.34775 | 1.1 | 489 | 18.63113 | 0.1901295 | 20.41732 | 0.2366412 | [10 empty] | 2.077233 | -4.356518 | 14.66354 | -3.096671 | 18.23939 | 28.54641 | 26.46918 | 10.30702 | 16.16216
|  | 9:20 | 2024-07-15 |  | 105 | 1739.7 | 0 | 2.14 | 477 | 13.8 | 16.5 | 24.8 | 0.7247008 | 26.28882 | 0.6934548 | 56.73474 | 18.95679 | [18 empty] | 2.131811 | -4.4091 | 13.83542 | -2.751151 | 18.95679 | 28.38311 | 26.2513 | 9.426321 | 16.82498
|  | 9:20 | 2024-07-16 |  | 106 | [10 empty] | 56.73474 | 18.95679 | [18 empty] | 2.131811 | -4.4091 | 13.83542 | -2.751151 | 18.95679 | 28.38311 | 26.2513 | 9.426321 | 16.82498
|  | 9:20 | 2024-07-17 |  | 107 | [10 empty] | 56.73474 | 18.95679 | [18 empty] | 2.131811 | -4.4091 | 13.83542 | -2.751151 | 18.95679 | 28.38311 | 26.2513 | 9.426321 | 16.82498
|  | 9:20 | 2024-07-18 |  | 108 | [10 empty] | 56.73474 | 18.95679 | [18 empty] | 2.131811 | -4.4091 | 13.83542 | -2.751151 | 18.95679 | 28.38311 | 26.2513 | 9.426321 | 16.82498
|  | 9:20 | 2024-07-19 |  | 109 | [10 empty] | 56.73474 | 18.95679 | 1813.9 | 10.34775 | 1.1 | 489 | 18.76979 | 0.1901295 | 20.41732 | 0.2366412 | [10 empty] | 2.131811 | -4.4091 | 13.83542 | -2.751151 | 18.95679 | 28.38311 | 26.2513 | 9.426321 | 16.82498
|  | 9:20 | 2024-07-20 |  | 110 | 1747.7 | 0 | 2.07 | 485 | 14.3 | 17.2 | 25.1 | 0.675881 | 26.09755 | 0.5072727 | 58.05746 | 19.67953 | [18 empty] | 2.181513 | -4.439916 | 13.01484 | -2.420939 | 19.67953 | 28.25445 | 26.07294 | 8.574924 | 17.49801
|  | 9:20 | 2024-07-21 |  | 111 | [10 empty] | 58.05746 | 19.67953 | [18 empty] | 2.181513 | -4.439916 | 13.01484 | -2.420939 | 19.67953 | 28.25445 | 26.07294 | 8.574924 | 17.49801
|  | 9:20 | 2024-07-22 |  | 112 | [10 empty] | 58.05746 | 19.67953 | [18 empty] | 2.181513 | -4.439916 | 13.01484 | -2.420939 | 19.67953 | 28.25445 | 26.07294 | 8.574924 | 17.49801
|  | 9:20 | 2024-07-23 |  | 113 | [10 empty] | 58.05746 | 19.67953 | [18 empty] | 2.181513 | -4.439916 | 13.01484 | -2.420939 | 19.67953 | 28.25445 | 26.07294 | 8.574924 | 17.49801
Falla de bomba |  | 9:20 | 2024-07-24 |  | 114 | [10 empty] | 58.05746 | 19.67953 | 1716.2 | 10.34775 | 1.1 | 489 | 17.75881 | 0.1901295 | 20.41732 | 0.2366412 | [10 empty] | 2.181513 | -4.439916 | 13.01484 | -2.420939 | 19.67953 | 28.25445 | 26.07294 | 8.574924 | 17.49801
|  | 9:20 | 2024-07-25 |  | 115 | 1614.4 | 0 | 2.12 | 494 | 14.3 | 17.1 | 25.2 | 0.6618135 | 26.65201 | 0.3698426 | 59.23116 | 20.36334 | [18 empty] | 2.225615 | -4.452783 | 12.22686 | -2.113404 | 20.36334 | 28.13741 | 25.9118 | 7.774077 | 18.13772
|  | 9:20 | 2024-07-26 |  | 116 | [10 empty] | 59.23116 | 20.36334 | [18 empty] | 2.225615 | -4.452783 | 12.22686 | -2.113404 | 20.36334 | 28.13741 | 25.9118 | 7.774077 | 18.13772
|  | 9:20 | 2024-07-27 |  | 117 | [10 empty] | 59.23116 | 20.36334 | [18 empty] | 2.225615 | -4.452783 | 12.22686 | -2.113404 | 20.36334 | 28.13741 | 25.9118 | 7.774077 | 18.13772
|  | 9:20 | 2024-07-28 |  | 118 | [10 empty] | 59.23116 | 20.36334 | [18 empty] | 2.225615 | -4.452783 | 12.22686 | -2.113404 | 20.36334 | 28.13741 | 25.9118 | 7.774077 | 18.13772
|  | 9:20 | 2024-07-29 |  | 119 | [10 empty] | 59.23116 | 20.36334 | 1821.3 | 10.21186 | 1.2 | 482 | 18.59887 | 0.235004 | 20.23772 | 1.158559 | [10 empty] | 2.225615 | -4.452783 | 12.22686 | -2.113404 | 20.36334 | 28.13741 | 25.9118 | 7.774077 | 18.13772
|  | 9:20 | 2024-07-30 |  | 120 | 1831 | 0 | 2.18 | 502 | 14.2 | 17.3 | 25.2 | 0.6352343 | 25.45411 | 0.2771523 | 60.39373 | 21.07949 | [18 empty] | 2.269298 | -4.344792 | 11.07963 | -1.738072 | 21.07949 | 27.81433 | 25.54503 | 6.734835 | 18.8102
|  | 9:20 | 2024-07-31 |  | 121 | [10 empty] | 60.39373 | 21.07949 | [18 empty] | 2.269298 | -4.344792 | 11.07963 | -1.738072 | 21.07949 | 27.81433 | 25.54503 | 6.734835 | 18.8102
|  | 9:20 | 2024-08-01 |  | 122 | [10 empty] | 60.39373 | 21.07949 | [18 empty] | 2.269298 | -4.344792 | 11.07963 | -1.738072 | 21.07949 | 27.81433 | 25.54503 | 6.734835 | 18.8102
|  | 9:20 | 2024-08-02 |  | 123 | [10 empty] | 60.39373 | 21.07949 | [18 empty] | 2.269298 | -4.344792 | 11.07963 | -1.738072 | 21.07949 | 27.81433 | 25.54503 | 6.734835 | 18.8102
Se alimenta con solución de ROM 1. |  | 9:20 | 2024-08-03 |  | 124 | [10 empty] | 60.39373 | 21.07949 | 1808.7 | 10.21186 | 1.2 | 482 | 18.4702 | 0.235004 | 20.23772 | 1.158559 | [10 empty] | 2.269298 | -4.344792 | 11.07963 | -1.738072 | 21.07949 | 27.81433 | 25.54503 | 6.734835 | 18.8102
|  | 9:20 | 2024-08-04 |  | 125 | 1726.8 | 0 | 2.12 | 515 | 15.2 | 17 | 25 | 0.5918304 | 24.49102 | 0.2766942 | 61.33778 | 21.7907 | [18 empty] | 2.304771 | -4.235784 | 10.34128 | -1.519087 | 21.7907 | 27.89619 | 25.59142 | 6.105495 | 19.48593
|  | 9:20 | 2024-08-05 |  | 126 | [10 empty] | 61.33778 | 21.7907 | [18 empty] | 2.304771 | -4.235784 | 10.34128 | -1.519087 | 21.7907 | 27.89619 | 25.59142 | 6.105495 | 19.48593
|  | 9:20 | 2024-08-06 |  | 127 | [10 empty] | 61.33778 | 21.7907 | [18 empty] | 2.304771 | -4.235784 | 10.34128 | -1.519087 | 21.7907 | 27.89619 | 25.59142 | 6.105495 | 19.48593
|  | 9:20 | 2024-08-07 |  | 128 | [10 empty] | 61.33778 | 21.7907 | [18 empty] | 2.304771 | -4.235784 | 10.34128 | -1.519087 | 21.7907 | 27.89619 | 25.59142 | 6.105495 | 19.48593
|  | 9:20 | 2024-08-08 |  | 129 | [10 empty] | 61.33778 | 21.7907 | 1752.1 | 10.18581 | 1.15 | 486 | 17.84656 | 0.1955578 | 20.6433 | 1.319595 | [10 empty] | 2.304771 | -4.235784 | 10.34128 | -1.519087 | 21.7907 | 27.89619 | 25.59142 | 6.105495 | 19.48593
|  | 9:20 | 2024-08-09 |  | 130 | 1591.3 | 0 | 2.1 | 522 | 14.9 | 17 | 25.4 | 0.5670567 | 25.11884 | 0.2311516 | 62.22299 | 22.47789 | [18 empty] | 2.338033 | -4.104774 | 9.760421 | -1.372671 | 22.47789 | 28.13353 | 25.7955 | 5.655648 | 20.13985
|  | 9:20 | 2024-08-10 |  | 131 | [10 empty] | 62.22299 | 22.47789 | [18 empty] | 2.338033 | -4.104774 | 9.760421 | -1.372671 | 22.47789 | 28.13353 | 25.7955 | 5.655648 | 20.13985
|  | 9:20 | 2024-08-11 |  | 132 | [10 empty] | 62.22299 | 22.47789 | [18 empty] | 2.338033 | -4.104774 | 9.760421 | -1.372671 | 22.47789 | 28.13353 | 25.7955 | 5.655648 | 20.13985
|  | 9:20 | 2024-08-12 |  | 133 | [10 empty] | 62.22299 | 22.47789 | [18 empty] | 2.338033 | -4.104774 | 9.760421 | -1.372671 | 22.47789 | 28.13353 | 25.7955 | 5.655648 | 20.13985
Se alimenta con solución de ROM 1. |  | 9:20 | 2024-08-13 |  | 134 | [10 empty] | 62.22299 | 22.47789 | 1825.5 | 10.18581 | 1.15 | 486 | 18.5942 | 0.1955578 | 20.6433 | 1.319595 | [10 empty] | 2.338033 | -4.104774 | 9.760421 | -1.372671 | 22.47789 | 28.13353 | 25.7955 | 5.655648 | 20.13985
|  | 9:20 | 2024-08-14 |  | 135 | 1799.8 | 0 | 2.07 | 525 | 14.6 | 17.4 | 25.2 | 0.5449115 | 24.73387 | 0.1404362 | 63.20944 | 23.19386 | [18 empty] | 2.375099 | -3.959482 | 8.85196 | -1.109614 | 23.19386 | 28.08634 | 25.71124 | 4.892478 | 20.81877
|  | 9:20 | 2024-08-15 |  | 136 | [10 empty] | 63.20944 | 23.19386 | [18 empty] | 2.375099 | -3.959482 | 8.85196 | -1.109614 | 23.19386 | 28.08634 | 25.71124 | 4.892478 | 20.81877
|  | 9:20 | 2024-08-16 |  | 137 | [10 empty] | 63.20944 | 23.19386 | [18 empty] | 2.375099 | -3.959482 | 8.85196 | -1.109614 | 23.19386 | 28.08634 | 25.71124 | 4.892478 | 20.81877
|  | 9:20 | 2024-08-17 |  | 138 | [10 empty] | 63.20944 | 23.19386 | [18 empty] | 2.375099 | -3.959482 | 8.85196 | -1.109614 | 23.19386 | 28.08634 | 25.71124 | 4.892478 | 20.81877
|  | 9:20 | 2024-08-18 |  | 139 | [10 empty] | 63.20944 | 23.19386 | 1815 | 10.27825 | 1.12 | 480 | 18.65502 | 0.1967211 | 20.89314 | 1.129174 | [10 empty] | 2.375099 | -3.959482 | 8.85196 | -1.109614 | 23.19386 | 28.08634 | 25.71124 | 4.892478 | 20.81877
|  | 9:20 | 2024-08-19 |  | 140 | 1772.9 | 0 | 2.01 | 530 | 14.8 | 17.1 | 25.3 | 0.5111502 | 24.37628 | 0.187563 | 64.07797 | 23.91218 | [18 empty] | 2.407734 | -3.843788 | 8.143152 | -0.9057029 | 23.91218 | 28.21155 | 25.80381 | 4.299364 | 21.50445
|  | 9:20 | 2024-08-20 |  | 141 | [10 empty] | 64.07797 | 23.91218 | [18 empty] | 2.407734 | -3.843788 | 8.143152 | -0.9057029 | 23.91218 | 28.21155 | 25.80381 | 4.299364 | 21.50445
|  | 9:20 | 2024-08-21 |  | 142 | [10 empty] | 64.07797 | 23.91218 | [18 empty] | 2.407734 | -3.843788 | 8.143152 | -0.9057029 | 23.91218 | 28.21155 | 25.80381 | 4.299364 | 21.50445
|  | 9:20 | 2024-08-22 |  | 143 | [10 empty] | 64.07797 | 23.91218 | [18 empty] | 2.407734 | -3.843788 | 8.143152 | -0.9057029 | 23.91218 | 28.21155 | 25.80381 | 4.299364 | 21.50445
Se alimenta con solución de ROM 1. |  | 9:20 | 2024-08-23 |  | 144 | [10 empty] | 64.07797 | 23.91218 | 1837.2 | 10.27825 | 1.12 | 480 | 18.88319 | 0.1967211 | 20.89314 | 1.129174 | [10 empty] | 2.407734 | -3.843788 | 8.143152 | -0.9057029 | 23.91218 | 28.21155 | 25.80381 | 4.299364 | 21.50445
|  | 9:20 | 2024-08-24 |  | 145 | 1750.8 | 0 | 1.97 | 547 | 15.8 | 17.3 | 25.1 | 0.466941 | 23.98643 | 0.186 | 64.7993 | 24.63929 | [18 empty] | 2.434838 | -3.725941 | 7.601437 | -0.7666764 | 24.63929 | 28.51479 | 26.07995 | 3.875496 | 22.20445
|  | 9:20 | 2024-08-25 |  | 146 | [10 empty] | 64.7993 | 24.63929 | [18 empty] | 2.434838 | -3.725941 | 7.601437 | -0.7666764 | 24.63929 | 28.51479 | 26.07995 | 3.875496 | 22.20445
|  | 9:20 | 2024-08-26 |  | 147 | [10 empty] | 64.7993 | 24.63929 | [18 empty] | 2.434838 | -3.725941 | 7.601437 | -0.7666764 | 24.63929 | 28.51479 | 26.07995 | 3.875496 | 22.20445
|  | 9:20 | 2024-08-27 |  | 148 | [10 empty] | 64.7993 | 24.63929 | [18 empty] | 2.434838 | -3.725941 | 7.601437 | -0.7666764 | 24.63929 | 28.51479 | 26.07995 | 3.875496 | 22.20445
|  | 9:20 | 2024-08-28 |  | 149 | [10 empty] | 64.7993 | 24.63929 | 1825.6 | 10.14358 | 1.17 | 475 | 18.51812 | 0.2324544 | 21.18993 | 1.649493 | [10 empty] | 2.434838 | -3.725941 | 7.601437 | -0.7666764 | 24.63929 | 28.51479 | 26.07995 | 3.875496 | 22.20445
|  | 9:20 | 2024-08-29 |  | 150 | 1774.8 | 0 | 1.95 | 550 | 16 | 17.1 | 25.3 | 0.4404315 | 24.05433 | 0.1856905 | 65.3644 | 25.35234 | [18 empty] | 2.456071 | -3.545233 | 6.925331 | -0.612374 | 25.35234 | 28.73244 | 26.27636 | 3.380098 | 22.89627
|  | 9:20 | 2024-08-30 |  | 151 | [10 empty] | 65.3644 | 25.35234 | [18 empty] | 2.456071 | -3.545233 | 6.925331 | -0.612374 | 25.35234 | 28.73244 | 26.27636 | 3.380098 | 22.89627
|  | 9:20 | 2024-08-31 |  | 152 | [10 empty] | 65.3644 | 25.35234 | [18 empty] | 2.456071 | -3.545233 | 6.925331 | -0.612374 | 25.35234 | 28.73244 | 26.27636 | 3.380098 | 22.89627
|  | 9:20 | 2024-09-01 |  | 153 | [10 empty] | 65.3644 | 25.35234 | [18 empty] | 2.456071 | -3.545233 | 6.925331 | -0.612374 | 25.35234 | 28.73244 | 26.27636 | 3.380098 | 22.89627
Se alimenta con solución de ROM 1. |  | 9:20 | 2024-09-02 |  | 154 | [10 empty] | 65.3644 | 25.35234 | 1840 | 10.14358 | 1.17 | 475 | 18.66419 | 0.2324544 | 21.18993 | 1.649493 | [10 empty] | 2.456071 | -3.545233 | 6.925331 | -0.612374 | 25.35234 | 28.73244 | 26.27636 | 3.380098 | 22.89627
|  | 9:20 | 2024-09-03 |  | 155 | 1699.4 | 0 | 1.92 | 548 | 15.8 | 17.4 | 25.1 | 0.4047269 | 24.17243 | 0.1856905 | 65.77571 | 26.07101 | [18 empty] | 2.471527 | -3.36198 | 6.439288 | -0.5319307 | 26.07101 | 29.14832 | 26.67679 | 3.077308 | 23.59948
|  | 9:20 | 2024-09-04 |  | 156 | [10 empty] | 65.77571 | 26.07101 | [18 empty] | 2.471527 | -3.36198 | 6.439288 | -0.5319307 | 26.07101 | 29.14832 | 26.67679 | 3.077308 | 23.59948
|  | 9:20 | 2024-09-05 |  | 157 | [10 empty] | 65.77571 | 26.07101 | [18 empty] | 2.471527 | -3.36198 | 6.439288 | -0.5319307 | 26.07101 | 29.14832 | 26.67679 | 3.077308 | 23.59948
|  | 9:20 | 2024-09-06 |  | 158 | [10 empty] | 65.77571 | 26.07101 | [18 empty] | 2.471527 | -3.36198 | 6.439288 | -0.5319307 | 26.07101 | 29.14832 | 26.67679 | 3.077308 | 23.59948
|  | 9:20 | 2024-09-07 |  | 159 | [10 empty] | 65.77571 | 26.07101 | 1839.3 | 10.14358 | 1.17 | 475 | 18.65709 | 0.2324544 | 21.18993 | 1.649493 | [10 empty] | 2.471527 | -3.36198 | 6.439288 | -0.5319307 | 26.07101 | 29.14832 | 26.67679 | 3.077308 | 23.59948
|  | 9:20 | 2024-09-08 |  | 160 | 1770 | 0 | 1.9 | 552 | 15.6 | 17.2 | 25.2 | 0.3741262 | 23.37189 | 0.09284526 | 66.14682 | 26.78941 | [18 empty] | 2.485471 | -3.168615 | 5.907304 | -0.4397644 | 26.78941 | 29.5281 | 27.04263 | 2.738689 | 24.30394
|  | 9:20 | 2024-09-09 |  | 161 | [10 empty] | 66.14682 | 26.78941 | [18 empty] | 2.485471 | -3.168615 | 5.907304 | -0.4397644 | 26.78941 | 29.5281 | 27.04263 | 2.738689 | 24.30394
|  | 9:20 | 2024-09-10 |  | 162 | [10 empty] | 66.14682 | 26.78941 | [18 empty] | 2.485471 | -3.168615 | 5.907304 | -0.4397644 | 26.78941 | 29.5281 | 27.04263 | 2.738689 | 24.30394
|  | 9:20 | 2024-09-11 |  | 163 | [10 empty] | 66.14682 | 26.78941 | [18 empty] | 2.485471 | -3.168615 | 5.907304 | -0.4397644 | 26.78941 | 29.5281 | 27.04263 | 2.738689 | 24.30394
Se alimenta con solución de ROM 1. |  | 9:20 | 2024-09-12 |  | 164 | [10 empty] | 66.14682 | 26.78941 | 1835.5 | 10.30151 | 1.1 | 470 | 18.90842 | 0.2684064 | 21.8785 | 0.9346734 | [10 empty] | 2.485471 | -3.168615 | 5.907304 | -0.4397644 | 26.78941 | 29.5281 | 27.04263 | 2.738689 | 24.30394
|  | 9:20 | 2024-09-13 |  | 165 | 1775.8 | 0 | 1.91 | 565 | 15.9 | 17 | 25.2 | 0.3501277 | 24.15661 | 0.09269103 | 66.35098 | 27.51749 | [18 empty] | 2.493142 | -3.064102 | 5.473655 | -0.3342862 | 27.51749 | 29.92704 | 27.4339 | 2.409552 | 25.02434
|  | 9:20 | 2024-09-14 |  | 166 | [10 empty] | 66.35098 | 27.51749 | [18 empty] | 2.493142 | -3.064102 | 5.473655 | -0.3342862 | 27.51749 | 29.92704 | 27.4339 | 2.409552 | 25.02434
|  | 9:20 | 2024-09-15 |  | 167 | [10 empty] | 66.35098 | 27.51749 | [18 empty] | 2.493142 | -3.064102 | 5.473655 | -0.3342862 | 27.51749 | 29.92704 | 27.4339 | 2.409552 | 25.02434
|  | 9:20 | 2024-09-16 |  | 168 | [10 empty] | 66.35098 | 27.51749 | [18 empty] | 2.493142 | -3.064102 | 5.473655 | -0.3342862 | 27.51749 | 29.92704 | 27.4339 | 2.409552 | 25.02434
|  | 9:20 | 2024-09-17 |  | 169 | [10 empty] | 66.35098 | 27.51749 | 1826 | 10.30151 | 1.1 | 470 | 18.81055 | 0.2684064 | 21.8785 | 0.9346734 | [10 empty] | 2.493142 | -3.064102 | 5.473655 | -0.3342862 | 27.51749 | 29.92704 | 27.4339 | 2.409552 | 25.02434
|  | 9:20 | 2024-09-18 |  | 170 | 1777.9 | 0 | 1.88 | 572 | 15.5 | 17.3 | 25.1 | 0.39 | 24.046 | 0.09284526 | 66.67246 | 28.24179 | [18 empty] | 2.505222 | -2.960219 | 5.03469 | -0.2264234 | 28.24179 | 30.31627 | 27.81104 | 2.074471 | 25.73657
|  | 9:20 | 2024-09-19 |  | 171 | [10 empty] | 66.67246 | 28.24179 | [18 empty] | 2.505222 | -2.960219 | 5.03469 | -0.2264234 | 28.24179 | 30.31627 | 27.81104 | 2.074471 | 25.73657
|  | 9:20 | 2024-09-20 |  | 172 | [10 empty] | 66.67246 | 28.24179 | [18 empty] | 2.505222 | -2.960219 | 5.03469 | -0.2264234 | 28.24179 | 30.31627 | 27.81104 | 2.074471 | 25.73657
|  | 9:20 | 2024-09-21 |  | 173 | [10 empty] | 66.67246 | 28.24179 | [18 empty] | 2.505222 | -2.960219 | 5.03469 | -0.2264234 | 28.24179 | 30.31627 | 27.81104 | 2.074471 | 25.73657
Se alimenta con solución de ROM 1. |  | 9:20 | 2024-09-22 |  | 174 | [10 empty] | 66.67246 | 28.24179 | 1811.8 | 10.12594 | 1.28 | 490 | 18.34619 | 0.255 | 21.2488 | 0.8901763 | [10 empty] | 2.505222 | -2.960219 | 5.03469 | -0.2264234 | 28.24179 | 30.31627 | 27.81104 | 2.074471 | 25.73657
|  | 9:20 | 2024-09-23 |  | 175 | 1768.5 | 0 | 1.84 | 580 | 15.2 | 17 | 25.1 | 0.3862 | 23.948 | 0.09269103 | 67.02196 | 28.94822 | [18 empty] | 2.518354 | -2.862586 | 4.498745 | -0.07804419 | 28.94822 | 30.58438 | 28.06603 | 1.636159 | 26.42987
|  | 9:20 | 2024-09-24 |  | 176 | [10 empty] | 67.02196 | 28.94822 | [18 empty] | 2.518354 | -2.862586 | 4.498745 | -0.07804419 | 28.94822 | 30.58438 | 28.06603 | 1.636159 | 26.42987
|  | 9:20 | 2024-09-25 |  | 177 | [10 empty] | 67.02196 | 28.94822 | [18 empty] | 2.518354 | -2.862586 | 4.498745 | -0.07804419 | 28.94822 | 30.58438 | 28.06603 | 1.636159 | 26.42987
|  | 9:20 | 2024-09-26 |  | 178 | [10 empty] | 67.02196 | 28.94822 | [18 empty] | 2.518354 | -2.862586 | 4.498745 | -0.07804419 | 28.94822 | 30.58438 | 28.06603 | 1.636159 | 26.42987
|  | 9:20 | 2024-09-27 |  | 179 | [10 empty] | 67.02196 | 28.94822 | 1817.6 | 10.12594 | 1.28 | 490 | 18.40492 | 0.255 | 21.2488 | 0.8901763 | [10 empty] | 2.518354 | -2.862586 | 4.498745 | -0.07804419 | 28.94822 | 30.58438 | 28.06603 | 1.636159 | 26.42987
|  | 9:20 | 2024-09-28 |  | 180 | 1762.3 | 0 | 1.82 | 576 | 14.5 | 17.2 | 25 | 0.3976 | 24.032 | 0.09238411 | 67.3971 | 29.65691 | [18 empty] | 2.53245 | -2.76453 | 3.974667 | 0.06557239 | 29.65691 | 30.86705 | 28.3346 | 1.210137 | 27.12446
|  | 9:20 | 2024-09-29 |  | 181 | [10 empty] | 67.3971 | 29.65691 | [18 empty] | 2.53245 | -2.76453 | 3.974667 | 0.06557239 | 29.65691 | 30.86705 | 28.3346 | 1.210137 | 27.12446
|  | 9:20 | 2024-09-30 |  | 182 | [10 empty] | 67.3971 | 29.65691 | [18 empty] | 2.53245 | -2.76453 | 3.974667 | 0.06557239 | 29.65691 | 30.86705 | 28.3346 | 1.210137 | 27.12446
|  | 9:20 | 2024-10-01 |  | 183 | [10 empty] | 67.3971 | 29.65691 | [18 empty] | 2.53245 | -2.76453 | 3.974667 | 0.06557239 | 29.65691 | 30.86705 | 28.3346 | 1.210137 | 27.12446
Se alimenta con solución de ROM 1. |  | 9:20 | 2024-10-02 |  | 184 | [10 empty] | 67.3971 | 29.65691 | 1791.6 | 10.12648 | 1.18 | 502 | 18.14259 | 0.2398 | 21.1868 | 0.7998314 | [10 empty] | 2.53245 | -2.76453 | 3.974667 | 0.06557239 | 29.65691 | 30.86705 | 28.3346 | 1.210137 | 27.12446
|  | 9:20 | 2024-10-03 |  | 185 | 1758 | 0 | 1.8 | 574 | 14.8 | 17.1 | 25.3 | 0.3729 | 23.892 | 0.09238411 | 67.75441 | 30.3555 | [18 empty] | 2.545876 | -2.678913 | 3.437502 | 0.2212832 | 30.3555 | 31.11409 | 28.56821 | 0.7585883 | 27.80962
|  | 9:20 | 2024-10-04 |  | 186 | [10 empty] | 67.75441 | 30.3555 | [18 empty] | 2.545876 | -2.678913 | 3.437502 | 0.2212832 | 30.3555 | 31.11409 | 28.56821 | 0.7585883 | 27.80962
|  | 9:20 | 2024-10-05 |  | 187 | [10 empty] | 67.75441 | 30.3555 | [18 empty] | 2.545876 | -2.678913 | 3.437502 | 0.2212832 | 30.3555 | 31.11409 | 28.56821 | 0.7585883 | 27.80962
|  | 9:20 | 2024-10-06 |  | 188 | [10 empty] | 67.75441 | 30.3555 | [18 empty] | 2.545876 | -2.678913 | 3.437502 | 0.2212832 | 30.3555 | 31.11409 | 28.56821 | 0.7585883 | 27.80962
|  | 9:20 | 2024-10-07 |  | 189 | [10 empty] | 67.75441 | 30.3555 | 1798.2 | 10.12648 | 1.18 | 502 | 18.20943 | 0.2398 | 21.1868 | 0.7998314 | [10 empty] | 2.545876 | -2.678913 | 3.437502 | 0.2212832 | 30.3555 | 31.11409 | 28.56821 | 0.7585883 | 27.80962
|  | 9:20 | 2024-10-08 |  | 190 | 1751 | 0 | 1.76 | 580 | 14.4 | 16.9 | 25.2 | 0.371 | 23.682 | 0.09284526 | 68.09984 | 31.05666 | [18 empty] | 2.558856 | -2.592952 | 2.968024 | 0.351011 | 31.05666 | 31.43173 | 28.87288 | 0.3750722 | 28.49781
|  | 9:20 | 2024-10-09 |  | 191 | [10 empty] | 68.09984 | 31.05666 | [18 empty] | 2.558856 | -2.592952 | 2.968024 | 0.351011 | 31.05666 | 31.43173 | 28.87288 | 0.3750722 | 28.49781
|  | 9:20 | 2024-10-10 |  | 192 | [10 empty] | 68.09984 | 31.05666 | [18 empty] | 2.558856 | -2.592952 | 2.968024 | 0.351011 | 31.05666 | 31.43173 | 28.87288 | 0.3750722 | 28.49781
|  | 9:20 | 2024-10-11 |  | 193 | [10 empty] | 68.09984 | 31.05666 | [18 empty] | 2.558856 | -2.592952 | 2.968024 | 0.351011 | 31.05666 | 31.43173 | 28.87288 | 0.3750722 | 28.49781
Se alimenta con solución de ROM 1. |  | 9:20 | 2024-10-12 |  | 194 | [10 empty] | 68.09984 | 31.05666 | 1821.3 | 10.2521 | 1.1 | 520 | 18.67215 | 0.2436 | 20.6932 | 0.8440336 | [10 empty] | 2.558856 | -2.592952 | 2.968024 | 0.351011 | 31.05666 | 31.43173 | 28.87288 | 0.3750722 | 28.49781
|  | 9:20 | 2024-10-13 |  | 195 | 1748.1 | 0 | 1.72 | 594 | 14.2 | 17 | 25 | 0.3748 | 23.633 | 0.09284526 | 68.43436 | 31.77564 | [18 empty] | 2.571425 | -2.500303 | 2.462715 | 0.4905671 | 31.77564 | 31.73805 | 29.16663 | -0.03758725 | 29.20422
|  | 9:20 | 2024-10-14 |  | 196 | [10 empty] | 68.43436 | 31.77564 | [18 empty] | 2.571425 | -2.500303 | 2.462715 | 0.4905671 | 31.77564 | 31.73805 | 29.16663 | -0.03758725 | 29.20422
|  | 9:20 | 2024-10-15 |  | 197 | [10 empty] | 68.43436 | 31.77564 | [18 empty] | 2.571425 | -2.500303 | 2.462715 | 0.4905671 | 31.77564 | 31.73805 | 29.16663 | -0.03758725 | 29.20422
|  | 9:20 | 2024-10-16 |  | 198 | [10 empty] | 68.43436 | 31.77564 | [18 empty] | 2.571425 | -2.500303 | 2.462715 | 0.4905671 | 31.77564 | 31.73805 | 29.16663 | -0.03758725 | 29.20422
|  | 9:20 | 2024-10-17 |  | 199 | [10 empty] | 68.43436 | 31.77564 | 1820.7 | 10.2521 | 1.1 | 520 | 18.666 | 0.2436 | 20.6932 | 0.8440336 | [10 empty] | 2.571425 | -2.500303 | 2.462715 | 0.4905671 | 31.77564 | 31.73805 | 29.16663 | -0.03758725 | 29.20422
|  | 9:20 | 2024-10-18 |  | 200 | 1760.3 | 0 | 1.68 | 602 | 13.8 | 16.8 | 25.2 | 0.371 | 23.528 | 0.09253731 | 68.76576 | 32.49438 | [18 empty] | 2.583878 | -2.407727 | 1.945802 | 0.6345862 | 32.49438 | 32.03246 | 29.44858 | -0.4619252 | 29.91051
|  | 9:20 | 2024-10-19 |  | 201 | [10 empty] | 68.76576 | 32.49438 | [18 empty] | 2.583878 | -2.407727 | 1.945802 | 0.6345862 | 32.49438 | 32.03246 | 29.44858 | -0.4619252 | 29.91051
|  | 9:20 | 2024-10-20 |  | 202 | [10 empty] | 68.76576 | 32.49438 | [18 empty] | 2.583878 | -2.407727 | 1.945802 | 0.6345862 | 32.49438 | 32.03246 | 29.44858 | -0.4619252 | 29.91051
|  | 9:20 | 2024-10-21 |  | 203 | [10 empty] | 68.76576 | 32.49438 | [18 empty] | 2.583878 | -2.407727 | 1.945802 | 0.6345862 | 32.49438 | 32.03246 | 29.44858 | -0.4619252 | 29.91051
Se alimenta con solución de ROM 1. |  | 9:20 | 2024-10-22 |  | 204 | [10 empty] | 68.76576 | 32.49438 | 1832.2 | 10.05008 | 1.2 | 528 | 18.41376 | 0.2458 | 20.9482 | 0.6520868 | [10 empty] | 2.583878 | -2.407727 | 1.945802 | 0.6345862 | 32.49438 | 32.03246 | 29.44858 | -0.4619252 | 29.91051
|  | 9:20 | 2024-10-23 |  | 205 | 1802.1 | 0 | 1.7 | 610 | 14.3 | 17.2 | 25 | 0.3691 | 23.549 | 0.09238411 | 69.10547 | 33.20341 | [18 empty] | 2.596643 | -2.338438 | 1.431864 | 0.7907781 | 33.20341 | 32.29684 | 29.7002 | -0.9065737 | 30.60677
|  | 9:20 | 2024-10-24 |  | 206 | [10 empty] | 69.10547 | 33.20341 | [18 empty] | 2.596643 | -2.338438 | 1.431864 | 0.7907781 | 33.20341 | 32.29684 | 29.7002 | -0.9065737 | 30.60677
|  | 9:20 | 2024-10-25 |  | 207 | [10 empty] | 69.10547 | 33.20341 | [18 empty] | 2.596643 | -2.338438 | 1.431864 | 0.7907781 | 33.20341 | 32.29684 | 29.7002 | -0.9065737 | 30.60677
|  | 9:20 | 2024-10-26 |  | 208 | [10 empty] | 69.10547 | 33.20341 | [18 empty] | 2.596643 | -2.338438 | 1.431864 | 0.7907781 | 33.20341 | 32.29684 | 29.7002 | -0.9065737 | 30.60677
|  | 9:20 | 2024-10-27 |  | 209 | [10 empty] | 69.10547 | 33.20341 | 1819.2 | 10.05008 | 1.2 | 528 | 18.28311 | 0.2458 | 20.9482 | 0.6520868 | [10 empty] | 2.596643 | -2.338438 | 1.431864 | 0.7907781 | 33.20341 | 32.29684 | 29.7002 | -0.9065737 | 30.60677
|  | 9:20 | 2024-10-28 |  | 210 | 1770.7 | 0 | 1.64 | 604 | 14 | 16.9 | 25.2 | 0.3748 | 23.71 | 0.09261411 | 69.44787 | 33.90741 | [18 empty] | 2.609508 | -2.269552 | 0.9369301 | 0.9399609 | 33.90741 | 32.57479 | 29.96528 | -1.332622 | 31.2979
|  | 9:20 | 2024-10-29 |  | 211 | [10 empty] | 69.44787 | 33.90741 | [18 empty] | 2.609508 | -2.269552 | 0.9369301 | 0.9399609 | 33.90741 | 32.57479 | 29.96528 | -1.332622 | 31.2979
|  | 9:20 | 2024-10-30 |  | 212 | [10 empty] | 69.44787 | 33.90741 | [18 empty] | 2.609508 | -2.269552 | 0.9369301 | 0.9399609 | 33.90741 | 32.57479 | 29.96528 | -1.332622 | 31.2979
|  | 9:20 | 2024-10-31 |  | 213 | [10 empty] | 69.44787 | 33.90741 | [18 empty] | 2.609508 | -2.269552 | 0.9369301 | 0.9399609 | 33.90741 | 32.57479 | 29.96528 | -1.332622 | 31.2979
|  | 9:20 | 2024-11-01 |  | 214 | [10 empty] | 69.44787 | 33.90741 | [18 empty] | 2.609508 | -2.269552 | 0.9369301 | 0.9399609 | 33.90741 | 32.57479 | 29.96528 | -1.332622 | 31.2979
|  | 9:20 | 2024-11-02 |  | 215 | [10 empty] | 69.44787 | 33.90741 | [18 empty] | 2.609508 | -2.269552 | 0.9369301 | 0.9399609 | 33.90741 | 32.57479 | 29.96528 | -1.332622 | 31.2979
|  | 9:20 | 2024-11-03 |  | 216 | [10 empty] | 69.44787 | 33.90741 | [18 empty] | 2.609508 | -2.269552 | 0.9369301 | 0.9399609 | 33.90741 | 32.57479 | 29.96528 | -1.332622 | 31.2979
|  | 9:20 | 2024-11-04 |  | 217 | [10 empty] | 69.44787 | 33.90741 | [18 empty] | 2.609508 | -2.269552 | 0.9369301 | 0.9399609 | 33.90741 | 32.57479 | 29.96528 | -1.332622 | 31.2979
|  | 9:20 | 2024-11-05 |  | 218 | [10 empty] | 69.44787 | 33.90741 | [18 empty] | 2.609508 | -2.269552 | 0.9369301 | 0.9399609 | 33.90741 | 32.57479 | 29.96528 | -1.332622 | 31.2979
|  | 9:20 | 2024-11-06 |  | 219 | [10 empty] | 69.44787 | 33.90741 | [18 empty] | 2.609508 | -2.269552 | 0.9369301 | 0.9399609 | 33.90741 | 32.57479 | 29.96528 | -1.332622 | 31.2979
|  | 9:20 | 2024-11-07 |  | 220 | [10 empty] | 69.44787 | 33.90741 | [18 empty] | 2.609508 | -2.269552 | 0.9369301 | 0.9399609 | 33.90741 | 32.57479 | 29.96528 | -1.332622 | 31.2979
|  | 9:20 | 2024-11-08 |  | 221 | [10 empty] | 69.44787 | 33.90741 | [18 empty] | 2.609508 | -2.269552 | 0.9369301 | 0.9399609 | 33.90741 | 32.57479 | 29.96528 | -1.332622 | 31.2979
|  | 9:20 | 2024-11-09 |  | 222 | [10 empty] | 69.44787 | 33.90741 | [18 empty] | 2.609508 | -2.269552 | 0.9369301 | 0.9399609 | 33.90741 | 32.57479 | 29.96528 | -1.332622 | 31.2979
|  | 9:20 | 2024-11-10 |  | 223 | [10 empty] | 69.44787 | 33.90741 | [18 empty] | 2.609508 | -2.269552 | 0.9369301 | 0.9399609 | 33.90741 | 32.57479 | 29.96528 | -1.332622 | 31.2979
|  | 9:20 | 2024-11-11 |  | 224 | [10 empty] | 69.44787 | 33.90741 | [18 empty] | 2.609508 | -2.269552 | 0.9369301 | 0.9399609 | 33.90741 | 32.57479 | 29.96528 | -1.332622 | 31.2979
|  | 9:20 | 2024-11-12 |  | 225 | [10 empty] | 69.44787 | 33.90741 | [18 empty] | 2.609508 | -2.269552 | 0.9369301 | 0.9399609 | 33.90741 | 32.57479 | 29.96528 | -1.332622 | 31.2979
|  | 9:20 | 2024-11-13 |  | 226 | [10 empty] | 69.44787 | 33.90741 | [18 empty] | 2.609508 | -2.269552 | 0.9369301 | 0.9399609 | 33.90741 | 32.57479 | 29.96528 | -1.332622 | 31.2979
|  | 9:20 | 2024-11-14 |  | 227 | [10 empty] | 69.44787 | 33.90741 | [18 empty] | 2.609508 | -2.269552 | 0.9369301 | 0.9399609 | 33.90741 | 32.57479 | 29.96528 | -1.332622 | 31.2979
|  | 9:20 | 2024-11-15 |  | 228 | [10 empty] | 69.44787 | 33.90741 | [18 empty] | 2.609508 | -2.269552 | 0.9369301 | 0.9399609 | 33.90741 | 32.57479 | 29.96528 | -1.332622 | 31.2979
|  | 9:20 | 2024-11-16 |  | 229 | [10 empty] | 69.44787 | 33.90741 | [18 empty] | 2.609508 | -2.269552 | 0.9369301 | 0.9399609 | 33.90741 | 32.57479 | 29.96528 | -1.332622 | 31.2979
|  | 9:20 | 2024-11-17 |  | 230 | [10 empty] | 69.44787 | 33.90741 | [18 empty] | 2.609508 | -2.269552 | 0.9369301 | 0.9399609 | 33.90741 | 32.57479 | 29.96528 | -1.332622 | 31.2979
|  | 9:20 | 2024-11-18 |  | 231 | [10 empty] | 69.44787 | 33.90741 | [18 empty] | 2.609508 | -2.269552 | 0.9369301 | 0.9399609 | 33.90741 | 32.57479 | 29.96528 | -1.332622 | 31.2979
|  | 9:20 | 2024-11-19 |  | 232 | [10 empty] | 69.44787 | 33.90741 | [18 empty] | 2.609508 | -2.269552 | 0.9369301 | 0.9399609 | 33.90741 | 32.57479 | 29.96528 | -1.332622 | 31.2979
|  | 9:20 | 2024-11-20 |  | 233 | [10 empty] | 69.44787 | 33.90741 | [18 empty] | 2.609508 | -2.269552 | 0.9369301 | 0.9399609 | 33.90741 | 32.57479 | 29.96528 | -1.332622 | 31.2979
|  | 9:20 | 2024-11-21 |  | 234 | [10 empty] | 69.44787 | 33.90741 | [18 empty] | 2.609508 | -2.269552 | 0.9369301 | 0.9399609 | 33.90741 | 32.57479 | 29.96528 | -1.332622 | 31.2979
|  | 9:20 | 2024-11-22 |  | 235 | [10 empty] | 69.44787 | 33.90741 | [18 empty] | 2.609508 | -2.269552 | 0.9369301 | 0.9399609 | 33.90741 | 32.57479 | 29.96528 | -1.332622 | 31.2979
|  | 9:20 | 2024-11-23 |  | 236 | [10 empty] | 69.44787 | 33.90741 | [18 empty] | 2.609508 | -2.269552 | 0.9369301 | 0.9399609 | 33.90741 | 32.57479 | 29.96528 | -1.332622 | 31.2979
|  | 9:20 | 2024-11-24 |  | 237 | [10 empty] | 69.44787 | 33.90741 | [18 empty] | 2.609508 | -2.269552 | 0.9369301 | 0.9399609 | 33.90741 | 32.57479 | 29.96528 | -1.332622 | 31.2979
|  | 9:20 | 2024-11-25 |  | 238 | [10 empty] | 69.44787 | 33.90741 | [18 empty] | 2.609508 | -2.269552 | 0.9369301 | 0.9399609 | 33.90741 | 32.57479 | 29.96528 | -1.332622 | 31.2979
|  | 9:20 | 2024-11-26 |  | 239 | [10 empty] | 69.44787 | 33.90741 | [18 empty] | 2.609508 | -2.269552 | 0.9369301 | 0.9399609 | 33.90741 | 32.57479 | 29.96528 | -1.332622 | 31.2979
|  | 9:20 | 2024-11-27 |  | 240 | [10 empty] | 69.44787 | 33.90741 | [18 empty] | 2.609508 | -2.269552 | 0.9369301 | 0.9399609 | 33.90741 | 32.57479 | 29.96528 | -1.332622 | 31.2979
|  | 9:20 | 2024-11-28 |  | 241 | [10 empty] | 69.44787 | 33.90741 | [18 empty] | 2.609508 | -2.269552 | 0.9369301 | 0.9399609 | 33.90741 | 32.57479 | 29.96528 | -1.332622 | 31.2979
|  | 9:20 | 2024-11-29 |  | 242 | [10 empty] | 69.44787 | 33.90741 | [18 empty] | 2.609508 | -2.269552 | 0.9369301 | 0.9399609 | 33.90741 | 32.57479 | 29.96528 | -1.332622 | 31.2979
|  | 9:20 | 2024-11-30 |  | 243 | [10 empty] | 69.44787 | 33.90741 | [18 empty] | 2.609508 | -2.269552 | 0.9369301 | 0.9399609 | 33.90741 | 32.57479 | 29.96528 | -1.332622 | 31.2979
|  | 9:20 | 2024-12-01 |  | 244 | [10 empty] | 69.44787 | 33.90741 | [18 empty] | 2.609508 | -2.269552 | 0.9369301 | 0.9399609 | 33.90741 | 32.57479 | 29.96528 | -1.332622 | 31.2979
|  | 9:20 | 2024-12-02 |  | 245 | [10 empty] | 69.44787 | 33.90741 | [18 empty] | 2.609508 | -2.269552 | 0.9369301 | 0.9399609 | 33.90741 | 32.57479 | 29.96528 | -1.332622 | 31.2979
|  | 9:20 | 2024-12-03 |  | 246 | [10 empty] | 69.44787 | 33.90741 | [18 empty] | 2.609508 | -2.269552 | 0.9369301 | 0.9399609 | 33.90741 | 32.57479 | 29.96528 | -1.332622 | 31.2979
|  | 9:20 | 2024-12-04 |  | 247 | [10 empty] | 69.44787 | 33.90741 | [18 empty] | 2.609508 | -2.269552 | 0.9369301 | 0.9399609 | 33.90741 | 32.57479 | 29.96528 | -1.332622 | 31.2979
|  | 9:20 | 2024-12-05 |  | 248 | [10 empty] | 69.44787 | 33.90741 | [18 empty] | 2.609508 | -2.269552 | 0.9369301 | 0.9399609 | 33.90741 | 32.57479 | 29.96528 | -1.332622 | 31.2979
|  | 9:20 | 2024-12-06 |  | 249 | [10 empty] | 69.44787 | 33.90741 | [18 empty] | 2.609508 | -2.269552 | 0.9369301 | 0.9399609 | 33.90741 | 32.57479 | 29.96528 | -1.332622 | 31.2979
|  | 9:20 | 2024-12-07 |  | 250 | [10 empty] | 69.44787 | 33.90741 | [18 empty] | 2.609508 | -2.269552 | 0.9369301 | 0.9399609 | 33.90741 | 32.57479 | 29.96528 | -1.332622 | 31.2979
|  | 9:20 | 2024-12-08 |  | 251 | [10 empty] | 69.44787 | 33.90741 | [18 empty] | 2.609508 | -2.269552 | 0.9369301 | 0.9399609 | 33.90741 | 32.57479 | 29.96528 | -1.332622 | 31.2979
|  | 9:20 | 2024-12-09 |  | 252 | [10 empty] | 69.44787 | 33.90741 | [18 empty] | 2.609508 | -2.269552 | 0.9369301 | 0.9399609 | 33.90741 | 32.57479 | 29.96528 | -1.332622 | 31.2979
|  | 9:20 | 2024-12-10 |  | 253 | [10 empty] | 69.44787 | 33.90741 | [18 empty] | 2.609508 | -2.269552 | 0.9369301 | 0.9399609 | 33.90741 | 32.57479 | 29.96528 | -1.332622 | 31.2979
|  | 9:20 | 2024-12-11 |  | 254 | [10 empty] | 69.44787 | 33.90741 | [18 empty] | 2.609508 | -2.269552 | 0.9369301 | 0.9399609 | 33.90741 | 32.57479 | 29.96528 | -1.332622 | 31.2979
|  | 9:20 | 2024-12-12 |  | 255 | [10 empty] | 69.44787 | 33.90741 | [18 empty] | 2.609508 | -2.269552 | 0.9369301 | 0.9399609 | 33.90741 | 32.57479 | 29.96528 | -1.332622 | 31.2979
|  | 9:20 | 2024-12-13 |  | 256 | [10 empty] | 69.44787 | 33.90741 | [18 empty] | 2.609508 | -2.269552 | 0.9369301 | 0.9399609 | 33.90741 | 32.57479 | 29.96528 | -1.332622 | 31.2979
|  | 9:20 | 2024-12-14 |  | 257 | [10 empty] | 69.44787 | 33.90741 | [18 empty] | 2.609508 | -2.269552 | 0.9369301 | 0.9399609 | 33.90741 | 32.57479 | 29.96528 | -1.332622 | 31.2979
|  | 9:20 | 2024-12-15 |  | 258 | [10 empty] | 69.44787 | 33.90741 | [18 empty] | 2.609508 | -2.269552 | 0.9369301 | 0.9399609 | 33.90741 | 32.57479 | 29.96528 | -1.332622 | 31.2979
|  | 9:20 | 2024-12-16 |  | 259 | [10 empty] | 69.44787 | 33.90741
*Electrodo de Plata/Cloruro de Plata (Ag/AgCl)