## Mineral
| Investigación Metalúrgica No. 18513 |  |  |  |  | Investigación Metalúrgica No. 18513 | [5 empty] | Investigación Metalúrgica No. 18513
| COMPOSITO TRANSICIONAL TCS - 075 Prueba No.1 Lix |  |  |  |  | COMPOSITO TRANSICIONAL TCS - 075 Prueba No.1 Lix | [5 empty] | COMPOSITO TRANSICIONAL TCS - 075 Prueba No.1 Lix
| Cliente: | El Molle Verde S.A.C. |  | Operador: | E. Huatuco | Cliente: | El Molle Verde S.A.C. |  | Operador: | E. Huatuco |  | Cliente: | El Molle Verde S.A.C. |  |  | Operador: | E. Huatuco
| Proyecto: | Trapiche |  | Fecha: | Oct. 30/24 | Proyecto: | Trapiche |  | Fecha: | Oct. 30/24 |  | Proyecto: | Trapiche |  |  | Fecha: | Oct. 30/24
| Muestra: | TCS - 075 |  |  |  | Muestra: | TCS - 075 |  |  |  |  | Muestra: | TCS - 075
| Descripción: | Curado y Aglomeración |  |  |  | Descripción: | Prueba de Aglomeración
|  | Descripción | Unidad | Valor |  |  | Descripción | Unidad | Valor
|  | Densidad bulk | kg/l |  |  |  | Peso Seco | kg | 22.81611
|  | Cu | % | 0.2884612 |  |  | Peso Inicial Humedo | kg | 22.93
|  | Fe | % | 1.67433 |  |  | Peso Final Curado | kg | 24.4
|  | Cu H2SO4 | % | 0.08003667 |  |  | *ILS+H2O(10%/90%)w/w | g | 1439.8
|  | Cu CN | % | 0.07793834 |  |  | Ácido | g | 79.831
|  | Cu Residual | % | 0.1177925 |  |  | Densidad de ILS+H2O | g/cc | 1.01549
[7 empty] | **Volumen de la solución | cc | 1417.837
[7 empty] | Tiempo | h | 0.17
[7 empty] | Humedad del mineral | % | 0.4966954
| Resumen de cambios en las pruebas: | [5 empty] | Humedad de curado | % | 6.941991
ILS :Cu= 0.25 g/kg, Ácido= 10.0 g/Kg , FeT= 20.1 g/Kg, Fe+2= 2.8 g/Kg
ILS + H2O: Cu= 0.025 g/kg, Ácido= 0.1 g/Kg , FeT= 2.01 g/Kg, Fe+2= 0.28 g/Kg
1) | El 03/06/2024 se carga la columna. | [5 empty] | **Volumen total (Acido Ind.+Refino+Humedad Mineral)
2) | El 06/06/2024 se empieza a regar la columna. |  |  |  |  | Descripción: | Prueba de Curado
[7 empty] | Descripción | Unidad | Valor
[7 empty] | *H2SO4 | kg/t | 3.561992
[7 empty] | Concentración H2SO4 | g/l | 56.30476
[7 empty] | Tiempo | días | 3
[7 empty] | Temperatura Ambiental | ºC | 13
[7 empty] | Temperatura Aglomerado | ºC | 13.9
* Acido total en el curado y Refino
[13 empty] | Consumo Acito Total= | A-B
[13 empty] | Consumo Gangas= | A-C
[14 empty] | Consumo Ácido Total= | H2SO4 (Agregado en el Alimento)- H2SO4 ( PLS)
[14 empty] | Consumo Cu= | H2SO4 (Acido devuelto por el Cu)
[14 empty] | Consumo Gangas= | Consumo Acido Total - Consumo Cu
[14 empty] | Consumo de H2SO4 Total (Fe+2 a Fe+3)= | H2SO4( Agregado en el Alimento)+H2SO4 ( PLS)+H2SO4(Fe+2)+H2SO4 (Fe+3)
[11 empty] | 1.17 | 5.6
Note on J17: Elias Huatuco: Pone H2SO4 al 100%
Note on J18: Elias Huatuco: Medir la densidad del refino
Note on J21: Elias Huatuco: Dato de miraflores

## TRANSICIONAL
|  | Investigación Metalúrgica No. 18513 | [23 empty] | Investigación Metalúrgica No. 18513
|  | COMPOSITO TRANSICIONAL TCS - 075 Prueba No.1 Lix | [23 empty] | COMPOSITO TRANSICIONAL TCS - 075 Prueba No.1 Lix
|  | Cliente: | El Molle Verde S.A.C. | [16 empty] | Operador: |  | E. Huatuco |  |  |  | Cliente: | El Molle Verde S.A.C. | [6 empty] | Operador: | E. Huatuco
|  | Proyecto: | Trapiche | [16 empty] | Fecha: |  | Oct. 30/24 |  |  |  | Proyecto: | Trapiche | [6 empty] | Fecha: | Oct. 30/24
|  | Muestra: | TCS - 075 | [22 empty] | Muestra: | TCS - 075
[38 empty] | A |  | B
|  | Descripción: | Prueba de Lixiviación en Columna | [22 empty] | Descripción: | Prueba de Lixiviación en Columna
|  | Condiciones: | [23 empty] | Condiciones: | [11 empty] | Columna |  | Columna
[38 empty] | Consume |  | Transforma
|  | Dimensiones: | 6"X1 m | [22 empty] | Dimensiones: | 6"X1 m | [10 empty] | H2SO4 |  | Fe+2 a e+3
|  | Granulometría: | P80= 1/2" | [22 empty] | Granulometría: | P80= 1/2"
|  | Curado: | 3.5 kg H2SO4/t mineral, REFINO | [22 empty] | Curado: | 3.5 kg H2SO4/t mineral, REFINO | [15 empty] | ENR
|  | ILS+ H2O: | Cu= 0.025 g/kg, Ácido= 0.1 g/Kg , FeT= 2.01 g/Kg, Fe+2= 0.28 g/Kg | [22 empty] | ILS+ H2O: | Cu= 0.025 g/kg, Ácido= 0.1 g/Kg , FeT= 2.01 g/Kg, Fe+2= 0.28 g/Kg
|  | Tiempo de Curado: | 3 días | [22 empty] | Tiempo de Curado: | 3 días
|  | Alimentación: | 10 g/Kg de H2SO4, 2.8 g/Kg Fe+2, 17.2 g/Kg Fe+3, 0.25 g/Kg Cu, Ratio: 0.7 L/h-m2 | [22 empty] | Alimentación: | 10 g/Kg de H2SO4, 2.8 g/Kg Fe+2, 17.2 g/Kg Fe+3, 0.25 g/Kg Cu, Ratio: 0.7 L/h-m2
|  |  |  | Consumo Ácido Total= | H2SO4 (Agregado en el Alimento)- H2SO4 ( PLS) | [22 empty] | Consumo Ácido Total= | H2SO4 (Agregado en el Alimento)- H2SO4 ( PLS)
|  |  |  | Consumo Cu= | H2SO4 (Acido devuelto por el Cu) | [22 empty] | Consumo Cu= | H2SO4 (Acido devuelto por el Cu)
|  |  |  | Consumo Gangas= | Consumo Acido Total - Consumo Cu | [22 empty] | Consumo Gangas= | Consumo Acido Total - Consumo Cu
|  |  |  | Consumo de H2SO4 Total (Fe+2 a Fe+3)= | H2SO4( Agregado en el Alimento)+H2SO4 ( PLS)+H2SO4(Fe+2)+H2SO4 (Fe+3) | [22 empty] | Consumo de H2SO4 Total (Fe+2 a Fe+3)= | H2SO4( Agregado en el Alimento)+H2SO4 ( PLS)+H2SO4(Fe+2)+H2SO4 (Fe+3)
[6 empty] | PLS | [9 empty] | Extracción | H2SO4 | Solución de Alimentación | [17 empty] | H2SO4 kg/t Acumulado ( Salida - Entrada) |  |  |  |  | Consumo A+B | Consumo A+B | Consumo | Consumo
|  | Control | [33 empty] | Cu+2 | Fe+2 | Fe+3 | Fe total | H2SO4 | Acido Total | Gangas | Fe+2 a Fe+3 | Gangas (H2SO4)
[7 empty] | Ácido |  |  | Temperatura °C |  |  | Ensaye | [5 empty] | Ácido |  |  | Ácido | Ensaye |  |  | Flujo (ml/min) | [5 empty] | 0.2128108647 | [7 empty] | Total | Incluye Fe+2 y Fe+3 | Incluye Fe+2 y Fe+3 | B | A
[6 empty] | Peso | Libre | pH | ORP | PLS | Ambiente | Columna | Cu | Fe | Fe++ | Cu | Total | Peso | Libre | pH | ORP | Ingresa | Cu | Fe | Fe++ | [14 empty] | A-B | kg/t | kg/t | kg/t | kg/t
|  | Tiempo | Fecha | Día |  | (g) | (g/kg) |  | (mV) |  |  |  | (g/kg) | (g/kg) | (g/kg) | % | kg/t | (g) | (g/kg) |  | (mV) | (g) | (g/kg) | (g/kg) | (g/kg) | Curado (Días) | [5 empty] | 3
|  |  | 2024-06-03 | Cargado | 0 | [10 empty] | -0.063245 | 3.561992 | [8 empty] | Diámetro (mm) | [5 empty] | 152.4 |  |  |  | -0.002815567 | 0 | 0 | 0 | 3.561992 | 3.561992 | 3.564808 | 0 | 3.564808
|  |  | 2024-06-04 | Curado | 1 | [10 empty] | -0.063245 | 3.561992 | [18 empty] | -0.002815567 | 0 | 0 | 0 | 3.561992 | 3.561992 | 3.564808 | 0 | 3.564808
|  |  | 2024-06-05 | Curado | 2 | [10 empty] | -0.063245 | 3.561992 | [18 empty] | -0.002815567 | 0 | 0 | 0 | 3.561992 | 3.561992 | 3.564808 | 0 | 3.564808
|  | 11:00 | 2024-06-06 | lixiviación | 3 | [10 empty] | -0.063245 | 3.561992 | 355.9 | 10 | 1.15 | 485 | 3.559 | 0.2890631 | 22.75286 | 2.5575 |  |  |  |  | Cu | Fe |  | Ensaye de Cobre Secuencial % |  |  | -0.002815567 | 0 | 0 | 0 | 3.561992 | 3.561992 | 3.564808 | 0 | 3.564808
|  | 11:00 | 2024-06-07 |  | 4 | [10 empty] | -0.2195568 | 3.717979 | 365.4 | 10 | 1.15 | 485 | 3.654 | 0.2890631 | 22.75286 | 2.5575 | [7 empty] | Cu H2SO4 | Cu CN | Cu Residual | -0.00977432 | 0.06981361 | 0.8269275 | -0.3549135 | 3.717979 | 4.61472 | 4.624494 | 0.8967411 | 3.727753
|  | 11:00 | 2024-06-08 |  | 5 | [10 empty] | -0.380041 | 3.878129 | 366.7 | 10 | 1.15 | 485 | 3.667 | 0.2890631 | 22.75286 | 2.5575 | Cabeza Ensayada (%) |  |  |  | 0.2884612 | 1.67433 |  | 0.08003667 | 0.07793834 | 0.1177925 | -0.01691882 | 0.1414908 | 1.675928 | -0.7193006 | 3.878129 | 5.695547 | 5.712466 | 1.817419 | 3.895047
|  | 11:00 | 2024-06-09 |  | 6 | [10 empty] | -0.5410961 | 4.038848 | 366.6 | 10 | 1.15 | 485 | 3.666 | 0.2890631 | 22.75286 | 2.5575 | [10 empty] | -0.02408874 | 0.2134229 | 2.527949 | -1.084984 | 4.038848 | 6.78022 | 6.804309 | 2.741372 | 4.062937
|  | 11:00 | 2024-06-10 |  | 7 | 141.6 | 0 | 2.4 | 325 | 18.4 | 19 | 25 | 7.385629 | 6.891937 | 6.655046 | 0.8868849 | 4.199524 | 369.8 | 10 | 1.15 | 485 | 3.698 | 0.2890631 | 22.75286 | 2.5575 | Ensaye del Residuo (%) | [9 empty] | 0.03948272 | 0.2130567 | 3.375879 | -1.407796 | 4.199524 | 7.78846 | 7.748977 | 3.588935 | 4.160042
EQ |  | 11:00 | 2024-06-11 |  | 8 | 257 | 0 | 2.45 | 329 | 18.8 | 18.9 | 25 | 7.441644 | 6.699094 | 6.064215 | 3.630317 | 4.361603 | 365.9 | 10 | 1.15 | 485 | 3.659 | 0.2890631 | 22.75286 | 2.5575 | [10 empty] | 0.161616 | 0.1660594 | 4.216331 | -1.701112 | 4.361603 | 8.743993 | 8.582377 | 4.38239 | 4.199987
|  | 11:00 | 2024-06-12 |  | 9 | 259.9 | 0 | 2.48 | 335 | 18.5 | 19 | 25.2 | 7.353835 | 8.373763 | 8.373763 | 6.373578 | 4.521972 | 362 | 10 | 1.15 | 485 | 3.62 | 0.2890631 | 22.75286 | 2.5575 | Humedad del Mineral (Como se recibió) % | [5 empty] | 0.4966954 |  |  |  | 0.2837416 | 0.07090883 | 5.066493 | -1.970612 | 4.521972 | 9.659374 | 9.375632 | 5.137402 | 4.23823
|  | 11:00 | 2024-06-13 |  | 10 | 314.4 | 0 | 2.4 | 343 | 18.4 | 18.8 | 25.2 | 7.018901 | 15.52467 | 10.76842 | 9.567503 | 4.680632 | 358.5 | 10 | 1.15 | 485 | 3.585 | 0.2890631 | 22.75286 | 2.5575 | [10 empty] | 0.4259301 | -0.1177565 | 5.735551 | -2.117682 | 4.680632 | 10.29843 | 9.872497 | 5.617795 | 4.254702
|  | 11:00 | 2024-06-14 |  | 11 | 316.2 | 0 | 2.38 | 352 | 18.9 | 19 | 25.1 | 5.901011 | 20.96696 | 10.80465 | 12.24509 | 4.837758 | 357.4 | 10 | 1.15 | 485 | 3.574 | 0.2890631 | 22.75286 | 2.5575 | Solución Adicionada en la Aglomeración (L) | [5 empty] | 1.417837 |  |  |  | 0.5451321 | -0.3094737 | 6.198826 | -2.184615 | 4.837758 | 10.72711 | 10.18198 | 5.889352 | 4.292626
|  | 11:00 | 2024-06-15 |  | 12 | 315.6 | 0 | 2.36 | 360 | 18.9 | 19.1 | 25.4 | 5.389335 | 24.83141 | 10.73077 | 14.67242 | 4.994401 | 360.1 | 10 | 1.15 | 485 | 3.601 | 0.2890631 | 22.75286 | 2.5575 | [10 empty] | 0.653193 | -0.4991211 | 6.517246 | -2.197548 | 4.994401 | 11.01253 | 10.35933 | 6.018125 | 4.341208
|  | 11:00 | 2024-06-16 |  | 13 | 322.6 | 0 | 2.33 | 372 | 19.2 | 19.2 | 25.5 | 4.599476 | 26.04269 | 10.98241 | 16.76873 | 5.152228 | 368.7 | 10 | 1.15 | 485 | 3.687 | 0.2890631 | 22.75286 | 2.5575 | Peso del Mineral antes de la Aglomeración (kg) | [5 empty] | 22.93 |  |  |  | 0.7465174 | -0.7002268 | 6.794967 | -2.188429 | 5.152228 | 11.24697 | 10.50045 | 6.09474 | 4.405711
Se alimenta la solucion de la ROM |  | 11:00 | 2024-06-17 |  | 14 | 324.7 | 0 | 2.28 | 382 | 19.3 | 19.1 | 25.4 | 4.086624 | 27.03459 | 11.0495 | 18.62293 | 5.313825 | 362.4 | 10.07563 | 1.3 | 490 | 3.651408 | 0.3030028 | 23.75139 | 0.186 | [10 empty] | 0.8290632 | -0.9030853 | 7.054482 | -2.171373 | 5.313825 | 11.46522 | 10.63616 | 6.151397 | 4.484762
|  | 11:00 | 2024-06-18 |  | 15 | 342.6 | 0 | 2.2 | 389 | 19.2 | 19.3 | 25.4 | 3.623224 | 26.81595 | 11.10961 | 20.34214 | 5.473861 | 363.1 | 10.07563 | 1.3 | 490 | 3.658461 | 0.3030028 | 23.75139 | 0.186 | Peso del Mineral Aglomerado (kg) | [5 empty] | 24.4 |  |  |  | 0.9055997 | -1.189848 | 7.417938 | -2.145968 | 5.473861 | 11.70195 | 10.79635 | 6.22809 | 4.568262
|  | 11:00 | 2024-06-19 |  | 16 | 330.6 | 0 | 2.1 | 395 | 19.3 | 19.2 | 25.3 | 3.318058 | 28.25089 | 11.29721 | 21.84167 | 5.634207 | 360 | 10.07563 | 1.3 | 490 | 3.627227 | 0.3030028 | 23.75139 | 0.186 | [10 empty] | 0.9723567 | -1.471132 | 7.757533 | -2.114604 | 5.634207 | 11.92061 | 10.94825 | 6.286401 | 4.66185
|  | 11:00 | 2024-06-20 |  | 17 | 327.1 | 0 | 2.02 | 404 | 19.3 | 19.4 | 25 | 2.861764 | 27.28659 | 11.41782 | 23.09822 | 5.793183 | 358.5 | 10.07563 | 1.3 | 490 | 3.612113 | 0.3030028 | 23.75139 | 0.186 | Humedad Inicial (Incluye el ácido añadido) | [5 empty] | 6.941991 |  |  |  | 1.028296 | -1.752454 | 8.136378 | -2.09817 | 5.793183 | 12.17711 | 11.14881 | 6.383924 | 4.764887
EQ |  | 11:00 | 2024-06-21 |  | 18 | 324.5 | 0 | 1.98 | 410 | 19.4 | 19.4 | 25 | 2.645489 | 27.94831 | 10.80148 | 24.23751 | 5.951498 | 364.2 | 10.07563 | 1.3 | 490 | 3.669545 | 0.3030028 | 23.75139 | 0.186 | [10 empty] | 1.079016 | -2.01618 | 8.468189 | -2.073874 | 5.951498 | 12.40351 | 11.32449 | 6.452009 | 4.872482
|  | 11:00 | 2024-06-22 |  | 19 | 324.6 | 0 | 1.98 | 415 | 18.8 | 19.5 | 25 | 2.645489 | 27.94831 | 10.35891 | 25.37459 | 6.112329 | 362.1 | 10.07563 | 1.3 | 490 | 3.648386 | 0.3030028 | 23.75139 | 0.186 | Peso Inicial del Mineral Humedo (kg) | [5 empty] | 22.93 |  |  |  | 1.129636 | -2.268889 | 8.798728 | -2.055388 | 6.112329 | 12.64217 | 11.51253 | 6.529839 | 4.982692
|  | 11:00 | 2024-06-23 |  | 20 | 329.7 | 0 | 1.85 | 419 | 20.2 | 19.6 | 25 | 2.375419 | 27.67879 | 9.865954 | 26.39784 | 6.272233 | 357.5 | 10.07563 | 1.3 | 490 | 3.602038 | 0.3030028 | 23.75139 | 0.186 | [10 empty] | 1.17519 | -2.513214 | 9.104777 | -2.032364 | 6.272233 | 12.8638 | 11.68861 | 6.591563 | 5.097043
|  | 11:00 | 2024-06-24 |  | 21 | 324.6 | 0 | 1.87 | 420 | 19.8 | 19.8 | 25 | 2.289322 | 27.82711 | 9.849754 | 27.36233 | 6.430105 | 363.2 | 10.07563 | 1.3 | 490 | 3.659469 | 0.3030028 | 23.75139 | 0.186 | Peso Inicial del Mineral Seco (kg) | [5 empty] | 22.81611 |  |  |  | 1.218128 | -2.753342 | 9.402662 | -2.008629 | 6.430105 | 13.07943 | 11.8613 | 6.649321 | 5.211978
|  | 11:00 | 2024-06-25 |  | 22 | 327.5 | 0 | 1.84 | 425 | 19.7 | 19.9 | 25.1 | 2.128679 | 27.31299 | 9.353361 | 28.25436 | 6.590495 | 357.3 | 10.07563 | 1.3 | 490 | 3.600023 | 0.3030028 | 23.75139 | 0.186 | [10 empty] | 1.257839 | -2.98311 | 9.710672 | -1.994669 | 6.590495 | 13.31806 | 12.06022 | 6.727562 | 5.332656
|  | 11:00 | 2024-06-26 |  | 23 | 329.4 | 0 | 1.8 | 428 | 19.5 | 20.1 | 25.2 | 1.946739 | 26.06937 | 8.971135 | 29.06419 | 6.748279 | 359.5 | 10.07563 | 1.3 | 490 | 3.622189 | 0.3030028 | 23.75139 | 0.186 | Altura Inicial del Mineral (m) | [5 empty] | 1.02 |  |  |  | 1.293892 | -3.204669 | 10.0314 | -1.990248 | 6.748279 | 13.57501 | 12.28112 | 6.826735 | 5.454388
|  | 11:00 | 2024-06-27 |  | 24 | 331.1 | 0 | 1.77 | 431 | 19.7 | 20.3 | 25.3 | 1.824598 | 24.77483 | 8.582855 | 29.81658 | 6.907035 | 361.9 | 10.07563 | 1.3 | 490 | 3.646371 | 0.3030028 | 23.75139 | 0.186 | [10 empty] | 1.327387 | -3.417506 | 10.38928 | -2.00496 | 6.907035 | 13.87881 | 12.55142 | 6.971773 | 5.579648
Se alimenta la solucion de la ROM |  | 11:00 | 2024-06-28 |  | 25 | 339.1 | 0 | 1.74 | 432 | 19.5 | 20.1 | 25.2 | 1.781079 | 25.2782 | 8.411367 | 30.56763 | 7.066851 | 367.3 | 10.33898 | 1.16 | 535 | 3.797508 | 0.2988905 | 20.08907 | 0.5674576 | *Densidad Bulk (kg/l) | [5 empty] | 1.226356 |  |  |  | 1.360823 | -3.631114 | 10.71243 | -2.006003 | 7.066851 | 14.14816 | 12.78734 | 7.081314 | 5.706028
|  | 11:00 | 2024-06-29 |  | 26 | 333.4 | 0 | 1.72 | 434 | 19.3 | 20.3 | 25.3 | 1.683182 | 25.46632 | 8.116364 | 31.25347 | 7.233291 | 357.3 | 10.33898 | 1.16 | 535 | 3.694119 | 0.2988905 | 20.08907 | 0.5674576 | [10 empty] | 1.391355 | -3.822678 | 10.87187 | -1.957276 | 7.233291 | 14.28248 | 12.89112 | 7.049188 | 5.841935
|  | 11:00 | 2024-06-30 |  | 27 | 335.6 | 0 | 1.69 | 435 | 19.1 | 20.4 | 25.4 | 1.637615 | 25.06466 | 7.821148 | 31.92625 | 7.395199 | 359.5 | 10.33898 | 1.16 | 535 | 3.716864 | 0.2988905 | 20.08907 | 0.5674576 | Altura Final del Mineral (m) | [9 empty] | 1.421306 | -4.008448 | 11.00856 | -1.903197 | 7.395199 | 14.39531 | 12.97401 | 7.000115 | 5.973893
|  | 11:00 | 2024-07-01 |  | 28 | 340.1 | 0 | 1.65 | 437 | 18.9 | 20.2 | 25.2 | 1.657027 | 25.59635 | 7.625696 | 32.61925 | 7.558104 | 361.7 | 10.33898 | 1.16 | 535 | 3.73961 | 0.2988905 | 20.08907 | 0.5674576 | [10 empty] | 1.452157 | -4.191723 | 11.11282 | -1.838185 | 7.558104 | 14.4792 | 13.02705 | 6.921098 | 6.105947
|  | 11:00 | 2024-07-02 |  | 29 | 353.4 | 0 | 1.62 | 436 | 18.7 | 20.1 | 25.1 | 1.601601 | 25.67369 | 7.509788 | 33.31498 | 7.722006 | 356.8 | 10.33898 | 1.16 | 535 | 3.688949 | 0.2988905 | 20.08907 | 0.5674576 | Peso del Residuo Humedo (kg) | [9 empty] | 1.48313 | -4.379539 | 11.18667 | -1.758993 | 7.722006 | 14.52913 | 13.046 | 6.807126 | 6.238876
|  | 11:00 | 2024-07-03 |  | 30 | 351.9 | 0 | 1.59 | 438 | 18.9 | 20.3 | 25.2 | 1.560379 | 25.01987 | 7.333714 | 33.98724 | 7.883688 | 361.5 | 10.33898 | 1.16 | 535 | 3.737542 | 0.2988905 | 20.08907 | 0.5674576 | [10 empty] | 1.513058 | -4.561953 | 11.27198 | -1.687258 | 7.883688 | 14.59372 | 13.08066 | 6.710028 | 6.37063
|  | 11:00 | 2024-07-04 |  | 31 | 354.2 | 0 | 1.56 | 439 | 19.3 | 20 | 25.1 | 1.469102 | 24.96671 | 7.202941 | 34.6137 | 8.0475 | 358.8 | 10.33898 | 1.16 | 535 | 3.709627 | 0.2988905 | 20.08907 | 0.5674576 | Peso del Residuo Seco (kg) | [9 empty] | 1.540947 | -4.741903 | 11.36001 | -1.617964 | 8.0475 | 14.66561 | 13.12466 | 6.618107 | 6.506553
|  | 11:00 | 2024-07-05 |  | 32 | 342.1 | 0 | 1.57 | 438 | 19 | 20.4 | 25.3 | 1.403339 | 25.00201 | 7.020588 | 35.18019 | 8.210088 | 365.9 | 10.33898 | 1.16 | 535 | 3.783034 | 0.2988905 | 20.08907 | 0.5674576 | [10 empty] | 1.566166 | -4.9105 | 11.45814 | -1.559005 | 8.210088 | 14.75772 | 13.19156 | 6.547637 | 6.643922
|  | 11:00 | 2024-07-06 |  | 33 | 335.3 | 0 | 1.55 | 437 | 18.9 | 20.3 | 25.4 | 1.416958 | 25.74242 | 6.871921 | 35.7359 | 8.375893 | 356 | 10.33898 | 1.16 | 535 | 3.680678 | 0.2988905 | 20.08907 | 0.5674576 | Volumen Drenado (l) | [9 empty] | 1.590906 | -5.071304 | 11.55198 | -1.502867 | 8.375893 | 14.85657 | 13.26567 | 6.480677 | 6.784988
|  | 11:00 | 2024-07-07 |  | 34 | 333.2 | 0.2660666 | 1.56 | 438 | 18.8 | 20.4 | 25.2 | 1.314466 | 24.17386 | 6.757389 | 36.23969 | 8.533327 | 385.6 | 10.33898 | 1.16 | 535 | 3.986712 | 0.2988905 | 20.08907 | 0.5674576 | [10 empty] | 1.613334 | -5.228505 | 11.68389 | -1.463289 | 8.533327 | 14.98871 | 13.37538 | 6.455385 | 6.919993
|  | 11:00 | 2024-07-08 |  | 35 | 324.5 | 0.5321331 | 1.57 | 437 | 18.9 | 20.1 | 25.2 | 1.303323 | 24.19595 | 6.642857 | 36.70717 | 8.700491 | 385.6 | 10.33898 | 1.16 | 535 | 3.986712 | 0.2988905 | 20.08907 | 0.5674576 | Compactación (%) | [9 empty] | 1.634145 | -5.377057 | 11.89461 | -1.458676 | 8.700491 | 15.21804 | 13.5839 | 6.517553 | 7.066346
Se alimenta la solucion de la ROM | EQ | 11:00 | 2024-07-09 |  | 36 | 353.3 | 0.6651664 | 1.58 | 436 | 18.7 | 20.3 | 25.1 | 1.245499 | 24.06814 | 6.597044 | 37.20064 | 8.864924 | 363.1 | 10.2521 | 1.17 | 515 | 3.722538 | 0.2604033 | 19.20693 | 0.4689076 | [10 empty] | 1.656114 | -5.539042 | 12.0505 | -1.425501 | 8.864924 | 15.37638 | 13.72027 | 6.511461 | 7.20881
|  | 11:00 | 2024-07-10 |  | 37 | 336.7 | 0.931233 | 1.57 | 435 | 18.6 | 20.1 | 25 | 1.217247 | 24.75116 | 6.551232 | 37.6797 | 9.014335 | 351 | 10.2521 | 1.17 | 515 | 3.598487 | 0.2604033 | 19.20693 | 0.4689076 | * Mineral seco entre el volumen de la columna. | [9 empty] | 1.677441 | -5.695169 | 12.12826 | -1.365908 | 9.014335 | 15.44743 | 13.76999 | 6.433092 | 7.336894
|  | 11:00 | 2024-07-11 |  | 38 | 344.6 | 0.8647163 | 1.58 | 435 | 18.8 | 20 | 25.1 | 1.217572 | 24.72577 | 6.574138 | 38.17833 | 9.158992 | 351.9 | 10.2521 | 1.17 | 515 | 3.607714 | 0.2604033 | 19.20693 | 0.4689076 | [10 empty] | 1.699639 | -5.856305 | 12.16531 | -1.287942 | 9.158992 | 15.46799 | 13.76835 | 6.309001 | 7.459353
|  | 11:00 | 2024-07-12 |  | 39 | 350.4 | 0.931233 | 1.59 | 434 | 18.7 | 20 | 25.3 | 1.185446 | 25.01974 | 6.073159 | 38.67022 | 9.302812 | 358.7 | 10.2521 | 1.17 | 515 | 3.677429 | 0.2604033 | 19.20693 | 0.4689076 | [10 empty] | 1.721537 | -6.00687 | 12.16013 | -1.199934 | 9.302812 | 15.45607 | 13.73454 | 6.153262 | 7.581275
|  | 11:00 | 2024-07-13 |  | 40 | 347.2 | 0.9844463 | 1.59 | 435 | 18.9 | 20.1 | 25.1 | 1.103565 | 24.47047 | 5.93617 | 39.11047 | 9.449008 | 351.1 | 10.2521 | 1.17 | 515 | 3.599513 | 0.2604033 | 19.20693 | 0.4689076 | [10 empty] | 1.741136 | -6.152051 | 12.19306 | -1.129518 | 9.449008 | 15.49002 | 13.74888 | 6.04101 | 7.707872
|  | 11:00 | 2024-07-14 |  | 41 | 340.4 | 1.016042 | 1.6 | 435 | 19 | 20.2 | 25.3 | 1.103868 | 24.69273 | 5.919572 | 39.54248 | 9.591611 | 356.5 | 10.2521 | 1.17 | 515 | 3.654874 | 0.2604033 | 19.20693 | 0.4689076 | [10 empty] | 1.760369 | -6.293976 | 12.21475 | -1.056681 | 9.591611 | 15.51239 | 13.75202 | 5.920776 | 7.831243
|  | 11:00 | 2024-07-15 |  | 42 | 340.1 | 0.9893037 | 1.62 | 436 | 19.3 | 20.3 | 25 | 1.082753 | 24.36061 | 5.873684 | 39.96094 | 9.737053 | 353.5 | 10.2521 | 1.17 | 515 | 3.624118 | 0.2604033 | 19.20693 | 0.4689076 | [10 empty] | 1.778998 | -6.434374 | 12.25993 | -0.9936655 | 9.737053 | 15.56261 | 13.78361 | 5.825559 | 7.958055
|  | 11:00 | 2024-07-16 |  | 43 | 329.2 | 1.024467 | 1.64 | 435 | 19.4 | 20 | 25.2 | 1.074791 | 23.4774 | 5.783582 | 40.35867 | 9.881112 | 356.2 | 10.2521 | 1.17 | 515 | 3.651798 | 0.2604033 | 19.20693 | 0.4689076 | [10 empty] | 1.796704 | -6.567694 | 12.35187 | -0.9525055 | 9.881112 | 15.66529 | 13.86858 | 5.784174 | 8.084408
|  | 11:00 | 2024-07-17 |  | 44 | 327.8 | 1.051426 | 1.6 | 436 | 19.6 | 20.1 | 25 | 1.066798 | 23.48535 | 5.552239 | 40.74906 | 10.02606 | 352.8 | 10.2521 | 1.17 | 515 | 3.616941 | 0.2604033 | 19.20693 | 0.4689076 | [10 empty] | 1.814084 | -6.694479 | 12.44345 | -0.9149446 | 10.02606 | 15.77503 | 13.96094 | 5.748969 | 8.211976
|  | 11:00 | 2024-07-18 |  | 45 | 328.8 | 0.9754 | 1.65 | 436 | 19.4 | 20 | 25.1 | 1.035551 | 22.72396 | 5.5335 | 41.12681 | 10.17053 | 355.1 | 10.2521 | 1.17 | 515 | 3.640521 | 0.2604033 | 19.20693 | 0.4689076 | [10 empty] | 1.830901 | -6.82134 | 12.55373 | -0.8844646 | 10.17053 | 15.90292 | 14.07202 | 5.73239 | 8.339628
|  | 11:00 | 2024-07-19 |  | 46 | 340.1 | 1.029589 | 1.65 | 438 | 19.5 | 20.2 | 25.3 | 1.065948 | 22.65558 | 5.41725 | 41.53714 | 10.31474 | 354.5 | 10.2521 | 1.17 | 515 | 3.63437 | 0.2604033 | 19.20693 | 0.4689076 | [10 empty] | 1.849168 | -6.949882 | 12.64475 | -0.8456857 | 10.31474 | 16.00961 | 14.16044 | 5.694866 | 8.465573
Se alimenta la solucion de la ROM |  | 11:00 | 2024-07-20 |  | 47 | 328.9 | 1.010919 | 1.67 | 440 | 19.5 | 20.1 | 25.2 | 0.984693 | 22.24475 | 5.415882 | 41.88896 | 10.45946 | 357.5 | 10.05111 | 1.1 | 503 | 3.593271 | 0.2453872 | 19.65213 | 0.760477 | [10 empty] | 1.86483 | -7.073757 | 12.77218 | -0.8234452 | 10.45946 | 16.15788 | 14.29305 | 5.698422 | 8.594628
|  | 11:00 | 2024-07-21 |  | 48 | 325.8 | 0.9562745 | 1.68 | 439 | 19.3 | 20.3 | 25.3 | 0.9732763 | 22.54579 | 5.462773 | 42.23746 | 10.60329 | 363.9 | 10.05111 | 1.1 | 503 | 3.657598 | 0.2453872 | 19.65213 | 0.760477 | [10 empty] | 1.880345 | -7.189413 | 12.90887 | -0.8094296 | 10.60329 | 16.32275 | 14.44241 | 5.719459 | 8.722946
|  | 11:00 | 2024-07-22 |  | 49 | 330.6 | 0.9877468 | 1.66 | 441 | 19.4 | 20.2 | 25.1 | 0.9616341 | 22.47733 | 5.462278 | 42.58483 | 10.74929 | 359.5 | 10.05111 | 1.1 | 503 | 3.613373 | 0.2453872 | 19.65213 | 0.760477 | [10 empty] | 1.895809 | -7.306695 | 13.05263 | -0.7971752 | 10.74929 | 16.49522 | 14.59941 | 5.745932 | 8.853478
|  | 11:00 | 2024-07-23 |  | 50 | 334.2 | 0.9740281 | 1.68 | 442 | 19.2 | 20.1 | 25.2 | 0.9450805 | 22.41191 | 5.438734 | 42.93069 | 10.89339 | 200 | 10.05111 | 1.1 | 503 | 2.010221 | 0.2453872 | 19.65213 | 0.760477 | [10 empty] | 1.911206 | -7.425138 | 13.18138 | -0.7785428 | 10.89339 | 16.64963 | 14.73843 | 5.756244 | 8.982183
Falla de bomba |  | 11:00 | 2024-07-24 |  | 51 | 250.8 | 1.04704 | 1.69 | 440 | 19.2 | 20.3 | 25.1 | 0.967593 | 22.54052 | 5.509068 | 43.22483 | 10.96999 | 364.8 | 10.05111 | 1.1 | 503 | 3.666644 | 0.2453872 | 19.65213 | 0.760477 | [10 empty] | 1.924301 | -7.519447 | 13.12464 | -0.7030375 | 10.96999 | 16.57518 | 14.65088 | 5.605197 | 9.045684
|  | 11:00 | 2024-07-25 |  | 52 | 237.3 | 0.9919322 | 1.71 | 441 | 19.1 | 20 | 25.3 | 0.9730537 | 22.24717 | 5.390847 | 43.43966 | 11.12037 | 358.6 | 10.05111 | 1.1 | 503 | 3.604327 | 0.2453872 | 19.65213 | 0.760477 | [10 empty] | 1.933865 | -7.596287 | 13.45733 | -0.7858668 | 11.12037 | 16.98142 | 15.04755 | 5.861044 | 9.186508
|  | 11:00 | 2024-07-26 |  | 53 | 343.5 | 0.9368249 | 1.74 | 439 | 19.3 | 20.3 | 25.3 | 0.9970927 | 21.8874 | 5.343559 | 43.82635 | 11.26424 | 358 | 10.05111 | 1.1 | 503 | 3.598296 | 0.2453872 | 19.65213 | 0.760477 | [10 empty] | 1.95108 | -7.716155 | 13.58294 | -0.7652205 | 11.26424 | 17.13102 | 15.17994 | 5.866781 | 9.313162
|  | 11:00 | 2024-07-27 |  | 54 | 339 | 0.7026186 | 1.78 | 436 | 19.1 | 20.1 | 25.2 | 0.9845883 | 21.96876 | 5.201695 | 44.20001 | 11.41151 | 358.2 | 10.05111 | 1.1 | 503 | 3.600307 | 0.2453872 | 19.65213 | 0.760477 | [10 empty] | 1.967715 | -7.830524 | 13.7071 | -0.7471653 | 11.41151 | 17.28808 | 15.32037 | 5.876571 | 9.443796
|  | 11:00 | 2024-07-28 |  | 55 | 325.3 | 0.5235198 | 1.8 | 430 | 19.2 | 20.2 | 25.1 | 0.9754349 | 22.00547 | 5.154407 | 44.54858 | 11.56184 | 358.8 | 10.05111 | 1.1 | 503 | 3.606337 | 0.2453872 | 19.65213 | 0.760477 | [10 empty] | 1.983232 | -7.938236 | 13.85497 | -0.7419503 | 11.56184 | 17.47858 | 15.49535 | 5.916737 | 9.578611
|  | 11:00 | 2024-07-29 |  | 56 | 341.5 | 0.3030904 | 1.76 | 432 | 19.3 | 20.2 | 25.3 | 0.9878919 | 22.38119 | 4.965254 | 44.9274 | 11.71537 | 364.6 | 10.05111 | 1.1 | 503 | 3.664634 | 0.2453872 | 19.65213 | 0.760477 | [10 empty] | 2.000097 | -8.047363 | 13.95056 | -0.716004 | 11.71537 | 17.61856 | 15.61846 | 5.903192 | 9.715271
|  | 11:00 | 2024-07-30 |  | 57 | 332.2 | 0.165322 | 1.77 | 425 | 19 | 20 | 25.1 | 0.9713475 | 22.18695 | 4.870678 | 45.28174 | 11.87358 | 369.7 | 10.05111 | 1.1 | 503 | 3.715894 | 0.2453872 | 19.65213 | 0.760477 | [10 empty] | 2.015871 | -8.150201 | 14.08119 | -0.7070043 | 11.87358 | 17.80456 | 15.78869 | 5.930987 | 9.857706
Se alimenta la solucion de la ROM |  | 11:00 | 2024-07-31 |  | 58 | 335.5 | 0 | 1.72 | 426 | 19.2 | 20.3 | 25.2 | 0.9543412 | 22.40077 | 4.776102 | 45.63038 | 12.03644 | 350.5 | 10.10135 | 1.15 | 504 | 3.540524 | 0.2392367 | 20.42713 | 0.7304899 | [10 empty] | 2.031392 | -8.251539 | 14.20443 | -0.6960442 | 12.03644 | 17.98933 | 15.95793 | 5.952886 | 10.00505
|  | 11:00 | 2024-08-01 |  | 59 | 339 | 0 | 1.7 | 428 | 19.1 | 20.2 | 25 | 0.9058572 | 22.21711 | 4.705169 | 45.96956 | 12.19162 | 354.7 | 10.10135 | 1.15 | 504 | 3.582949 | 0.2392367 | 20.42713 | 0.7304899 | [10 empty] | 2.046492 | -8.354242 | 14.31569 | -0.6797447 | 12.19162 | 18.15307 | 16.10657 | 5.961451 | 10.14512
|  | 11:00 | 2024-08-02 |  | 60 | 328.4 | 0 | 1.68 | 430 | 19.3 | 20.3 | 25.2 | 0.8635105 | 22.37649 | 4.634237 | 46.2715 | 12.34865 | 361.5 | 10.10135 | 1.15 | 504 | 3.651639 | 0.2392367 | 20.42713 | 0.7304899 | [10 empty] | 2.059934 | -8.451098 | 14.44913 | -0.6752331 | 12.34865 | 18.34669 | 16.28675 | 5.998036 | 10.28872
|  | 11:00 | 2024-08-03 |  | 61 | 334.6 | 0 | 1.69 | 432 | 19.3 | 20.4 | 25 | 0.8670902 | 22.45024 | 4.435983 | 46.58091 | 12.5087 | 359.4 | 10.10135 | 1.15 | 504 | 3.630426 | 0.2392367 | 20.42713 | 0.7304899 | [10 empty] | 2.073709 | -8.544688 | 14.57486 | -0.6696475 | 12.5087 | 18.53887 | 16.46516 | 6.030169 | 10.43499
|  | 11:00 | 2024-08-04 |  | 62 | 329.6 | 0 | 1.7 | 436 | 19.5 | 20 | 25.4 | 0.843844 | 22.45571 | 4.2959 | 46.87286 | 12.66782 | 358.7 | 10.10135 | 1.15 | 504 | 3.623355 | 0.2392367 | 20.42713 | 0.7304899 | [10 empty] | 2.086706 | -8.633153 | 14.70066 | -0.6670225 | 12.66782 | 18.73533 | 16.64862 | 6.067511 | 10.58111
|  | 11:00 | 2024-08-05 |  | 63 | 332.4 | 0 | 1.71 | 440 | 19.6 | 20.1 | 25.2 | 0.8295167 | 23.04917 | 4.20251 | 47.16142 | 12.82662 | 359.1 | 10.10135 | 1.15 | 504 | 3.627395 | 0.2392367 | 20.42713 | 0.7304899 | [10 empty] | 2.099552 | -8.720199 | 14.79277 | -0.6523692 | 12.82662 | 18.89919 | 16.79964 | 6.072569 | 10.72707
|  | 11:00 | 2024-08-06 |  | 64 | 338.9 | 0 | 1.69 | 443 | 19.6 | 20.3 | 25.3 | 0.8094052 | 22.98447 | 4.015732 | 47.44767 | 12.98561 | 358.6 | 10.10135 | 1.15 | 504 | 3.622345 | 0.2392367 | 20.42713 | 0.7304899 | [10 empty] | 2.112295 | -8.804463 | 14.86692 | -0.6324687 | 12.98561 | 19.04807 | 16.93577 | 6.062462 | 10.87331
|  | 11:00 | 2024-08-07 |  | 65 | 314 | 0 | 1.7 | 448 | 19.4 | 20.2 | 25.4 | 0.803432 | 23.89985 | 3.969038 | 47.70063 | 13.14437 | 336.8 | 10.10135 | 1.15 | 504 | 3.402135 | 0.2392367 | 20.42713 | 0.7304899 | [10 empty] | 2.123557 | -8.879961 | 14.95953 | -0.6246065 | 13.14437 | 19.22394 | 17.10038 | 6.079573 | 11.02081
|  | 11:00 | 2024-08-08 |  | 66 | 321.4 | 0 | 1.71 | 452 | 19.4 | 20.1 | 25.1 | 0.7911484 | 22.25381 | 3.852301 | 47.96455 | 13.29348 | 361.4 | 10.10135 | 1.15 | 504 | 3.650628 | 0.2392367 | 20.42713 | 0.7304899 | [10 empty] | 2.135306 | -8.956055 | 15.04232 | -0.6126625 | 13.29348 | 19.37975 | 17.24444 | 6.086267 | 11.15817
|  | 11:00 | 2024-08-09 |  | 67 | 332.1 | 0 | 1.7 | 456 | 19.3 | 20.3 | 25.2 | 0.7708924 | 23.2549 | 3.735565 | 48.22217 | 13.45348 | 369 | 10.10135 | 1.15 | 504 | 3.727399 | 0.2392367 | 20.42713 | 0.7304899 | [10 empty] | 2.146775 | -9.030959 | 15.11549 | -0.597735 | 13.45348 | 19.53802 | 17.39124 | 6.084534 | 11.30671
|  | 11:00 | 2024-08-10 |  | 68 | 326.9 | 0.1359253 | 1.69 | 460 | 19.4 | 20.5 | 25 | 0.7484796 | 23.54192 | 3.499164 | 48.4598 | 13.6149 | 361.1 | 10.10135 | 1.15 | 504 | 3.647598 | 0.2392367 | 20.42713 | 0.7304899 | [10 empty] | 2.157354 | -9.09802 | 15.19788 | -0.5907994 | 13.6149 | 19.71476 | 17.55741 | 6.099859 | 11.45755
Se alimenta la solucion de la ROM |  | 11:00 | 2024-08-11 |  | 69 | 332.6 | 0.2718506 | 1.69 | 465 | 19.8 | 20.4 | 25.4 | 0.7416851 | 23.52327 | 3.265886 | 48.70336 | 13.77081 | 367.8 | 10.21776 | 1.12 | 512 | 3.75809 | 0.2643184 | 22.80306 | 1.060389 | [10 empty] | 2.168196 | -9.161103 | 15.24101 | -0.5711816 | 13.77081 | 19.85071 | 17.68251 | 6.079903 | 11.60261
|  | 11:00 | 2024-08-12 |  | 70 | 346.8 | 0.5437012 | 1.67 | 470 | 19.6 | 20.2 | 25.1 | 0.7342207 | 23.62856 | 3.032609 | 48.94253 | 13.92726 | 351.9 | 10.21776 | 1.12 | 512 | 3.595628 | 0.2643184 | 22.80306 | 1.060389 | [10 empty] | 2.178844 | -9.211855 | 15.33929 | -0.5796222 | 13.92726 | 20.05469 | 17.87585 | 6.127436 | 11.74841
|  | 11:00 | 2024-08-13 |  | 71 | 333.4 | 0.8155518 | 1.66 | 476 | 19.4 | 20.3 | 25.2 | 0.6979666 | 23.09635 | 2.79 | 49.15477 | 14.07293 | 359 | 10.21776 | 1.12 | 512 | 3.668174 | 0.2643184 | 22.80306 | 1.060389 | [10 empty] | 2.188293 | -9.25458 | 15.44066 | -0.5938259 | 14.07293 | 20.25901 | 18.07072 | 6.186083 | 11.88464
|  | 11:00 | 2024-08-14 |  | 72 | 335.7 | 0.5437012 | 1.67 | 480 | 19.3 | 20.2 | 25 | 0.7175211 | 24.04771 | 2.5575 | 49.37657 | 14.2257 | 360.7 | 10.21776 | 1.12 | 512 | 3.685544 | 0.2643184 | 22.80306 | 1.060389 | [10 empty] | 2.198167 | -9.291233 | 15.5087 | -0.5987997 | 14.2257 | 20.44317 | 18.245 | 6.217465 | 12.02754
|  | 11:00 | 2024-08-15 |  | 73 | 335.7 | 0.6796265 | 1.67 | 484 | 18.9 | 20.4 | 25.1 | 0.6972414 | 23.79311 | 2.325 | 49.58735 | 14.37724 | 358.9 | 10.21776 | 1.12 | 512 | 3.667152 | 0.2643184 | 22.80306 | 1.060389 | [10 empty] | 2.20755 | -9.321761 | 15.58184 | -0.6092185 | 14.37724 | 20.63731 | 18.42976 | 6.260079 | 12.16968
|  | 11:00 | 2024-08-16 |  | 74 | 338.3 | 0.9467277 | 1.68 | 489 | 19 | 20.5 | 25.4 | 0.6610709 | 23.38538 | 2.089018 | 49.78301 | 14.52392 | 360.3 | 10.21776 | 1.12 | 512 | 3.681457 | 0.2643184 | 22.80306 | 1.060389 | [10 empty] | 2.216261 | -9.346776 | 15.65074 | -0.6211725 | 14.52392 | 20.82789 | 18.61163 | 6.303966 | 12.30766
|  | 11:00 | 2024-08-17 |  | 75 | 338.3 | 0.756124 | 1.69 | 490 | 19.1 | 20.4 | 25.2 | 0.6523696 | 23.12338 | 1.668439 | 49.97364 | 14.67407 | 361.9 | 10.21776 | 1.12 | 512 | 3.697806 | 0.2643184 | 22.80306 | 1.060389 | [10 empty] | 2.224747 | -9.360764 | 15.71697 | -0.6384105 | 14.67407 | 21.03028 | 18.80553 | 6.35621 | 12.44932
|  | 11:00 | 2024-08-18 |  | 76 | 337.9 | 0.6751107 | 1.68 | 493 | 19.2 | 20.1 | 25.1 | 0.6413447 | 23.18194 | 1.413538 | 50.15757 | 14.82614 | 361.8 | 10.21776 | 1.12 | 512 | 3.696784 | 0.2643184 | 22.80306 | 1.060389 | [10 empty] | 2.232936 | -9.367965 | 15.77601 | -0.6567856 | 14.82614 | 21.23418 | 19.00125 | 6.408045 | 12.5932
|  | 11:00 | 2024-08-19 |  | 77 | 351.8 | 0.6211019 | 1.67 | 495 | 19.4 | 20.3 | 25.3 | 0.6140258 | 23.99249 | 1.042774 | 50.34048 | 14.97859 | 357.8 | 10.21776 | 1.12 | 512 | 3.655913 | 0.2643184 | 22.80306 | 1.060389 | [10 empty] | 2.241079 | -9.366676 | 15.75217 | -0.6484401 | 14.97859 | 21.36408 | 19.123 | 6.385493 | 12.73751
|  | 11:00 | 2024-08-20 |  | 78 | 311.1 | 0.4725775 | 1.69 | 498 | 19.3 | 20.1 | 25.2 | 0.5903116 | 23.78234 | 0.8342193 | 50.47582 | 15.13238 | 361.7 | 10.21776 | 1.12 | 512 | 3.695762 | 0.2643184 | 22.80306 | 1.060389 | [10 empty] | 2.247104 | -9.357481 | 15.82584 | -0.6817609 | 15.13238 | 21.60074 | 19.35364 | 6.468363 | 12.88527
|  | 11:00 | 2024-08-21 |  | 79 | 325.7 | 0.378062 | 1.72 | 505 | 19.2 | 20 | 25.1 | 0.6204988 | 24.5119 | 0.6951827 | 50.63762 | 15.28896 | 367.9 | 10.21776 | 1.12 | 512 | 3.759112 | 0.2643184 | 22.80306 | 1.060389 | [10 empty] | 2.254307 | -9.34543 | 15.83818 | -0.6933465 | 15.28896 | 21.78171 | 19.5274 | 6.49275 | 13.03465
Se alimenta la solucion de la ROM |  | 11:00 | 2024-08-22 |  | 80 | 339.2 | 0.3105509 | 1.73 | 510 | 19 | 20.2 | 25.2 | 0.6007545 | 23.8198 | 0.6488372 | 50.79949 | 15.4491 | 364.9 | 10.14358 | 1.11 | 505 | 3.701393 | 0.2307161 | 21.91803 | 0.4241554 | [10 empty] | 2.261513 | -9.332389 | 15.85423 | -0.7069146 | 15.4491 | 21.97095 | 19.70943 | 6.521845 | 13.18759
|  | 11:00 | 2024-08-23 |  | 81 | 332.2 | 0.2414356 | 1.75 | 520 | 19.1 | 20.4 | 25.3 | 0.5990088 | 24.35505 | 0.4634551 | 50.97392 | 15.60781 | 363.5 | 10.14358 | 1.11 | 505 | 3.687192 | 0.2307161 | 21.91803 | 0.4241554 | [10 empty] | 2.269278 | -9.332326 | 15.84346 | -0.7028447 | 15.60781 | 22.11894 | 19.84966 | 6.51113 | 13.33853
|  | 11:00 | 2024-08-24 |  | 82 | 354.6 | 0.1341309 | 1.74 | 525 | 19 | 20.1 | 25.1 | 0.5954554 | 23.74816 | 0.460396 | 51.16731 | 15.76733 | 362.1 | 10.14358 | 1.11 | 505 | 3.672991 | 0.2307161 | 21.91803 | 0.4241554 | [10 empty] | 2.277888 | -9.333022 | 15.79228 | -0.6829512 | 15.76733 | 22.22659 | 19.9487 | 6.459258 | 13.48944
|  | 11:00 | 2024-08-25 |  | 83 | 340.7 | 0.1073047 | 1.72 | 534 | 19.3 | 20.3 | 25.2 | 0.5961981 | 24.3032 | 0.4373762 | 51.349 | 15.92671 | 362.8 | 10.14358 | 1.11 | 505 | 3.680091 | 0.2307161 | 21.91803 | 0.4241554 | [10 empty] | 2.285976 | -9.332671 | 15.75222 | -0.6678924 | 15.92671 | 22.34627 | 20.06029 | 6.419553 | 13.64074
|  | 11:00 | 2024-08-26 |  | 84 | 359.6 | 0 | 1.7 | 540 | 19 | 19.9 | 25.3 | 0.5926584 | 24.55299 | 0.4143564 | 51.54564 | 16.08801 | 363.5 | 10.14358 | 1.11 | 505 | 3.687192 | 0.2307161 | 21.91803 | 0.4241554 | [10 empty] | 2.29473 | -9.332297 | 15.65072 | -0.6294374 | 16.08801 | 22.40643 | 20.1117 | 6.318422 | 13.79328
|  | 11:00 | 2024-08-27 |  | 85 | 345.7 | 0 | 1.68 | 545 | 19.2 | 20 | 25.1 | 0.5979632 | 24.81514 | 0.3913366 | 51.7323 | 16.24961 | 360.8 | 10.14358 | 1.11 | 505 | 3.659804 | 0.2307161 | 21.91803 | 0.4241554 | [10 empty] | 2.30304 | -9.330848 | 15.5782 | -0.602641 | 16.24961 | 22.49697 | 20.19393 | 6.247357 | 13.94657
|  | 11:00 | 2024-08-28 |  | 86 | 342.3 | 0 | 1.67 | 550 | 19.4 | 20.2 | 25.2 | 0.5769215 | 24.72885 | 0.3683168 | 51.90587 | 16.41002 | 368.5 | 10.14358 | 1.11 | 505 | 3.73791 | 0.2307161 | 21.91803 | 0.4241554 | [10 empty] | 2.310767 | -9.32878 | 15.51106 | -0.5782434 | 16.41002 | 22.59229 | 20.28153 | 6.182279 | 14.09925
|  | 11:00 | 2024-08-29 |  | 87 | 339.8 | 0 | 1.66 | 561 | 19 | 20.1 | 25 | 0.5546312 | 24.41628 | 0.3683168 | 52.06304 | 16.57384 | 360.9 | 10.14358 | 1.11 | 505 | 3.660818 | 0.2307161 | 21.91803 | 0.4241554 | [10 empty] | 2.317764 | -9.326391 | 15.48218 | -0.5686072 | 16.57384 | 22.72963 | 20.41187 | 6.155789 | 14.25608
|  | 11:00 | 2024-08-30 |  | 88 | 335 | 0 | 1.67 | 565 | 19.2 | 20.4 | 25.1 | 0.5444143 | 24.33852 | 0.3222772 | 52.21364 | 16.73429 | 359.3 | 10.14358 | 1.11 | 505 | 3.644589 | 0.2307161 | 21.91803 | 0.4241554 | [10 empty] | 2.324469 | -9.322931 | 15.44901 | -0.5579487 | 16.73429 | 22.86037 | 20.5359 | 6.126081 | 14.40982
|  | 11:00 | 2024-08-31 |  | 89 | 359.2 | 0 | 1.66 | 572 | 19.3 | 20.2 | 25.2 | 0.5297936 | 24.29743 | 0.2305785 | 52.37683 | 16.89403 | 362.7 | 10.14358 | 1.11 | 505 | 3.679077 | 0.2307161 | 21.91803 | 0.4241554 | [10 empty] | 2.331734 | -9.317594 | 15.34293 | -0.5205852 | 16.89403 | 22.91936 | 20.58763 | 6.025333 | 14.5623
Control de PLS cada 5 días |  | 11:00 | 2024-09-01 |  | 90 | 337.1 | 0 | 1.67 | 586 | 19.6 | 20 | 25.4 | 0.5186622 | 23.93985 | 0.1844628 | 52.51534 | 17.05528 | [18 empty] | 2.3379 | -9.310564 | 15.31852 | -0.5153058 | 17.05528 | 23.06324 | 20.72534 | 6.00796 | 14.71738
|  | 11:00 | 2024-09-02 |  | 91 | [10 empty] | 52.51534 | 17.05528 | [18 empty] | 2.3379 | -9.310564 | 15.31852 | -0.5153058 | 17.05528 | 23.06324 | 20.72534 | 6.00796 | 14.71738
|  | 11:00 | 2024-09-03 |  | 92 | [10 empty] | 52.51534 | 17.05528 | [18 empty] | 2.3379 | -9.310564 | 15.31852 | -0.5153058 | 17.05528 | 23.06324 | 20.72534 | 6.00796 | 14.71738
|  | 11:00 | 2024-09-04 |  | 93 | [10 empty] | 52.51534 | 17.05528 | [18 empty] | 2.3379 | -9.310564 | 15.31852 | -0.5153058 | 17.05528 | 23.06324 | 20.72534 | 6.00796 | 14.71738
Se alimenta la solucion de la ROM |  | 11:00 | 2024-09-05 |  | 94 | [10 empty] | 52.51534 | 17.05528 | 1792.5 | 10.16878 | 1.07 | 492 | 18.22753 | 0.2278077 | 20.481 | 0.8946835 | [10 empty] | 2.3379 | -9.310564 | 15.31852 | -0.5153058 | 17.05528 | 23.06324 | 20.72534 | 6.00796 | 14.71738
|  | 11:00 | 2024-09-06 |  | 95 | 1709.5 | 0 | 1.67 | 592 | 19.4 | 20.3 | 25.3 | 0.5136762 | 24.34684 | 0.183855 | 53.22913 | 17.85417 | [18 empty] | 2.369676 | -9.211665 | 14.60542 | -0.3001622 | 17.85417 | 23.24793 | 20.87825 | 5.393758 | 15.48449
|  | 11:00 | 2024-09-07 |  | 96 | [10 empty] | 53.22913 | 17.85417 | [18 empty] | 2.369676 | -9.211665 | 14.60542 | -0.3001622 | 17.85417 | 23.24793 | 20.87825 | 5.393758 | 15.48449
|  | 11:00 | 2024-09-08 |  | 97 | [10 empty] | 53.22913 | 17.85417 | [18 empty] | 2.369676 | -9.211665 | 14.60542 | -0.3001622 | 17.85417 | 23.24793 | 20.87825 | 5.393758 | 15.48449
|  | 11:00 | 2024-09-09 |  | 98 | [10 empty] | 53.22913 | 17.85417 | [18 empty] | 2.369676 | -9.211665 | 14.60542 | -0.3001622 | 17.85417 | 23.24793 | 20.87825 | 5.393758 | 15.48449
|  | 11:00 | 2024-09-10 |  | 99 | [10 empty] | 53.22913 | 17.85417 | 1780.6 | 10.16878 | 1.07 | 492 | 18.10652 | 0.2278077 | 20.481 | 0.8946835 | [10 empty] | 2.369676 | -9.211665 | 14.60542 | -0.3001622 | 17.85417 | 23.24793 | 20.87825 | 5.393758 | 15.48449
|  | 11:00 | 2024-09-11 |  | 100 | 1558 | 0 | 1.68 | 594 | 19.1 | 20.2 | 25.2 | 0.5042001 | 24.29328 | 0.1844628 | 53.80636 | 18.64775 | [18 empty] | 2.395374 | -9.111519 | 14.29638 | -0.2396584 | 18.64775 | 23.83262 | 21.43724 | 5.184863 | 16.25238
|  | 11:00 | 2024-09-12 |  | 101 | [10 empty] | 53.80636 | 18.64775 | [18 empty] | 2.395374 | -9.111519 | 14.29638 | -0.2396584 | 18.64775 | 23.83262 | 21.43724 | 5.184863 | 16.25238
|  | 11:00 | 2024-09-13 |  | 102 | [10 empty] | 53.80636 | 18.64775 | [18 empty] | 2.395374 | -9.111519 | 14.29638 | -0.2396584 | 18.64775 | 23.83262 | 21.43724 | 5.184863 | 16.25238
|  | 11:00 | 2024-09-14 |  | 103 | [10 empty] | 53.80636 | 18.64775 | [18 empty] | 2.395374 | -9.111519 | 14.29638 | -0.2396584 | 18.64775 | 23.83262 | 21.43724 | 5.184863 | 16.25238
Se alimenta la solucion de la ROM |  | 11:00 | 2024-09-15 |  | 104 | [10 empty] | 53.80636 | 18.64775 | 1799 | 10.42017 | 1.02 | 503 | 18.74588 | 0.3096464 | 21.84609 | 1.734958 | [10 empty] | 2.395374 | -9.111519 | 14.29638 | -0.2396584 | 18.64775 | 23.83262 | 21.43724 | 5.184863 | 16.25238
|  | 11:00 | 2024-09-16 |  | 105 | 1568.6 | 0 | 1.65 | 600 | 19.4 | 20.1 | 25.1 | 0.4821769 | 23.50088 | 0.09207921 | 54.10916 | 19.46936 | [18 empty] | 2.408854 | -8.883202 | 14.23436 | -0.3464964 | 19.46936 | 24.82051 | 22.41166 | 5.351154 | 17.06051
|  | 11:00 | 2024-09-17 |  | 106 | [10 empty] | 54.10916 | 19.46936 | [18 empty] | 2.408854 | -8.883202 | 14.23436 | -0.3464964 | 19.46936 | 24.82051 | 22.41166 | 5.351154 | 17.06051
|  | 11:00 | 2024-09-18 |  | 107 | [10 empty] | 54.10916 | 19.46936 | [18 empty] | 2.408854 | -8.883202 | 14.23436 | -0.3464964 | 19.46936 | 24.82051 | 22.41166 | 5.351154 | 17.06051
|  | 11:00 | 2024-09-19 |  | 108 | [10 empty] | 54.10916 | 19.46936 | [18 empty] | 2.408854 | -8.883202 | 14.23436 | -0.3464964 | 19.46936 | 24.82051 | 22.41166 | 5.351154 | 17.06051
|  | 11:00 | 2024-09-20 |  | 109 | [10 empty] | 54.10916 | 19.46936 | 1799.8 | 10.42017 | 1.02 | 503 | 18.75422 | 0.3096464 | 21.84609 | 1.734958 | [10 empty] | 2.408854 | -8.883202 | 14.23436 | -0.3464964 | 19.46936 | 24.82051 | 22.41166 | 5.351154 | 17.06051
|  | 11:00 | 2024-09-21 |  | 110 | 1618.2 | 0 | 1.62 | 605 | 19.4 | 20.2 | 25.3 | 0.5039 | 23.674 | 0.09238411 | 54.50133 | 20.29133 | [18 empty] | 2.426313 | -8.655166 | 14.00842 | -0.3907338 | 20.29133 | 25.64459 | 23.21828 | 5.353259 | 17.86502
|  | 11:00 | 2024-09-22 |  | 111 | [10 empty] | 54.50133 | 20.29133 | [18 empty] | 2.426313 | -8.655166 | 14.00842 | -0.3907338 | 20.29133 | 25.64459 | 23.21828 | 5.353259 | 17.86502
|  | 11:00 | 2024-09-23 |  | 112 | [10 empty] | 54.50133 | 20.29133 | [18 empty] | 2.426313 | -8.655166 | 14.00842 | -0.3907338 | 20.29133 | 25.64459 | 23.21828 | 5.353259 | 17.86502
|  | 11:00 | 2024-09-24 |  | 113 | [10 empty] | 54.50133 | 20.29133 | [18 empty] | 2.426313 | -8.655166 | 14.00842 | -0.3907338 | 20.29133 | 25.64459 | 23.21828 | 5.353259 | 17.86502
Se alimenta la solucion de la ROM |  | 11:00 | 2024-09-25 |  | 114 | [10 empty] | 54.50133 | 20.29133 | 1816.8 | 10.01684 | 1.16 | 526 | 18.19859 | 0.2113 | 20.3188 | 0.7045455 | [10 empty] | 2.426313 | -8.655166 | 14.00842 | -0.3907338 | 20.29133 | 25.64459 | 23.21828 | 5.353259 | 17.86502
|  | 11:00 | 2024-09-26 |  | 115 | 1700.9 | 0 | 1.59 | 602 | 18.6 | 20.2 | 25.1 | 0.5314 | 23.269 | 0.09192751 | 55.29137 | 21.08895 | [18 empty] | 2.461484 | -8.568981 | 13.57276 | -0.274016 | 21.08895 | 26.09274 | 23.63125 | 5.003782 | 18.62747
|  | 11:00 | 2024-09-27 |  | 116 | [10 empty] | 55.29137 | 21.08895 | [18 empty] | 2.461484 | -8.568981 | 13.57276 | -0.274016 | 21.08895 | 26.09274 | 23.63125 | 5.003782 | 18.62747
|  | 11:00 | 2024-09-28 |  | 117 | [10 empty] | 55.29137 | 21.08895 | [18 empty] | 2.461484 | -8.568981 | 13.57276 | -0.274016 | 21.08895 | 26.09274 | 23.63125 | 5.003782 | 18.62747
|  | 11:00 | 2024-09-29 |  | 118 | [10 empty] | 55.29137 | 21.08895 | [18 empty] | 2.461484 | -8.568981 | 13.57276 | -0.274016 | 21.08895 | 26.09274 | 23.63125 | 5.003782 | 18.62747
|  | 11:00 | 2024-09-30 |  | 119 | [10 empty] | 55.29137 | 21.08895 | 1802.6 | 10.01684 | 1.16 | 526 | 18.05635 | 0.2113 | 20.3188 | 0.7045455 | [10 empty] | 2.461484 | -8.568981 | 13.57276 | -0.274016 | 21.08895 | 26.09274 | 23.63125 | 5.003782 | 18.62747
|  | 11:00 | 2024-10-01 |  | 120 | 1683.9 | 0.4030579 | 1.61 | 597 | 18.9 | 20 | 25.2 | 0.5264 | 23.422 | 0.0922314 | 56.05944 | 21.85059 | [18 empty] | 2.495678 | -8.483483 | 13.12081 | -0.150698 | 21.85059 | 26.48792 | 23.99224 | 4.637323 | 19.35491
|  | 11:00 | 2024-10-02 |  | 121 | [10 empty] | 56.05944 | 21.85059 | [18 empty] | 2.495678 | -8.483483 | 13.12081 | -0.150698 | 21.85059 | 26.48792 | 23.99224 | 4.637323 | 19.35491
|  | 11:00 | 2024-10-03 |  | 122 | [10 empty] | 56.05944 | 21.85059 | [18 empty] | 2.495678 | -8.483483 | 13.12081 | -0.150698 | 21.85059 | 26.48792 | 23.99224 | 4.637323 | 19.35491
|  | 11:00 | 2024-10-04 |  | 123 | [10 empty] | 56.05944 | 21.85059 | [18 empty] | 2.495678 | -8.483483 | 13.12081 | -0.150698 | 21.85059 | 26.48792 | 23.99224 | 4.637323 | 19.35491
Se alimenta la solucion de la ROM |  | 11:00 | 2024-10-05 |  | 124 | [10 empty] | 56.05944 | 21.85059 | 1814.2 | 10.01684 | 1.16 | 526 | 18.17254 | 0.2113 | 20.3188 | 0.7045455 | [10 empty] | 2.495678 | -8.483483 | 13.12081 | -0.150698 | 21.85059 | 26.48792 | 23.99224 | 4.637323 | 19.35491
|  | 11:00 | 2024-10-06 |  | 125 | 1577.7 | 0.9358279 | 1.6 | 595 | 19 | 19.9 | 25.3 | 0.5064 | 23.512 | 0.09177632 | 56.69092 | 22.58236 | [18 empty] | 2.52379 | -8.396551 | 12.96366 | -0.1405071 | 22.58236 | 27.14947 | 24.62568 | 4.567107 | 20.05857
|  | 11:00 | 2024-10-07 |  | 126 | [10 empty] | 56.69092 | 22.58236 | [18 empty] | 2.52379 | -8.396551 | 12.96366 | -0.1405071 | 22.58236 | 27.14947 | 24.62568 | 4.567107 | 20.05857
|  | 11:00 | 2024-10-08 |  | 127 | [10 empty] | 56.69092 | 22.58236 | [18 empty] | 2.52379 | -8.396551 | 12.96366 | -0.1405071 | 22.58236 | 27.14947 | 24.62568 | 4.567107 | 20.05857
|  | 11:00 | 2024-10-09 |  | 128 | [10 empty] | 56.69092 | 22.58236 | [18 empty] | 2.52379 | -8.396551 | 12.96366 | -0.1405071 | 22.58236 | 27.14947 | 24.62568 | 4.567107 | 20.05857
|  | 11:00 | 2024-10-10 |  | 129 | [10 empty] | 56.69092 | 22.58236 | 1827.2 | 10.13356 | 1.15 | 500 | 18.51603 | 0.2474 | 20.9698 | 0.7918197 | [10 empty] | 2.52379 | -8.396551 | 12.96366 | -0.1405071 | 22.58236 | 27.14947 | 24.62568 | 4.567107 | 20.05857
|  | 11:00 | 2024-10-11 |  | 130 | 1624.3 | 1.069518 | 1.6 | 594 | 18.6 | 19.8 | 25.2 | 0.4814 | 23.602 | 0.09177632 | 57.19215 | 23.31775 | [18 empty] | 2.546104 | -8.297014 | 12.81197 | -0.1395994 | 23.31775 | 27.83271 | 25.2866 | 4.514956 | 20.77165
|  | 11:00 | 2024-10-12 |  | 131 | [10 empty] | 57.19215 | 23.31775 | [18 empty] | 2.546104 | -8.297014 | 12.81197 | -0.1395994 | 23.31775 | 27.83271 | 25.2866 | 4.514956 | 20.77165
|  | 11:00 | 2024-10-13 |  | 132 | [10 empty] | 57.19215 | 23.31775 | [18 empty] | 2.546104 | -8.297014 | 12.81197 | -0.1395994 | 23.31775 | 27.83271 | 25.2866 | 4.514956 | 20.77165
|  | 11:00 | 2024-10-14 |  | 133 | [10 empty] | 57.19215 | 23.31775 | [18 empty] | 2.546104 | -8.297014 | 12.81197 | -0.1395994 | 23.31775 | 27.83271 | 25.2866 | 4.514956 | 20.77165
Se alimenta la solucion de la ROM |  | 11:00 | 2024-10-15 |  | 134 | [10 empty] | 57.19215 | 23.31775 | 1837.7 | 10.13356 | 1.15 | 500 | 18.62244 | 0.2474 | 20.9698 | 0.7918197 | [10 empty] | 2.546104 | -8.297014 | 12.81197 | -0.1395994 | 23.31775 | 27.83271 | 25.2866 | 4.514956 | 20.77165
|  | 11:00 | 2024-10-16 |  | 135 | 1703.2 | 1.412464 | 1.66 | 592 | 18.5 | 19.8 | 25.1 | 0.4664 | 24.124 | 0.09147541 | 57.70832 | 24.02851 | [18 empty] | 2.569083 | -8.197356 | 12.3689 | -0.02775758 | 24.02851 | 28.20005 | 25.63097 | 4.171542 | 21.45943
|  | 11:00 | 2024-10-17 |  | 136 | [10 empty] | 57.70832 | 24.02851 | [18 empty] | 2.569083 | -8.197356 | 12.3689 | -0.02775758 | 24.02851 | 28.20005 | 25.63097 | 4.171542 | 21.45943
|  | 11:00 | 2024-10-18 |  | 137 | [10 empty] | 57.70832 | 24.02851 | [18 empty] | 2.569083 | -8.197356 | 12.3689 | -0.02775758 | 24.02851 | 28.20005 | 25.63097 | 4.171542 | 21.45943
|  | 11:00 | 2024-10-19 |  | 138 | [10 empty] | 57.70832 | 24.02851 | [18 empty] | 2.569083 | -8.197356 | 12.3689 | -0.02775758 | 24.02851 | 28.20005 | 25.63097 | 4.171542 | 21.45943
|  | 11:00 | 2024-10-20 |  | 139 | [10 empty] | 57.70832 | 24.02851 | 1819.7 | 10.08403 | 1.05 | 514 | 18.34992 | 0.259 | 20.7867 | 1.26605 | [10 empty] | 2.569083 | -8.197356 | 12.3689 | -0.02775758 | 24.02851 | 28.20005 | 25.63097 | 4.171542 | 21.45943
|  | 11:00 | 2024-10-21 |  | 140 | 1739.3 | 1.943295 | 1.64 | 596 | 19.1 | 16.9 | 25.2 | 0.4064 | 23.872 | 0.0920033 | 58.06622 | 24.68462 | [18 empty] | 2.585016 | -8.032925 | 11.69714 | 0.1341899 | 24.68462 | 28.34884 | 25.76382 | 3.664214 | 22.09961
|  | 11:00 | 2024-10-22 |  | 141 | [10 empty] | 58.06622 | 24.68462 | [18 empty] | 2.585016 | -8.032925 | 11.69714 | 0.1341899 | 24.68462 | 28.34884 | 25.76382 | 3.664214 | 22.09961
|  | 11:00 | 2024-10-23 |  | 142 | [10 empty] | 58.06622 | 24.68462 | [18 empty] | 2.585016 | -8.032925 | 11.69714 | 0.1341899 | 24.68462 | 28.34884 | 25.76382 | 3.664214 | 22.09961
|  | 11:00 | 2024-10-24 |  | 143 | [10 empty] | 58.06622 | 24.68462 | [18 empty] | 2.585016 | -8.032925 | 11.69714 | 0.1341899 | 24.68462 | 28.34884 | 25.76382 | 3.664214 | 22.09961
Se alimenta la solucion de la ROM |  | 11:00 | 2024-10-25 |  | 144 | [10 empty] | 58.06622 | 24.68462 | 1847.9 | 10.08403 | 1.05 | 514 | 18.63429 | 0.259 | 20.7867 | 1.26605 | [10 empty] | 2.585016 | -8.032925 | 11.69714 | 0.1341899 | 24.68462 | 28.34884 | 25.76382 | 3.664214 | 22.09961
|  | 11:00 | 2024-10-26 |  | 145 | 1733.7 | 2.343424 | 1.6 | 602 | 19.3 | 16.8 | 25.1 | 0.3814 | 23.584 | 0.09192751 | 58.3437 | 25.32327 | [18 empty] | 2.597369 | -7.865706 | 11.16147 | 0.2427026 | 25.32327 | 28.61903 | 26.02166 | 3.295759 | 22.7259
|  | 11:00 | 2024-10-27 |  | 146 | [10 empty] | 58.3437 | 25.32327 | [18 empty] | 2.597369 | -7.865706 | 11.16147 | 0.2427026 | 25.32327 | 28.61903 | 26.02166 | 3.295759 | 22.7259
|  | 11:00 | 2024-10-28 |  | 147 | [10 empty] | 58.3437 | 25.32327 | [18 empty] | 2.597369 | -7.865706 | 11.16147 | 0.2427026 | 25.32327 | 28.61903 | 26.02166 | 3.295759 | 22.7259
|  | 11:00 | 2024-10-29 |  | 148 | [10 empty] | 58.3437 | 25.32327 | [18 empty] | 2.597369 | -7.865706 | 11.16147 | 0.2427026 | 25.32327 | 28.61903 | 26.02166 | 3.295759 | 22.7259
|  | 11:00 | 2024-10-30 |  | 149 | [10 empty] | 58.3437 | 25.32327 | [18 empty] | 2.597369 | -7.865706 | 11.16147 | 0.2427026 | 25.32327 | 28.61903 | 26.02166 | 3.295759 | 22.7259
|  | 11:00 | 2024-10-31 |  | 150 | [10 empty] | 58.3437 | 25.32327 | [18 empty] | 2.597369 | -7.865706 | 11.16147 | 0.2427026 | 25.32327 | 28.61903 | 26.02166 | 3.295759 | 22.7259
|  | 11:00 | 2024-11-01 |  | 151 | [10 empty] | 58.3437 | 25.32327 | [18 empty] | 2.597369 | -7.865706 | 11.16147 | 0.2427026 | 25.32327 | 28.61903 | 26.02166 | 3.295759 | 22.7259
|  | 11:00 | 2024-11-02 |  | 152 | [10 empty] | 58.3437 | 25.32327 | [18 empty] | 2.597369 | -7.865706 | 11.16147 | 0.2427026 | 25.32327 | 28.61903 | 26.02166 | 3.295759 | 22.7259
|  | 11:00 | 2024-11-03 |  | 153 | [10 empty] | 58.3437 | 25.32327 | [18 empty] | 2.597369 | -7.865706 | 11.16147 | 0.2427026 | 25.32327 | 28.61903 | 26.02166 | 3.295759 | 22.7259
|  | 11:00 | 2024-11-04 |  | 154 | [10 empty] | 58.3437 | 25.32327 | [18 empty] | 2.597369 | -7.865706 | 11.16147 | 0.2427026 | 25.32327 | 28.61903 | 26.02166 | 3.295759 | 22.7259
|  | 11:00 | 2024-11-05 |  | 155 | [10 empty] | 58.3437 | 25.32327 | [18 empty] | 2.597369 | -7.865706 | 11.16147 | 0.2427026 | 25.32327 | 28.61903 | 26.02166 | 3.295759 | 22.7259
|  | 11:00 | 2024-11-06 |  | 156 | [10 empty] | 58.3437 | 25.32327 | [18 empty] | 2.597369 | -7.865706 | 11.16147 | 0.2427026 | 25.32327 | 28.61903 | 26.02166 | 3.295759 | 22.7259
|  | 11:00 | 2024-11-07 |  | 157 | [10 empty] | 58.3437 | 25.32327 | [18 empty] | 2.597369 | -7.865706 | 11.16147 | 0.2427026 | 25.32327 | 28.61903 | 26.02166 | 3.295759 | 22.7259
|  | 11:00 | 2024-11-08 |  | 158 | [10 empty] | 58.3437 | 25.32327 | [18 empty] | 2.597369 | -7.865706 | 11.16147 | 0.2427026 | 25.32327 | 28.61903 | 26.02166 | 3.295759 | 22.7259
|  | 11:00 | 2024-11-09 |  | 159 | [10 empty] | 58.3437 | 25.32327 | [18 empty] | 2.597369 | -7.865706 | 11.16147 | 0.2427026 | 25.32327 | 28.61903 | 26.02166 | 3.295759 | 22.7259
|  | 11:00 | 2024-11-10 |  | 160 | [10 empty] | 58.3437 | 25.32327 | [18 empty] | 2.597369 | -7.865706 | 11.16147 | 0.2427026 | 25.32327 | 28.61903 | 26.02166 | 3.295759 | 22.7259
|  | 11:00 | 2024-11-11 |  | 161 | [10 empty] | 58.3437 | 25.32327 | [18 empty] | 2.597369 | -7.865706 | 11.16147 | 0.2427026 | 25.32327 | 28.61903 | 26.02166 | 3.295759 | 22.7259
|  | 11:00 | 2024-11-12 |  | 162 | [10 empty] | 58.3437 | 25.32327 | [18 empty] | 2.597369 | -7.865706 | 11.16147 | 0.2427026 | 25.32327 | 28.61903 | 26.02166 | 3.295759 | 22.7259
|  | 11:00 | 2024-11-13 |  | 163 | [10 empty] | 58.3437 | 25.32327 | [18 empty] | 2.597369 | -7.865706 | 11.16147 | 0.2427026 | 25.32327 | 28.61903 | 26.02166 | 3.295759 | 22.7259
|  | 11:00 | 2024-11-14 |  | 164 | [10 empty] | 58.3437 | 25.32327 | [18 empty] | 2.597369 | -7.865706 | 11.16147 | 0.2427026 | 25.32327 | 28.61903 | 26.02166 | 3.295759 | 22.7259
|  | 11:00 | 2024-11-15 |  | 165 | [10 empty] | 58.3437 | 25.32327 | [18 empty] | 2.597369 | -7.865706 | 11.16147 | 0.2427026 | 25.32327 | 28.61903 | 26.02166 | 3.295759 | 22.7259
|  | 11:00 | 2024-11-16 |  | 166 | [10 empty] | 58.3437 | 25.32327 | [18 empty] | 2.597369 | -7.865706 | 11.16147 | 0.2427026 | 25.32327 | 28.61903 | 26.02166 | 3.295759 | 22.7259
|  | 11:00 | 2024-11-17 |  | 167 | [10 empty] | 58.3437 | 25.32327 | [18 empty] | 2.597369 | -7.865706 | 11.16147 | 0.2427026 | 25.32327 | 28.61903 | 26.02166 | 3.295759 | 22.7259
|  | 11:00 | 2024-11-18 |  | 168 | [10 empty] | 58.3437 | 25.32327 | [18 empty] | 2.597369 | -7.865706 | 11.16147 | 0.2427026 | 25.32327 | 28.61903 | 26.02166 | 3.295759 | 22.7259
|  | 11:00 | 2024-11-19 |  | 169 | [10 empty] | 58.3437 | 25.32327 | [18 empty] | 2.597369 | -7.865706 | 11.16147 | 0.2427026 | 25.32327 | 28.61903 | 26.02166 | 3.295759 | 22.7259
|  | 11:00 | 2024-11-20 |  | 170 | [10 empty] | 58.3437 | 25.32327 | [18 empty] | 2.597369 | -7.865706 | 11.16147 | 0.2427026 | 25.32327 | 28.61903 | 26.02166 | 3.295759 | 22.7259
|  | 11:00 | 2024-11-21 |  | 171 | [10 empty] | 58.3437 | 25.32327 | [18 empty] | 2.597369 | -7.865706 | 11.16147 | 0.2427026 | 25.32327 | 28.61903 | 26.02166 | 3.295759 | 22.7259
|  | 11:00 | 2024-11-22 |  | 172 | [10 empty] | 58.3437 | 25.32327 | [18 empty] | 2.597369 | -7.865706 | 11.16147 | 0.2427026 | 25.32327 | 28.61903 | 26.02166 | 3.295759 | 22.7259
|  | 11:00 | 2024-11-23 |  | 173 | [10 empty] | 58.3437 | 25.32327 | [18 empty] | 2.597369 | -7.865706 | 11.16147 | 0.2427026 | 25.32327 | 28.61903 | 26.02166 | 3.295759 | 22.7259
|  | 11:00 | 2024-11-24 |  | 174 | [10 empty] | 58.3437 | 25.32327 | [18 empty] | 2.597369 | -7.865706 | 11.16147 | 0.2427026 | 25.32327 | 28.61903 | 26.02166 | 3.295759 | 22.7259
|  | 11:00 | 2024-11-25 |  | 175 | [10 empty] | 58.3437 | 25.32327 | [18 empty] | 2.597369 | -7.865706 | 11.16147 | 0.2427026 | 25.32327 | 28.61903 | 26.02166 | 3.295759 | 22.7259
|  | 11:00 | 2024-11-26 |  | 176 | [10 empty] | 58.3437 | 25.32327 | [18 empty] | 2.597369 | -7.865706 | 11.16147 | 0.2427026 | 25.32327 | 28.61903 | 26.02166 | 3.295759 | 22.7259
|  | 11:00 | 2024-11-27 |  | 177 | [10 empty] | 58.3437 | 25.32327 | [18 empty] | 2.597369 | -7.865706 | 11.16147 | 0.2427026 | 25.32327 | 28.61903 | 26.02166 | 3.295759 | 22.7259
|  | 11:00 | 2024-11-28 |  | 178 | [10 empty] | 58.3437 | 25.32327 | [18 empty] | 2.597369 | -7.865706 | 11.16147 | 0.2427026 | 25.32327 | 28.61903 | 26.02166 | 3.295759 | 22.7259
|  | 11:00 | 2024-11-29 |  | 179 | [10 empty] | 58.3437 | 25.32327 | [18 empty] | 2.597369 | -7.865706 | 11.16147 | 0.2427026 | 25.32327 | 28.61903 | 26.02166 | 3.295759 | 22.7259
|  | 11:00 | 2024-11-30 |  | 180 | [10 empty] | 58.3437 | 25.32327 | [18 empty] | 2.597369 | -7.865706 | 11.16147 | 0.2427026 | 25.32327 | 28.61903 | 26.02166 | 3.295759 | 22.7259
|  | 11:00 | 2024-12-01 |  | 181 | [10 empty] | 58.3437 | 25.32327 | [18 empty] | 2.597369 | -7.865706 | 11.16147 | 0.2427026 | 25.32327 | 28.61903 | 26.02166 | 3.295759 | 22.7259
|  | 11:00 | 2024-12-02 |  | 182 | [10 empty] | 58.3437 | 25.32327 | [18 empty] | 2.597369 | -7.865706 | 11.16147 | 0.2427026 | 25.32327 | 28.61903 | 26.02166 | 3.295759 | 22.7259
|  | 11:00 | 2024-12-03 |  | 183 | [10 empty] | 58.3437 | 25.32327 | [18 empty] | 2.597369 | -7.865706 | 11.16147 | 0.2427026 | 25.32327 | 28.61903 | 26.02166 | 3.295759 | 22.7259
|  | 11:00 | 2024-12-04 |  | 184 | [10 empty] | 58.3437 | 25.32327 | [18 empty] | 2.597369 | -7.865706 | 11.16147 | 0.2427026 | 25.32327 | 28.61903 | 26.02166 | 3.295759 | 22.7259
|  | 11:00 | 2024-12-05 |  | 185 | [10 empty] | 58.3437 | 25.32327 | [18 empty] | 2.597369 | -7.865706 | 11.16147 | 0.2427026 | 25.32327 | 28.61903 | 26.02166 | 3.295759 | 22.7259
|  | 11:00 | 2024-12-06 |  | 186 | [10 empty] | 58.3437 | 25.32327 | [18 empty] | 2.597369 | -7.865706 | 11.16147 | 0.2427026 | 25.32327 | 28.61903 | 26.02166 | 3.295759 | 22.7259
|  | 11:00 | 2024-12-07 |  | 187 | [10 empty] | 58.3437 | 25.32327 | [18 empty] | 2.597369 | -7.865706 | 11.16147 | 0.2427026 | 25.32327 | 28.61903 | 26.02166 | 3.295759 | 22.7259
|  | 11:00 | 2024-12-08 |  | 188 | [10 empty] | 58.3437 | 25.32327 | [18 empty] | 2.597369 | -7.865706 | 11.16147 | 0.2427026 | 25.32327 | 28.61903 | 26.02166 | 3.295759 | 22.7259
|  | 11:00 | 2024-12-09 |  | 189 | [10 empty] | 58.3437 | 25.32327
*Electrodo de Plata/Cloruro de Plata (Ag/AgCl)