## Mineral
| Investigación Metalúrgica No. 18513 |  |  |  |  | Investigación Metalúrgica No. 18513 | [5 empty] | Investigación Metalúrgica No. 18513
| COMPOSITO TRANSICIONAL TCS - 088 Prueba No.1 Lix |  |  |  |  | COMPOSITO TRANSICIONAL TCS - 088 Prueba No.1 Lix | [5 empty] | COMPOSITO TRANSICIONAL TCS - 088 Prueba No.1 Lix
| Cliente: | El Molle Verde S.A.C. |  | Operador: | E. Huatuco | Cliente: | El Molle Verde S.A.C. |  | Operador: | E. Huatuco |  | Cliente: | El Molle Verde S.A.C. |  |  | Operador: | E. Huatuco
| Proyecto: | Trapiche |  | Fecha: | Oct. 30/24 | Proyecto: | Trapiche |  | Fecha: | Oct. 30/24 |  | Proyecto: | Trapiche |  |  | Fecha: | Oct. 30/24
| Muestra: | TCS - 088 |  |  |  | Muestra: | TCS - 088 |  |  |  |  | Muestra: | TCS - 088
| Descripción: | Curado y Aglomeración |  |  |  | Descripción: | Prueba de Aglomeración
|  | Descripción | Unidad | Valor |  |  | Descripción | Unidad | Valor
|  | Densidad bulk | kg/l |  |  |  | Peso Seco | kg | 27.86093
|  | Cu | % | 0.5021231 |  |  | Peso Inicial Humedo | kg | 28
|  | Fe | % | 2.545309 |  |  | Peso Final Curado | kg | 29
|  | Cu H2SO4 | % | 0.07955604 |  |  | *ILS+H2O(10%/90%)w/w | g | 992.0658
|  | Cu CN | % | 0.1404741 |  |  | Ácido | g | 97.485
|  | Cu Residual | % | 0.2642566 |  |  | Densidad de ILS+H2O | g/cc | 1.01549
[7 empty] | **Volumen de la solución | cc | 976.9331
[7 empty] | Tiempo | h | 0.17
[7 empty] | Humedad del mineral | % | 0.4966954
| Resumen de cambios en las pruebas: | [5 empty] | Humedad de curado | % | 4.088431
ILS :Cu= 0.25 g/kg, Ácido= 10.0 g/Kg , FeT= 20.1 g/Kg, Fe+2= 2.8 g/Kg
ILS + H2O: Cu= 0.025 g/kg, Ácido= 0.1 g/Kg , FeT= 2.01 g/Kg, Fe+2= 0.28 g/Kg
1) | El 03/06/2024 se carga la columna. | [5 empty] | **Volumen total (Acido Ind.+Refino+Humedad Mineral)
2) | El 06/06/2024 se empieza a regar la columna. |  |  |  |  | Descripción: | Prueba de Curado
[7 empty] | Descripción | Unidad | Valor
[7 empty] | *H2SO4 | kg/t | 3.534594
[7 empty] | Concentración H2SO4 | g/l | 99.78677
[7 empty] | Tiempo | días | 3
[7 empty] | Temperatura Ambiental | ºC | 13
[7 empty] | Temperatura Aglomerado | ºC | 14.9
* Acido total en el curado y Refino
[13 empty] | Consumo Acito Total= | A-B
[13 empty] | Consumo Gangas= | A-C
[14 empty] | Consumo Ácido Total= | H2SO4 (Agregado en el Alimento)- H2SO4 ( PLS)
[14 empty] | Consumo Cu= | H2SO4 (Acido devuelto por el Cu)
[14 empty] | Consumo Gangas= | Consumo Acido Total - Consumo Cu
[14 empty] | Consumo de H2SO4 Total (Fe+2 a Fe+3)= | H2SO4( Agregado en el Alimento)+H2SO4 ( PLS)+H2SO4(Fe+2)+H2SO4 (Fe+3)
[11 empty] | 1.17 | 5.6
Note on J17: Elias Huatuco: Pone H2SO4 al 100%
Note on J18: Elias Huatuco: Medir la densidad del refino
Note on J21: Elias Huatuco: Dato de miraflores

## TRANSICIONAL
|  | Investigación Metalúrgica No. 18513 | [23 empty] | Investigación Metalúrgica No. 18513
|  | COMPOSITO TRANSICIONAL TCS - 088 Prueba No.1 Lix | [23 empty] | COMPOSITO TRANSICIONAL TCS - 088 Prueba No.1 Lix
|  | Cliente: | El Molle Verde S.A.C. | [16 empty] | Operador: |  | E. Huatuco |  |  |  | Cliente: | El Molle Verde S.A.C. | [6 empty] | Operador: | E. Huatuco
|  | Proyecto: | Trapiche | [16 empty] | Fecha: |  | Oct. 30/24 |  |  |  | Proyecto: | Trapiche | [6 empty] | Fecha: | Oct. 30/24
|  | Muestra: | TCS - 088 | [22 empty] | Muestra: | TCS - 088
[38 empty] | A |  | B
|  | Descripción: | Prueba de Lixiviación en Columna | [22 empty] | Descripción: | Prueba de Lixiviación en Columna
|  | Condiciones: | [23 empty] | Condiciones: | [11 empty] | Columna |  | Columna
[38 empty] | Consume |  | Transforma
|  | Dimensiones: | 6"X1 m | [22 empty] | Dimensiones: | 6"X1 m | [10 empty] | H2SO4 |  | Fe+2 a e+3
|  | Granulometría: | P80= 1/2" | [22 empty] | Granulometría: | P80= 1/2"
|  | Curado: | 3.5 kg H2SO4/t mineral, REFINO | [22 empty] | Curado: | 3.5 kg H2SO4/t mineral, REFINO | [15 empty] | ENR
|  | ILS+ H2O: | Cu= 0.025 g/kg, Ácido= 0.1 g/Kg , FeT= 2.01 g/Kg, Fe+2= 0.28 g/Kg | [22 empty] | ILS+ H2O: | Cu= 0.025 g/kg, Ácido= 0.1 g/Kg , FeT= 2.01 g/Kg, Fe+2= 0.28 g/Kg
|  | Tiempo de Curado: | 3 días | [22 empty] | Tiempo de Curado: | 3 días
|  | Alimentación: | 10 g/Kg de H2SO4, 2.8 g/Kg Fe+2, 17.2 g/Kg Fe+3, 0.25 g/Kg Cu, Ratio: 0.7 L/h-m2 | [22 empty] | Alimentación: | 10 g/Kg de H2SO4, 2.8 g/Kg Fe+2, 17.2 g/Kg Fe+3, 0.25 g/Kg Cu, Ratio: 0.7 L/h-m2
|  |  |  | Consumo Ácido Total= | H2SO4 (Agregado en el Alimento)- H2SO4 ( PLS) | [22 empty] | Consumo Ácido Total= | H2SO4 (Agregado en el Alimento)- H2SO4 ( PLS)
|  |  |  | Consumo Cu= | H2SO4 (Acido devuelto por el Cu) | [22 empty] | Consumo Cu= | H2SO4 (Acido devuelto por el Cu)
|  |  |  | Consumo Gangas= | Consumo Acido Total - Consumo Cu | [22 empty] | Consumo Gangas= | Consumo Acido Total - Consumo Cu
|  |  |  | Consumo de H2SO4 Total (Fe+2 a Fe+3)= | H2SO4( Agregado en el Alimento)+H2SO4 ( PLS)+H2SO4(Fe+2)+H2SO4 (Fe+3) | [22 empty] | Consumo de H2SO4 Total (Fe+2 a Fe+3)= | H2SO4( Agregado en el Alimento)+H2SO4 ( PLS)+H2SO4(Fe+2)+H2SO4 (Fe+3)
[6 empty] | PLS | [9 empty] | Extracción | H2SO4 | Solución de Alimentación | [17 empty] | H2SO4 kg/t Acumulado ( Salida - Entrada) |  |  |  |  | Consumo A+B | Consumo A+B | Consumo | Consumo
|  | Control | [33 empty] | Cu+2 | Fe+2 | Fe+3 | Fe total | H2SO4 | Acido Total | Gangas | Fe+2 a Fe+3 | Gangas (H2SO4)
[7 empty] | Ácido |  |  | Temperatura °C |  |  | Ensaye | [5 empty] | Ácido |  |  | Ácido | Ensaye |  |  | Flujo (ml/min) | [5 empty] | 0.2128108647 | [7 empty] | Total | Incluye Fe+2 y Fe+3 | Incluye Fe+2 y Fe+3 | B | A
[6 empty] | Peso | Libre | pH | ORP | PLS | Ambiente | Columna | Cu | Fe | Fe++ | Cu | Total | Peso | Libre | pH | ORP | Ingresa | Cu | Fe | Fe++ | [14 empty] | A-B | kg/t | kg/t | kg/t | kg/t
|  | Tiempo | Fecha | Día |  | (g) | (g/kg) |  | (mV) |  |  |  | (g/kg) | (g/kg) | (g/kg) | % | kg/t | (g) | (g/kg) |  | (mV) | (g) | (g/kg) | (g/kg) | (g/kg) | Curado (Días) | [5 empty] | 3
|  |  | 2024-06-03 | Cargado | 0 | [10 empty] | -0.02049739 | 3.534594 | [8 empty] | Diámetro (mm) | [5 empty] | 152.4 |  |  |  | -0.001588405 | 0 | 0 | 0 | 3.534594 | 3.534594 | 3.536183 | 0 | 3.536183
|  |  | 2024-06-04 | Curado | 1 | [10 empty] | -0.02049739 | 3.534594 | [18 empty] | -0.001588405 | 0 | 0 | 0 | 3.534594 | 3.534594 | 3.536183 | 0 | 3.536183
|  |  | 2024-06-05 | Curado | 2 | [10 empty] | -0.02049739 | 3.534594 | [18 empty] | -0.001588405 | 0 | 0 | 0 | 3.534594 | 3.534594 | 3.536183 | 0 | 3.536183
|  | 11:00 | 2024-06-06 | lixiviación | 3 | [10 empty] | -0.02049739 | 3.534594 | 352.9 | 10 | 1.15 | 485 | 3.529 | 0.2890631 | 22.75286 | 2.5575 |  |  |  |  | Cu | Fe |  | Ensaye de Cobre Secuencial % |  |  | -0.001588405 | 0 | 0 | 0 | 3.534594 | 3.534594 | 3.536183 | 0 | 3.536183
|  | 11:00 | 2024-06-07 |  | 4 | [10 empty] | -0.09341602 | 3.661259 | 363.6 | 10 | 1.15 | 485 | 3.636 | 0.2890631 | 22.75286 | 2.5575 | [7 empty] | Cu H2SO4 | Cu CN | Cu Residual | -0.00723909 | 0.05669044 | 0.6714862 | -0.2881988 | 3.661259 | 4.389436 | 4.396675 | 0.7281767 | 3.668498
|  | 11:00 | 2024-06-08 |  | 5 | [10 empty] | -0.1685456 | 3.791764 | 364 | 10 | 1.15 | 485 | 3.64 | 0.2890631 | 22.75286 | 2.5575 | Cabeza Ensayada (%) |  |  |  | 0.5021231 | 2.545309 |  | 0.07955604 | 0.1404741 | 0.2642566 | -0.0130611 | 0.1150997 | 1.363332 | -0.5851359 | 3.791764 | 5.270196 | 5.283257 | 1.478432 | 3.804826
|  | 11:00 | 2024-06-09 |  | 6 | 212.5 | 0 | 2.4 | 303 | 18.9 | 18.9 | 25.1 | 8.094602 | 12.37391 | 8.77268 | 0.9857993 | 3.922413 | 361.4 | 10 | 1.15 | 485 | 3.614 | 0.2890631 | 22.75286 | 2.5575 | [10 empty] | 0.07639256 | 0.05647954 | 1.983838 | -0.7880217 | 3.922413 | 5.96273 | 5.886338 | 2.040317 | 3.846021
|  | 11:00 | 2024-06-10 |  | 7 | 348.3 | 0 | 2.3 | 326 | 18.6 | 19 | 25.3 | 7.620073 | 15.47565 | 10.60389 | 2.808297 | 4.052129 | 361.4 | 10 | 1.15 | 485 | 3.614 | 0.2890631 | 22.75286 | 2.5575 | Ensaye del Residuo (%) | [9 empty] | 0.2176234 | -0.1174502 | 2.511625 | -0.8896952 | 4.052129 | 6.446304 | 6.228681 | 2.394175 | 3.834506
EQ |  | 11:00 | 2024-06-11 |  | 8 | 344.3 | 0 | 2.2 | 349 | 18.7 | 18.9 | 25.2 | 6.837401 | 19.34484 | 10.22079 | 4.416382 | 4.181845 | 361.2 | 10 | 1.15 | 485 | 3.612 | 0.2890631 | 22.75286 | 2.5575 | [10 empty] | 0.3422388 | -0.2804308 | 2.903308 | -0.9457757 | 4.181845 | 6.804722 | 6.462483 | 2.622877 | 3.839606
|  | 11:00 | 2024-06-12 |  | 9 | 330.3 | 0.2687052 | 2.1 | 372 | 18.5 | 19 | 25.1 | 6.249757 | 21.25751 | 10.35298 | 5.81734 | 4.308303 | 360.5 | 10 | 1.15 | 485 | 3.605 | 0.2890631 | 22.75286 | 2.5575 | Humedad del Mineral (Como se recibió) % | [5 empty] | 0.4966954 |  |  |  | 0.4508032 | -0.4371981 | 3.251236 | -0.9887384 | 4.308303 | 7.122341 | 6.671537 | 2.814037 | 3.8575
|  | 11:00 | 2024-06-13 |  | 10 | 352.3 | 0.8061157 | 2.02 | 385 | 18.5 | 18.8 | 25.2 | 5.45213 | 22.20424 | 10.03017 | 7.115858 | 4.427503 | 363.6 | 10 | 1.15 | 485 | 3.636 | 0.2890631 | 22.75286 | 2.5575 | [10 empty] | 0.5514294 | -0.601241 | 3.533089 | -1.002372 | 4.427503 | 7.359351 | 6.807921 | 2.931848 | 3.876073
|  | 11:00 | 2024-06-14 |  | 11 | 350.1 | 1.073047 | 1.97 | 389 | 18.7 | 19 | 25.1 | 5.117127 | 23.24029 | 9.898515 | 8.321326 | 4.544524 | 363.2 | 10 | 1.15 | 485 | 3.632 | 0.2890631 | 22.75286 | 2.5575 | Solución Adicionada en la Aglomeración (L) | [5 empty] | 0.9769331 |  |  |  | 0.6448447 | -0.7605047 | 3.784847 | -1.007272 | 4.544524 | 7.568866 | 6.924022 | 3.024342 | 3.899679
|  | 11:00 | 2024-06-15 |  | 12 | 320.2 | 0.9389164 | 1.93 | 393 | 18.9 | 19.1 | 25.3 | 4.819271 | 24.36509 | 9.783416 | 9.349334 | 4.664095 | 364.6 | 10 | 1.15 | 485 | 3.646 | 0.2890631 | 22.75286 | 2.5575 | [10 empty] | 0.7245081 | -0.8989276 | 4.036023 | -1.02386 | 4.664095 | 7.80119 | 7.076682 | 3.137095 | 3.939587
|  | 11:00 | 2024-06-16 |  | 13 | 340.8 | 1.203207 | 1.89 | 396 | 18.8 | 19.2 | 25.1 | 4.360937 | 24.54295 | 9.569008 | 10.33636 | 4.780241 | 364 | 10 | 1.15 | 485 | 3.64 | 0.2890631 | 22.75286 | 2.5575 | Peso del Mineral antes de la Aglomeración (kg) | [5 empty] | 28 |  |  |  | 0.8009959 | -1.045195 | 4.248966 | -1.0214 | 4.780241 | 7.984013 | 7.183017 | 3.203771 | 3.979246
Se alimenta solucion de la ROM1 |  | 11:00 | 2024-06-17 |  | 14 | 349.3 | 1.336897 | 1.84 | 400 | 19 | 19.1 | 25.2 | 4.221598 | 24.87728 | 9.292352 | 11.31522 | 4.894129 | 366.7 | 10.07563 | 1.3 | 490 | 3.694734 | 0.3030028 | 23.75139 | 0.186 | [10 empty] | 0.8768506 | -1.190598 | 4.428668 | -1.00677 | 4.894129 | 8.1322 | 7.255349 | 3.23807 | 4.017279
|  | 11:00 | 2024-06-18 |  | 15 | 333 | 1.272144 | 1.8 | 405 | 19.2 | 19.3 | 25.3 | 3.812247 | 23.85002 | 9.077842 | 12.14324 | 5.011538 | 358.4 | 10.07563 | 1.3 | 490 | 3.611106 | 0.3030028 | 23.75139 | 0.186 | Peso del Mineral Aglomerado (kg) | [5 empty] | 29 |  |  |  | 0.9410163 | -1.376189 | 4.779375 | -1.03432 | 5.011538 | 8.414724 | 7.473707 | 3.403186 | 4.070522
|  | 11:00 | 2024-06-19 |  | 16 | 336.6 | 1.205189 | 1.76 | 410 | 19.2 | 19.2 | 25.4 | 3.630654 | 24.63658 | 8.848023 | 12.93917 | 5.126589 | 362.4 | 10.07563 | 1.3 | 490 | 3.651408 | 0.3030028 | 23.75139 | 0.186 | [10 empty] | 1.002696 | -1.559071 | 5.07441 | -1.04221 | 5.126589 | 8.641928 | 7.639232 | 3.515338 | 4.123894
|  | 11:00 | 2024-06-20 |  | 17 | 330.8 | 1.189838 | 1.74 | 416 | 19.3 | 19.4 | 25.2 | 3.597478 | 25.16155 | 8.475369 | 13.71135 | 5.24352 | 359.6 | 10.07563 | 1.3 | 490 | 3.623197 | 0.3030028 | 23.75139 | 0.186 | Humedad Inicial (Incluye el ácido añadido) | [5 empty] | 4.088431 |  |  |  | 1.062534 | -1.73094 | 5.358977 | -1.052406 | 5.24352 | 8.871557 | 7.809023 | 3.628037 | 4.180987
EQ |  | 11:00 | 2024-06-21 |  | 18 | 347.5 | 1.069518 | 1.7 | 438 | 19.4 | 19.4 | 25 | 3.374408 | 25.67946 | 7.75 | 14.47166 | 5.360226 | 361.3 | 10.07563 | 1.3 | 490 | 3.640325 | 0.3030028 | 23.75139 | 0.186 | [10 empty] | 1.121452 | -1.8959 | 5.570367 | -1.038673 | 5.360226 | 9.034694 | 7.913241 | 3.674467 | 4.238774
|  | 11:00 | 2024-06-22 |  | 19 | 340.9 | 1.04278 | 1.62 | 442 | 18.8 | 19.5 | 25 | 3.289186 | 25.74146 | 7.066176 | 15.19491 | 5.478128 | 361.2 | 10.07563 | 1.3 | 490 | 3.639318 | 0.3030028 | 23.75139 | 0.186 | Peso Inicial del Mineral Humedo (kg) | [5 empty] | 28 |  |  |  | 1.1775 | -2.042984 | 5.772726 | -1.031714 | 5.478128 | 9.20787 | 8.03037 | 3.729742 | 4.300628
|  | 11:00 | 2024-06-23 |  | 20 | 347.7 | 0.9625658 | 1.58 | 440 | 20.2 | 19.6 | 25 | 3.072936 | 25.36719 | 6.403279 | 15.88043 | 5.59674 | 359.9 | 10.07563 | 1.3 | 490 | 3.626219 | 0.3030028 | 23.75139 | 0.186 | [10 empty] | 1.230623 | -2.17861 | 5.953442 | -1.023058 | 5.59674 | 9.371572 | 8.140949 | 3.774832 | 4.366117
|  | 11:00 | 2024-06-24 |  | 21 | 346.1 | 0.8633034 | 1.63 | 439 | 19.8 | 19.8 | 25 | 3.015127 | 25.43372 | 6.2 | 16.54842 | 5.71617 | 360.9 | 10.07563 | 1.3 | 490 | 3.636295 | 0.3030028 | 23.75139 | 0.186 | Peso Inicial del Mineral Seco (kg) | [5 empty] | 27.86093 |  |  |  | 1.282387 | -2.309188 | 6.125333 | -1.013924 | 5.71617 | 9.532314 | 8.249927 | 3.816144 | 4.433783
|  | 11:00 | 2024-06-25 |  | 22 | 347.2 | 0.7968954 | 1.6 | 441 | 19.7 | 19.9 | 25.1 | 2.913941 | 25.60106 | 5.994853 | 17.19344 | 5.836755 | 363.5 | 10.07563 | 1.3 | 490 | 3.662492 | 0.3030028 | 23.75139 | 0.186 | [10 empty] | 1.332372 | -2.43571 | 6.285265 | -1.002553 | 5.836755 | 9.68631 | 8.353938 | 3.849555 | 4.504383
|  | 11:00 | 2024-06-26 |  | 23 | 340.4 | 0.6906427 | 1.57 | 442 | 19.5 | 20.1 | 25.2 | 2.930724 | 24.93209 | 5.744118 | 17.82783 | 5.959773 | 362.7 | 10.07563 | 1.3 | 490 | 3.654431 | 0.3030028 | 23.75139 | 0.186 | Altura Inicial del Mineral (m) | [5 empty] | 1.02 |  |  |  | 1.381532 | -2.554279 | 6.476945 | -1.00782 | 5.959773 | 9.882439 | 8.500907 | 3.922666 | 4.578241
|  | 11:00 | 2024-06-27 |  | 24 | 342.8 | 0.5578268 | 1.55 | 443 | 19.7 | 20.3 | 25.3 | 2.840606 | 24.10104 | 5.584559 | 18.44533 | 6.084076 | 363.4 | 10.07563 | 1.3 | 490 | 3.661484 | 0.3030028 | 23.75139 | 0.186 | [10 empty] | 1.429384 | -2.670288 | 6.684198 | -1.020482 | 6.084076 | 10.09799 | 8.668602 | 4.01391 | 4.654692
Se alimenta solucion de la ROM1 | EQ | 11:00 | 2024-06-28 |  | 25 | 348.8 | 0.6129563 | 1.53 | 445 | 19.4 | 20.1 | 25.2 | 2.964879 | 24.60329 | 5.877295 | 19.10585 | 6.207822 | 358.3 | 10.33898 | 1.16 | 535 | 3.704458 | 0.2988905 | 20.08907 | 0.5674576 | *Densidad Bulk (kg/l) | [5 empty] | 1.497513 |  |  |  | 1.48057 | -2.794807 | 6.875652 | -1.022264 | 6.207822 | 10.28867 | 8.808098 | 4.080845 | 4.727253
|  | 11:00 | 2024-06-29 |  | 26 | 348.1 | 0.5508457 | 1.51 | 446 | 19.3 | 20.3 | 25.1 | 2.913514 | 24.04705 | 6.087273 | 19.75426 | 6.333903 | 358.3 | 10.33898 | 1.16 | 535 | 3.704458 | 0.2988905 | 20.08907 | 0.5674576 | [10 empty] | 1.530817 | -2.915133 | 6.945637 | -0.9801665 | 6.333903 | 10.36441 | 8.833589 | 4.030504 | 4.803086
|  | 11:00 | 2024-06-30 |  | 27 | 349.2 | 0.5996311 | 1.5 | 445 | 19.2 | 20.4 | 25.3 | 2.806179 | 23.66291 | 6.083115 | 20.37817 | 6.459349 | 358.3 | 10.33898 | 1.16 | 535 | 3.704458 | 0.2988905 | 20.08907 | 0.5674576 | Altura Final del Mineral (m) | [9 empty] | 1.579166 | -3.035789 | 7.026262 | -0.9419346 | 6.459349 | 10.44982 | 8.870657 | 3.990473 | 4.880184
|  | 11:00 | 2024-07-01 |  | 28 | 355.6 | 0.8234586 | 1.49 | 443 | 19 | 20.2 | 25.2 | 2.741865 | 23.92374 | 5.866504 | 20.99857 | 6.581802 | 365.3 | 10.33898 | 1.16 | 535 | 3.776831 | 0.2988905 | 20.08907 | 0.5674576 | [10 empty] | 1.627242 | -3.154052 | 7.08029 | -0.8949379 | 6.581802 | 10.50804 | 8.880798 | 3.926238 | 4.95456
|  | 11:00 | 2024-07-02 |  | 29 | 347 | 0.8654245 | 1.46 | 442 | 19.3 | 20.1 | 25.1 | 2.642384 | 24.17065 | 5.744118 | 21.57594 | 6.706583 | 362.1 | 10.33898 | 1.16 | 535 | 3.743746 | 0.2988905 | 20.08907 | 0.5674576 | Peso del Residuo Humedo (kg) | [9 empty] | 1.671985 | -3.266229 | 7.149751 | -0.8572982 | 6.706583 | 10.59011 | 8.918121 | 3.883522 | 5.034599
|  | 11:00 | 2024-07-03 |  | 30 | 349.3 | 1.132637 | 1.43 | 440 | 19.2 | 20.3 | 25.2 | 2.513831 | 23.90044 | 5.941032 | 22.12624 | 6.826756 | 366.7 | 10.33898 | 1.16 | 535 | 3.791305 | 0.2988905 | 20.08907 | 0.5674576 | [10 empty] | 1.714629 | -3.38367 | 7.224707 | -0.8187434 | 6.826756 | 10.66779 | 8.953163 | 3.841036 | 5.112126
|  | 11:00 | 2024-07-04 |  | 31 | 358.4 | 1.460975 | 1.41 | 439 | 19.4 | 20 | 25.3 | 2.389393 | 23.38695 | 5.991639 | 22.66003 | 6.944042 | 365.2 | 10.33898 | 1.16 | 535 | 3.775797 | 0.2988905 | 20.08907 | 0.5674576 | Peso del Residuo Seco (kg) | [9 empty] | 1.755994 | -3.505483 | 7.311773 | -0.7823044 | 6.944042 | 10.75033 | 8.994337 | 3.80629 | 5.188047
|  | 11:00 | 2024-07-05 |  | 32 | 335.3 | 1.332514 | 1.44 | 439 | 19.2 | 20.4 | 25.2 | 2.263218 | 22.83981 | 5.900164 | 23.12445 | 7.063528 | 365 | 10.33898 | 1.16 | 535 | 3.773729 | 0.2988905 | 20.08907 | 0.5674576 | [10 empty] | 1.791984 | -3.616728 | 7.448335 | -0.7707591 | 7.063528 | 10.89513 | 9.103151 | 3.831607 | 5.271545
|  | 11:00 | 2024-07-06 |  | 33 | 324.7 | 1.272144 | 1.47 | 437 | 19 | 20.3 | 25 | 2.262909 | 23.49777 | 5.837397 | 23.57169 | 7.184151 | 363.8 | 10.33898 | 1.16 | 535 | 3.761322 | 0.2988905 | 20.08907 | 0.5674576 | Volumen Drenado (l) | [9 empty] | 1.826642 | -3.722773 | 7.579398 | -0.7600912 | 7.184151 | 11.04078 | 9.214135 | 3.856626 | 5.357509
|  | 11:00 | 2024-07-07 |  | 34 | 338.5 | 1.205189 | 1.49 | 438 | 19.1 | 20.4 | 25.3 | 2.067697 | 22.407 | 5.74547 | 23.99428 | 7.304512 | 351.4 | 10.33898 | 1.16 | 535 | 3.633119 | 0.2988905 | 20.08907 | 0.5674576 | [10 empty] | 1.859389 | -3.831965 | 7.717148 | -0.7501717 | 7.304512 | 11.18969 | 9.330306 | 3.885183 | 5.445123
|  | 11:00 | 2024-07-08 |  | 35 | 320.9 | 1.245362 | 1.52 | 437 | 19.3 | 20.1 | 25.4 | 2.028911 | 22.20473 | 5.63056 | 24.3846 | 7.42057 | 351.1 | 10.33898 | 1.16 | 535 | 3.630017 | 0.2988905 | 20.08907 | 0.5674576 | Compactación (%) | [9 empty] | 1.889636 | -3.932932 | 7.862361 | -0.7477955 | 7.42057 | 11.35 | 9.460363 | 3.929429 | 5.530934
Se alimenta solucion de la ROM1 |  | 11:00 | 2024-07-09 |  | 36 | 340.5 | 1.178407 | 1.53 | 436 | 19.2 | 20.3 | 25.1 | 1.881037 | 23.35651 | 5.469687 | 24.76742 | 7.536459 | 358.6 | 10.2521 | 1.17 | 515 | 3.676403 | 0.2604033 | 19.20693 | 0.4689076 | [10 empty] | 1.919302 | -4.0374 | 7.934303 | -0.7155058 | 7.536459 | 11.43336 | 9.514059 | 3.896903 | 5.617156
|  | 11:00 | 2024-07-10 |  | 37 | 354.6 | 1.147843 | 1.56 | 436 | 19 | 20.1 | 25.3 | 1.845234 | 23.11678 | 5.314286 | 25.16839 | 7.653805 | 358.7 | 10.2521 | 1.17 | 515 | 3.677429 | 0.2604033 | 19.20693 | 0.4689076 | * Mineral seco entre el volumen de la columna. | [9 empty] | 1.950374 | -4.145204 | 7.97262 | -0.6685007 | 7.653805 | 11.48122 | 9.530847 | 3.827416 | 5.70343
|  | 11:00 | 2024-07-11 |  | 38 | 358.6 | 1.067761 | 1.58 | 435 | 18.9 | 20 | 25.3 | 1.774431 | 23.45738 | 5.22266 | 25.55647 | 7.772054 | 351.3 | 10.2521 | 1.17 | 515 | 3.601563 | 0.2604033 | 19.20693 | 0.4689076 | [10 empty] | 1.980448 | -4.252276 | 7.989801 | -0.6138617 | 7.772054 | 11.50958 | 9.529131 | 3.737525 | 5.791606
|  | 11:00 | 2024-07-12 |  | 39 | 350.1 | 1.041067 | 1.59 | 434 | 18.8 | 20 | 25.1 | 1.718434 | 23.48456 | 5.153941 | 25.92112 | 7.888241 | 358.6 | 10.2521 | 1.17 | 515 | 3.676403 | 0.2604033 | 19.20693 | 0.4689076 | [10 empty] | 2.008706 | -4.355267 | 8.005358 | -0.5609363 | 7.888241 | 11.53833 | 9.529626 | 3.650091 | 5.879535
|  | 11:00 | 2024-07-13 |  | 40 | 340.1 | 1.014373 | 1.59 | 436 | 18.9 | 20.1 | 25 | 1.677847 | 22.38529 | 5.085222 | 26.26227 | 8.007814 | 350.1 | 10.2521 | 1.17 | 515 | 3.589261 | 0.2604033 | 19.20693 | 0.4689076 | [10 empty] | 2.035143 | -4.453338 | 8.084097 | -0.5348915 | 8.007814 | 11.63857 | 9.60343 | 3.630759 | 5.972671
|  | 11:00 | 2024-07-14 |  | 41 | 340.4 | 0.9705473 | 1.6 | 437 | 19 | 20.2 | 25.3 | 1.6372 | 22.55499 | 4.997015 | 26.59548 | 8.124784 | 353.8 | 10.2521 | 1.17 | 515 | 3.627193 | 0.2604033 | 19.20693 | 0.4689076 | [10 empty] | 2.060964 | -4.549868 | 8.139068 | -0.5006725 | 8.124784 | 11.71398 | 9.65302 | 3.589199 | 6.06382
|  | 11:00 | 2024-07-15 |  | 42 | 336.8 | 0.9435876 | 1.61 | 438 | 19.3 | 20.3 | 25 | 1.619958 | 22.6876 | 4.904478 | 26.91962 | 8.243567 | 356.6 | 10.2521 | 1.17 | 515 | 3.655899 | 0.2604033 | 19.20693 | 0.4689076 | [10 empty] | 2.086083 | -4.643202 | 8.199382 | -0.4703155 | 8.243567 | 11.79975 | 9.713663 | 3.556179 | 6.157484
|  | 11:00 | 2024-07-16 |  | 43 | 337.3 | 0.9289524 | 1.63 | 437 | 19.4 | 20 | 25.1 | 1.523632 | 22.26345 | 4.876639 | 27.22061 | 8.36354 | 352.7 | 10.2521 | 1.17 | 515 | 3.615916 | 0.2604033 | 19.20693 | 0.4689076 | [10 empty] | 2.109407 | -4.736018 | 8.276396 | -0.4466167 | 8.36354 | 11.90392 | 9.794511 | 3.540378 | 6.254133
|  | 11:00 | 2024-07-17 |  | 44 | 337.8 | 0.8196639 | 1.65 | 439 | 19.2 | 20.1 | 25.1 | 1.496252 | 21.85787 | 4.689076 | 27.51625 | 8.483386 | 352.7 | 10.2521 | 1.17 | 515 | 3.615916 | 0.2604033 | 19.20693 | 0.4689076 | [10 empty] | 2.132317 | -4.825122 | 8.352645 | -0.4247472 | 8.483386 | 12.01091 | 9.878592 | 3.527523 | 6.351069
|  | 11:00 | 2024-07-18 |  | 45 | 328.7 | 0.757726 | 1.64 | 439 | 19.4 | 20 | 25.3 | 1.475964 | 21.30256 | 4.634237 | 27.79739 | 8.604231 | 354.5 | 10.2521 | 1.17 | 515 | 3.63437 | 0.2604033 | 19.20693 | 0.4689076 | [10 empty] | 2.154103 | -4.910414 | 8.459113 | -0.4165684 | 8.604231 | 12.15293 | 9.998827 | 3.548699 | 6.450128
|  | 11:00 | 2024-07-19 |  | 46 | 322.4 | 0.6888418 | 1.66 | 440 | 19.5 | 20.2 | 25 | 1.420706 | 20.76541 | 4.492373 | 28.05881 | 8.726707 | 355 | 10.2521 | 1.17 | 515 | 3.639496 | 0.2604033 | 19.20693 | 0.4689076 | [10 empty] | 2.174362 | -4.990946 | 8.590661 | -0.4206633 | 8.726707 | 12.32642 | 10.15206 | 3.599714 | 6.552345
Se alimenta solucion de la ROM1 |  | 11:00 | 2024-07-20 |  | 47 | 318.9 | 0.6199576 | 1.67 | 443 | 19.4 | 20.1 | 25.2 | 1.36933 | 19.99813 | 4.468729 | 28.30488 | 8.850242 | 362.5 | 10.05111 | 1.1 | 503 | 3.643526 | 0.2453872 | 19.65213 | 0.760477 | [10 empty] | 2.19343 | -5.070002 | 8.7508 | -0.4364938 | 8.850242 | 12.53104 | 10.33761 | 3.680797 | 6.656811
|  | 11:00 | 2024-07-21 |  | 48 | 315.7 | 0.5648503 | 1.69 | 445 | 19.3 | 20.3 | 25.3 | 1.332591 | 19.77892 | 4.445085 | 28.54201 | 8.974617 | 360 | 10.05111 | 1.1 | 503 | 3.618399 | 0.2453872 | 19.65213 | 0.760477 | [10 empty] | 2.211807 | -5.140832 | 8.939927 | -0.4680682 | 8.974617 | 12.77371 | 10.5619 | 3.799095 | 6.76281
|  | 11:00 | 2024-07-22 |  | 49 | 320.4 | 0.4684124 | 1.68 | 447 | 19.2 | 20.2 | 25.1 | 1.328638 | 19.93243 | 4.397797 | 28.78316 | 9.099104 | 358.7 | 10.05111 | 1.1 | 503 | 3.605332 | 0.2453872 | 19.65213 | 0.760477 | [10 empty] | 2.230494 | -5.212141 | 9.111752 | -0.4927772 | 9.099104 | 12.99871 | 10.76822 | 3.899611 | 6.868609
|  | 11:00 | 2024-07-23 |  | 50 | 318.8 | 0.3857514 | 1.7 | 445 | 19.2 | 20.1 | 25.3 | 1.317614 | 20.08677 | 4.350508 | 29.02051 | 9.224094 | 179.6 | 10.05111 | 1.1 | 503 | 1.805179 | 0.2453872 | 19.65213 | 0.760477 | [10 empty] | 2.248887 | -5.282124 | 9.277548 | -0.5159478 | 9.224094 | 13.21952 | 10.97063 | 3.995425 | 6.975208
Falla de bomba |  | 11:00 | 2024-07-24 |  | 51 | 249.8 | 0.1658844 | 1.72 | 442 | 19.2 | 20.3 | 25.2 | 1.376981 | 20.95697 | 4.294133 | 29.23488 | 9.287399 | 358.1 | 10.05111 | 1.1 | 503 | 3.599302 | 0.2453872 | 19.65213 | 0.760477 | [10 empty] | 2.265499 | -5.340921 | 9.205054 | -0.454732 | 9.287399 | 13.15153 | 10.88603 | 3.864132 | 7.0219
|  | 11:00 | 2024-07-25 |  | 52 | 223.4 | 0 | 1.73 | 440 | 19.1 | 20 | 25.3 | 1.402767 | 20.52113 | 4.270408 | 29.39607 | 9.416588 | 362.4 | 10.05111 | 1.1 | 503 | 3.642521 | 0.2453872 | 19.65213 | 0.760477 | [10 empty] | 2.27799 | -5.383739 | 9.500398 | -0.5427767 | 9.416588 | 13.53325 | 11.25526 | 4.116658 | 7.138597
|  | 11:00 | 2024-07-26 |  | 53 | 346.6 | 0 | 1.75 | 438 | 19.3 | 20.3 | 25.2 | 1.399243 | 20.23382 | 4.246684 | 29.67917 | 9.547327 | 358.8 | 10.05111 | 1.1 | 503 | 3.606337 | 0.2453872 | 19.65213 | 0.760477 | [10 empty] | 2.299929 | -5.458881 | 9.62337 | -0.546685 | 9.547327 | 13.71182 | 11.41189 | 4.164489 | 7.247398
|  | 11:00 | 2024-07-27 |  | 54 | 330.8 | 0 | 1.76 | 439 | 19.1 | 20.1 | 25.2 | 1.374418 | 20.84085 | 4.104337 | 29.94123 | 9.676768 | 356.3 | 10.05111 | 1.1 | 503 | 3.58121 | 0.2453872 | 19.65213 | 0.760477 | [10 empty] | 2.320237 | -5.527023 | 9.740378 | -0.5523212 | 9.676768 | 13.89012 | 11.56989 | 4.213355 | 7.356531
|  | 11:00 | 2024-07-28 |  | 55 | 322.3 | 0 | 1.77 | 440 | 19.2 | 20.2 | 25.1 | 1.313218 | 20.67387 | 4.009439 | 30.18128 | 9.805306 | 357 | 10.05111 | 1.1 | 503 | 3.588245 | 0.2453872 | 19.65213 | 0.760477 | [10 empty] | 2.338839 | -5.591172 | 9.868529 | -0.5644839 | 9.805306 | 14.08266 | 11.74382 | 4.277356 | 7.466468
|  | 11:00 | 2024-07-29 |  | 56 | 337 | 0 | 1.76 | 438 | 19.3 | 20.2 | 25.3 | 1.290772 | 21.19713 | 3.914541 | 30.4296 | 9.934098 | 362.6 | 10.05111 | 1.1 | 503 | 3.644532 | 0.2453872 | 19.65213 | 0.760477 | [10 empty] | 2.358082 | -5.656981 | 9.955217 | -0.5599032 | 9.934098 | 14.23233 | 11.87425 | 4.298236 | 7.576016
|  | 11:00 | 2024-07-30 |  | 57 | 337.6 | 0 | 1.75 | 437 | 19 | 20 | 25.1 | 1.241314 | 20.86098 | 3.819643 | 30.66555 | 10.06491 | 358.9 | 10.05111 | 1.1 | 503 | 3.607342 | 0.2453872 | 19.65213 | 0.760477 | [10 empty] | 2.376366 | -5.720657 | 10.05857 | -0.5628893 | 10.06491 | 14.40282 | 12.02646 | 4.337913 | 7.688543
Se alimenta solucion de la ROM1 |  | 11:00 | 2024-07-31 |  | 58 | 335 | 0 | 1.74 | 436 | 19.2 | 20.3 | 25.2 | 1.210268 | 21.17643 | 3.802385 | 30.89242 | 10.19439 | 356.2 | 10.10135 | 1.15 | 504 | 3.598101 | 0.2392367 | 20.42713 | 0.7304899 | [10 empty] | 2.393947 | -5.783524 | 10.14901 | -0.5614192 | 10.19439 | 14.55987 | 12.16593 | 4.365487 | 7.800439
|  | 11:00 | 2024-08-01 |  | 59 | 340.1 | 0 | 1.73 | 434 | 19.1 | 20.2 | 25 | 1.171004 | 20.80585 | 3.77862 | 31.11618 | 10.32353 | 359.2 | 10.10135 | 1.15 | 504 | 3.628405 | 0.2392367 | 20.42713 | 0.7304899 | [10 empty] | 2.411287 | -5.8479 | 10.26443 | -0.5686004 | 10.32353 | 14.74006 | 12.32877 | 4.416526 | 7.912244
|  | 11:00 | 2024-08-02 |  | 60 | 331.7 | 0 | 1.72 | 435 | 19.3 | 20.3 | 25.2 | 1.091078 | 21.02555 | 3.767692 | 31.31346 | 10.45376 | 361.3 | 10.10135 | 1.15 | 504 | 3.649618 | 0.2392367 | 20.42713 | 0.7304899 | [10 empty] | 2.426574 | -5.909918 | 10.39168 | -0.5816384 | 10.45376 | 14.93552 | 12.50895 | 4.48176 | 8.02719
|  | 11:00 | 2024-08-03 |  | 61 | 328.4 | 0 | 1.7 | 439 | 19.2 | 20.4 | 25 | 1.155711 | 21.4452 | 3.502092 | 31.52297 | 10.58476 | 359.8 | 10.10135 | 1.15 | 504 | 3.634466 | 0.2392367 | 20.42713 | 0.7304899 | [10 empty] | 2.44281 | -5.965579 | 10.50699 | -0.5937599 | 10.58476 | 15.12617 | 12.68336 | 4.541409 | 8.141948
|  | 11:00 | 2024-08-04 |  | 62 | 330.1 | 0 | 1.72 | 442 | 19.6 | 20 | 25.1 | 1.116045 | 21.51616 | 3.268619 | 31.72478 | 10.71521 | 357.6 | 10.10135 | 1.15 | 504 | 3.612243 | 0.2392367 | 20.42713 | 0.7304899 | [10 empty] | 2.458449 | -6.016843 | 10.60717 | -0.6026324 | 10.71521 | 15.30554 | 12.84709 | 4.590332 | 8.256759
|  | 11:00 | 2024-08-05 |  | 63 | 332.4 | 0 | 1.71 | 449 | 19.4 | 20.1 | 25.4 | 1.098699 | 21.31899 | 3.035146 | 31.92468 | 10.84486 | 360.4 | 10.10135 | 1.15 | 504 | 3.640527 | 0.2392367 | 20.42713 | 0.7304899 | [10 empty] | 2.47394 | -6.063805 | 10.69819 | -0.6104682 | 10.84486 | 15.47924 | 13.0053 | 4.634381 | 8.370921
|  | 11:00 | 2024-08-06 |  | 64 | 336.4 | 0 | 1.72 | 452 | 19.3 | 20.3 | 25.3 | 1.06845 | 21.51681 | 2.801674 | 32.11998 | 10.97553 | 360.3 | 10.10135 | 1.15 | 504 | 3.639517 | 0.2392367 | 20.42713 | 0.7304899 | [10 empty] | 2.489074 | -6.106467 | 10.77383 | -0.6149074 | 10.97553 | 15.64289 | 13.15382 | 4.667366 | 8.486455
|  | 11:00 | 2024-08-07 |  | 65 | 315.4 | 0 | 1.73 | 458 | 19.4 | 20.2 | 25 | 1.008079 | 22.15978 | 2.568201 | 32.28564 | 11.10616 | 337.6 | 10.10135 | 1.15 | 504 | 3.410216 | 0.2392367 | 20.42713 | 0.7304899 | [10 empty] | 2.501911 | -6.140814 | 10.86028 | -0.6282129 | 11.10616 | 15.82563 | 13.32371 | 4.719466 | 8.604249
|  | 11:00 | 2024-08-08 |  | 66 | 323.8 | 0 | 1.72 | 462 | 19.3 | 20.1 | 25.2 | 1.041868 | 22.22501 | 2.334728 | 32.46905 | 11.22856 | 359.2 | 10.10135 | 1.15 | 504 | 3.628405 | 0.2392367 | 20.42713 | 0.7304899 | [10 empty] | 2.516125 | -6.172809 | 10.87998 | -0.6174359 | 11.22856 | 15.93574 | 13.41961 | 4.707173 | 8.712437
|  | 11:00 | 2024-08-09 |  | 67 | 314.4 | 0 | 1.73 | 466 | 19.5 | 20.3 | 25.1 | 1.038842 | 21.70588 | 2.101255 | 32.64109 | 11.35879 | 365.9 | 10.10135 | 1.15 | 504 | 3.696084 | 0.2392367 | 20.42713 | 0.7304899 | [10 empty] | 2.529457 | -6.197823 | 10.96585 | -0.6358522 | 11.35879 | 16.12682 | 13.59736 | 4.768024 | 8.829338
|  | 11:00 | 2024-08-10 |  | 68 | 312 | 0 | 1.72 | 472 | 19.3 | 20.5 | 25.4 | 1.025642 | 22.03562 | 1.867782 | 32.80726 | 11.49146 | 357.3 | 10.10135 | 1.15 | 504 | 3.609213 | 0.2392367 | 20.42713 | 0.7304899 | [10 empty] | 2.542334 | -6.217638 | 11.05202 | -0.6573581 | 11.49146 | 16.32584 | 13.78351 | 4.834384 | 8.949123
Se alimenta solucion de la ROM1 |  | 11:00 | 2024-08-11 |  | 69 | 345 | 0 | 1.7 | 479 | 19.6 | 20.4 | 25.1 | 0.9943046 | 21.8439 | 1.63431 | 32.99137 | 11.621 | 367.6 | 10.21776 | 1.12 | 512 | 3.756047 | 0.2643184 | 22.80306 | 1.060389 | [10 empty] | 2.556601 | -6.236659 | 11.05817 | -0.6488325 | 11.621 | 16.44252 | 13.88591 | 4.821515 | 9.0644
|  | 11:00 | 2024-08-12 |  | 70 | 341.3 | 0 | 1.69 | 488 | 19.4 | 20.2 | 25.3 | 0.9968592 | 22.43496 | 1.399666 | 33.16511 | 11.75581 | 358.8 | 10.21776 | 1.12 | 512 | 3.666131 | 0.2643184 | 22.80306 | 1.060389 | [10 empty] | 2.570065 | -6.242181 | 11.1348 | -0.6748673 | 11.75581 | 16.64843 | 14.07837 | 4.892617 | 9.18575
|  | 11:00 | 2024-08-13 |  | 71 | 327.8 | 0 | 1.68 | 492 | 19.2 | 20.3 | 25.1 | 0.9526232 | 21.50721 | 1.168342 | 33.32054 | 11.8874 | 359.5 | 10.21776 | 1.12 | 512 | 3.673283 | 0.2643184 | 22.80306 | 1.060389 | [10 empty] | 2.582109 | -6.242339 | 11.24166 | -0.7154859 | 11.8874 | 16.88672 | 14.30461 | 4.99932 | 9.305292
|  | 11:00 | 2024-08-14 |  | 72 | 324.3 | 0 | 1.67 | 498 | 19.6 | 20.2 | 25.1 | 0.9983863 | 22.46369 | 0.9346734 | 33.48405 | 12.01925 | 360.3 | 10.21776 | 1.12 | 512 | 3.681457 | 0.2643184 | 22.80306 | 1.060389 | [10 empty] | 2.59478 | -6.237434 | 11.3203 | -0.7482459 | 12.01925 | 17.10211 | 14.50733 | 5.082862 | 9.424465
|  | 11:00 | 2024-08-15 |  | 73 | 330.6 | 0 | 1.68 | 509 | 19.6 | 20.4 | 25.1 | 0.9437604 | 21.98074 | 0.701005 | 33.63901 | 12.15138 | 362.6 | 10.21776 | 1.12 | 512 | 3.704958 | 0.2643184 | 22.80306 | 1.060389 | [10 empty] | 2.606788 | -6.227993 | 11.39556 | -0.7823118 | 12.15138 | 17.31895 | 14.71216 | 5.167565 | 9.544594
|  | 11:00 | 2024-08-16 |  | 74 | 338.1 | 0 | 1.67 | 520 | 19.8 | 20.5 | 25.3 | 0.8828891 | 20.86648 | 0.4665552 | 33.78387 | 12.28436 | 360.6 | 10.21776 | 1.12 | 512 | 3.684523 | 0.2643184 | 22.80306 | 1.060389 | [10 empty] | 2.618014 | -6.21375 | 11.48852 | -0.8258651 | 12.28436 | 17.55913 | 14.94112 | 5.274771 | 9.666348
|  | 11:00 | 2024-08-17 |  | 75 | 338.1 | 0 | 1.7 | 532 | 19.5 | 20.4 | 25.2 | 0.905716 | 21.66039 | 0.34875 | 33.93463 | 12.41661 | 361.2 | 10.21776 | 1.12 | 512 | 3.690653 | 0.2643184 | 22.80306 | 1.060389 | [10 empty] | 2.629697 | -6.197138 | 11.54834 | -0.858147 | 12.41661 | 17.76781 | 15.13812 | 5.351205 | 9.786912
|  | 11:00 | 2024-08-18 |  | 76 | 326.8 | 0 | 1.72 | 540 | 19.4 | 20.1 | 25.1 | 0.8743031 | 21.96741 | 0.2325 | 34.07063 | 12.54908 | 360.3 | 10.21776 | 1.12 | 512 | 3.681457 | 0.2643184 | 22.80306 | 1.060389 | [10 empty] | 2.640236 | -6.177853 | 11.61905 | -0.8961039 | 12.54908 | 17.99028 | 15.35004 | 5.441199 | 9.90884
|  | 11:00 | 2024-08-19 |  | 77 | 324.7 | 0 | 1.74 | 554 | 19.5 | 20.3 | 25.3 | 0.8392277 | 22.28001 | 0.186 | 34.19734 | 12.68121 | 359.5 | 10.21776 | 1.12 | 512 | 3.673283 | 0.2643184 | 22.80306 | 1.060389 | [10 empty] | 2.650055 | -6.157649 | 11.68123 | -0.9313369 | 12.68121 | 18.2048 | 15.55474 | 5.523584 | 10.03116
|  | 11:00 | 2024-08-20 |  | 78 | 326.2 | 0 | 1.73 | 562 | 19.4 | 20.1 | 25.2 | 0.8503224 | 22.26711 | 0.093 | 34.32769 | 12.81306 | 361.3 | 10.21776 | 1.12 | 512 | 3.691675 | 0.2643184 | 22.80306 | 1.060389 | [10 empty] | 2.660156 | -6.13561 | 11.73619 | -0.9648666 | 12.81306 | 18.41364 | 15.75348 | 5.60058 | 10.1529
|  | 11:00 | 2024-08-21 |  | 79 | 326.4 | 0 | 1.71 | 570 | 19.6 | 20 | 25.1 | 0.8426642 | 22.90716 | 0.093 | 34.45603 | 12.94556 | 362.5 | 10.21776 | 1.12 | 512 | 3.703936 | 0.2643184 | 22.80306 | 1.060389 | [10 empty] | 2.670102 | -6.113452 | 11.77473 | -0.9922113 | 12.94556 | 18.60684 | 15.93674 | 5.661281 | 10.27546
Se alimenta solucion de la ROM1 |  | 11:00 | 2024-08-22 |  | 80 | 332.4 | 0 | 1.7 | 576 | 19.7 | 20.2 | 25.2 | 0.838002 | 22.01809 | 0.093 | 34.58665 | 13.0785 | 357.7 | 10.14358 | 1.11 | 505 | 3.628359 | 0.2307161 | 21.91803 | 0.4241554 | [10 empty] | 2.680224 | -6.091249 | 11.83068 | -1.026212 | 13.0785 | 18.81794 | 16.13771 | 5.739431 | 10.39828
|  | 11:00 | 2024-08-23 |  | 81 | 332.5 | 0 | 1.72 | 584 | 19.5 | 20.4 | 25.3 | 0.8258015 | 22.64732 | 0.0922314 | 34.72394 | 13.20874 | 359.3 | 10.14358 | 1.11 | 505 | 3.644589 | 0.2307161 | 21.91803 | 0.4241554 | [10 empty] | 2.690863 | -6.083646 | 11.84847 | -1.037333 | 13.20874 | 18.97356 | 16.2827 | 5.764823 | 10.51787
|  | 11:00 | 2024-08-24 |  | 82 | 353.1 | 0 | 1.7 | 586 | 19.3 | 20.1 | 25.1 | 0.8263473 | 22.39423 | 0.0922314 | 34.87325 | 13.33955 | 356.5 | 10.14358 | 1.11 | 505 | 3.616187 | 0.2307161 | 21.91803 | 0.4241554 | [10 empty] | 2.702434 | -6.076119 | 11.83414 | -1.036176 | 13.33955 | 19.09757 | 16.39514 | 5.75802 | 10.63712
|  | 11:00 | 2024-08-25 |  | 83 | 328.3 | 0 | 1.69 | 588 | 19.4 | 20.3 | 25.2 | 0.8177768 | 23.08892 | 0.0922314 | 35.00637 | 13.46934 | 358.4 | 10.14358 | 1.11 | 505 | 3.635459 | 0.2307161 | 21.91803 | 0.4241554 | [10 empty] | 2.712749 | -6.068523 | 11.84476 | -1.044563 | 13.46934 | 19.24558 | 16.53283 | 5.77624 | 10.75659
|  | 11:00 | 2024-08-26 |  | 84 | 343.7 | 0 | 1.71 | 590 | 19.2 | 19.9 | 25.3 | 0.796294 | 22.364 | 0.0922314 | 35.1429 | 13.59983 | 358 | 10.14358 | 1.11 | 505 | 3.631402 | 0.2307161 | 21.91803 | 0.4241554 | [10 empty] | 2.723329 | -6.060965 | 11.84934 | -1.050626 | 13.59983 | 19.3882 | 16.66488 | 5.788376 | 10.8765
|  | 11:00 | 2024-08-27 |  | 85 | 335.5 | 0 | 1.72 | 593 | 19 | 20 | 25.1 | 0.748443 | 22.51933 | 0.0922314 | 35.26335 | 13.73017 | 357.8 | 10.14358 | 1.11 | 505 | 3.629373 | 0.2307161 | 21.91803 | 0.4241554 | [10 empty] | 2.732663 | -6.053371 | 11.86541 | -1.061086 | 13.73017 | 19.54221 | 16.80954 | 5.812036 | 10.99751
|  | 11:00 | 2024-08-28 |  | 86 | 334.6 | 0 | 1.7 | 598 | 19.4 | 20.2 | 25.2 | 0.7522578 | 23.05787 | 0.0922314 | 35.38426 | 13.86044 | 361.4 | 10.14358 | 1.11 | 505 | 3.66589 | 0.2307161 | 21.91803 | 0.4241554 | [10 empty] | 2.742033 | -6.045777 | 11.86599 | -1.065648 | 13.86044 | 19.68065 | 16.93862 | 5.820214 | 11.1184
|  | 11:00 | 2024-08-29 |  | 87 | 335.9 | 0 | 1.68 | 600 | 19.2 | 20.1 | 25 | 0.7099162 | 22.05733 | 0.0922314 | 35.49512 | 13.99202 | 357.6 | 10.14358 | 1.11 | 505 | 3.627345 | 0.2307161 | 21.91803 | 0.4241554 | [10 empty] | 2.750624 | -6.038095 | 11.90272 | -1.084029 | 13.99202 | 19.85664 | 17.10602 | 5.864624 | 11.24139
|  | 11:00 | 2024-08-30 |  | 88 | 321.3 | 0 | 1.66 | 602 | 19.5 | 20.4 | 25.1 | 0.6878691 | 22.29162 | 0.0922314 | 35.59412 | 14.12221 | 360.2 | 10.14358 | 1.11 | 505 | 3.653718 | 0.2307161 | 21.91803 | 0.4241554 | [10 empty] | 2.758296 | -6.030429 | 11.95487 | -1.108278 | 14.12221 | 20.04665 | 17.28836 | 5.924444 | 11.36391
|  | 11:00 | 2024-08-31 |  | 89 | 355.6 | 0 | 1.67 | 603 | 19.8 | 20.2 | 25 | 0.6463381 | 22.56514 | 0.09230769 | 35.69901 | 14.25335 | 358.6 | 10.14358 | 1.11 | 505 | 3.637488 | 0.2307161 | 21.91803 | 0.4241554 | [10 empty] | 2.766424 | -6.022894 | 11.93139 | -1.103637 | 14.25335 | 20.16185 | 17.39542 | 5.908495 | 11.48693
Control de PLS cada 5 días |  | 11:00 | 2024-09-01 |  | 90 | 332.4 | 0 | 1.66 | 604 | 19.6 | 20 | 25.4 | 0.6242941 | 22.09532 | 0.09230769 | 35.78821 | 14.38391 | [18 empty] | 2.773336 | -6.015268 | 11.9685 | -1.122133 | 14.38391 | 20.33714 | 17.56381 | 5.953234 | 11.61057
|  | 11:00 | 2024-09-02 |  | 91 | [10 empty] | 35.78821 | 14.38391 | [18 empty] | 2.773336 | -6.015268 | 11.9685 | -1.122133 | 14.38391 | 20.33714 | 17.56381 | 5.953234 | 11.61057
|  | 11:00 | 2024-09-03 |  | 92 | [10 empty] | 35.78821 | 14.38391 | [18 empty] | 2.773336 | -6.015268 | 11.9685 | -1.122133 | 14.38391 | 20.33714 | 17.56381 | 5.953234 | 11.61057
|  | 11:00 | 2024-09-04 |  | 93 | [10 empty] | 35.78821 | 14.38391 | [18 empty] | 2.773336 | -6.015268 | 11.9685 | -1.122133 | 14.38391 | 20.33714 | 17.56381 | 5.953234 | 11.61057
Se alimenta solucion de la ROM1 |  | 11:00 | 2024-09-05 |  | 94 | [10 empty] | 35.78821 | 14.38391 | 1788.8 | 10.16878 | 1.07 | 492 | 18.18991 | 0.2278077 | 20.481 | 0.8946835 | [10 empty] | 2.773336 | -6.015268 | 11.9685 | -1.122133 | 14.38391 | 20.33714 | 17.56381 | 5.953234 | 11.61057
|  | 11:00 | 2024-09-06 |  | 95 | 1736.1 | 0 | 1.65 | 604 | 19.4 | 20.3 | 25.2 | 0.6382522 | 22.97263 | 0.09207921 | 36.28898 | 15.03679 | [18 empty] | 2.812143 | -5.924784 | 11.52691 | -1.005613 | 15.03679 | 20.63892 | 17.82677 | 5.602125 | 12.22465
|  | 11:00 | 2024-09-07 |  | 96 | [10 empty] | 36.28898 | 15.03679 | [18 empty] | 2.812143 | -5.924784 | 11.52691 | -1.005613 | 15.03679 | 20.63892 | 17.82677 | 5.602125 | 12.22465
|  | 11:00 | 2024-09-08 |  | 97 | [10 empty] | 36.28898 | 15.03679 | [18 empty] | 2.812143 | -5.924784 | 11.52691 | -1.005613 | 15.03679 | 20.63892 | 17.82677 | 5.602125 | 12.22465
|  | 11:00 | 2024-09-09 |  | 98 | [10 empty] | 36.28898 | 15.03679 | [18 empty] | 2.812143 | -5.924784 | 11.52691 | -1.005613 | 15.03679 | 20.63892 | 17.82677 | 5.602125 | 12.22465
|  | 11:00 | 2024-09-10 |  | 99 | [10 empty] | 36.28898 | 15.03679 | 1784.8 | 10.16878 | 1.07 | 492 | 18.14923 | 0.2278077 | 20.481 | 0.8946835 | [10 empty] | 2.812143 | -5.924784 | 11.52691 | -1.005613 | 15.03679 | 20.63892 | 17.82677 | 5.602125 | 12.22465
|  | 11:00 | 2024-09-11 |  | 100 | 1703.7 | 0 | 1.64 | 606 | 19.5 | 20.2 | 25.1 | 0.6359776 | 22.53072 | 0.09238411 | 36.77286 | 15.68821 | [18 empty] | 2.84964 | -5.83437 | 11.21877 | -0.9398898 | 15.68821 | 21.07261 | 18.22297 | 5.384396 | 12.83857
|  | 11:00 | 2024-09-12 |  | 101 | [10 empty] | 36.77286 | 15.68821 | [18 empty] | 2.84964 | -5.83437 | 11.21877 | -0.9398898 | 15.68821 | 21.07261 | 18.22297 | 5.384396 | 12.83857
|  | 11:00 | 2024-09-13 |  | 102 | [10 empty] | 36.77286 | 15.68821 | [18 empty] | 2.84964 | -5.83437 | 11.21877 | -0.9398898 | 15.68821 | 21.07261 | 18.22297 | 5.384396 | 12.83857
|  | 11:00 | 2024-09-14 |  | 103 | [10 empty] | 36.77286 | 15.68821 | [18 empty] | 2.84964 | -5.83437 | 11.21877 | -0.9398898 | 15.68821 | 21.07261 | 18.22297 | 5.384396 | 12.83857
Se alimenta solucion de la ROM1 |  | 11:00 | 2024-09-15 |  | 104 | [10 empty] | 36.77286 | 15.68821 | 1792.9 | 10.42017 | 1.02 | 503 | 18.68232 | 0.3096464 | 21.84609 | 1.734958 | [10 empty] | 2.84964 | -5.83437 | 11.21877 | -0.9398898 | 15.68821 | 21.07261 | 18.22297 | 5.384396 | 12.83857
|  | 11:00 | 2024-09-16 |  | 105 | 1667.4 | 0 | 1.62 | 612 | 19.8 | 20.1 | 25.4 | 0.6536431 | 21.7881 | 0.09238411 | 37.15509 | 16.35877 | [18 empty] | 2.87926 | -5.648662 | 11.20763 | -1.041766 | 16.35877 | 21.91774 | 19.03848 | 5.558967 | 13.47951
|  | 11:00 | 2024-09-17 |  | 106 | [10 empty] | 37.15509 | 16.35877 | [18 empty] | 2.87926 | -5.648662 | 11.20763 | -1.041766 | 16.35877 | 21.91774 | 19.03848 | 5.558967 | 13.47951
|  | 11:00 | 2024-09-18 |  | 107 | [10 empty] | 37.15509 | 16.35877 | [18 empty] | 2.87926 | -5.648662 | 11.20763 | -1.041766 | 16.35877 | 21.91774 | 19.03848 | 5.558967 | 13.47951
|  | 11:00 | 2024-09-19 |  | 108 | [10 empty] | 37.15509 | 16.35877 | [18 empty] | 2.87926 | -5.648662 | 11.20763 | -1.041766 | 16.35877 | 21.91774 | 19.03848 | 5.558967 | 13.47951
|  | 11:00 | 2024-09-20 |  | 109 | [10 empty] | 37.15509 | 16.35877 | 1811.9 | 10.42017 | 1.02 | 503 | 18.8803 | 0.3096464 | 21.84609 | 1.734958 | [10 empty] | 2.87926 | -5.648662 | 11.20763 | -1.041766 | 16.35877 | 21.91774 | 19.03848 | 5.558967 | 13.47951
|  | 11:00 | 2024-09-21 |  | 110 | 1710.3 | 0 | 1.64 | 615 | 20.2 | 20.2 | 25.3 | 0.6452 | 21.8275 | 0.093 | 37.54283 | 17.03643 | [18 empty] | 2.909307 | -5.461199 | 11.13855 | -1.122573 | 17.03643 | 22.71379 | 19.80448 | 5.677354 | 14.12713
|  | 11:00 | 2024-09-22 |  | 111 | [10 empty] | 37.54283 | 17.03643 | [18 empty] | 2.909307 | -5.461199 | 11.13855 | -1.122573 | 17.03643 | 22.71379 | 19.80448 | 5.677354 | 14.12713
|  | 11:00 | 2024-09-23 |  | 112 | [10 empty] | 37.54283 | 17.03643 | [18 empty] | 2.909307 | -5.461199 | 11.13855 | -1.122573 | 17.03643 | 22.71379 | 19.80448 | 5.677354 | 14.12713
|  | 11:00 | 2024-09-24 |  | 113 | [10 empty] | 37.54283 | 17.03643 | [18 empty] | 2.909307 | -5.461199 | 11.13855 | -1.122573 | 17.03643 | 22.71379 | 19.80448 | 5.677354 | 14.12713
Se alimenta solucion de la ROM1 |  | 11:00 | 2024-09-25 |  | 114 | [10 empty] | 37.54283 | 17.03643 | 1804 | 10.01684 | 1.16 | 526 | 18.07037 | 0.2113 | 20.3188 | 0.7045455 | [10 empty] | 2.909307 | -5.461199 | 11.13855 | -1.122573 | 17.03643 | 22.71379 | 19.80448 | 5.677354 | 14.12713
|  | 11:00 | 2024-09-26 |  | 115 | 1693 | 0 | 1.67 | 620 | 18.8 | 20.2 | 25.1 | 0.6092 | 21.6375 | 0.09253731 | 38.00759 | 17.68503 | [18 empty] | 2.945323 | -5.391205 | 11.03571 | -1.123392 | 17.68503 | 23.32953 | 20.38421 | 5.644508 | 14.7397
|  | 11:00 | 2024-09-27 |  | 116 | [10 empty] | 38.00759 | 17.68503 | [18 empty] | 2.945323 | -5.391205 | 11.03571 | -1.123392 | 17.68503 | 23.32953 | 20.38421 | 5.644508 | 14.7397
|  | 11:00 | 2024-09-28 |  | 117 | [10 empty] | 38.00759 | 17.68503 | [18 empty] | 2.945323 | -5.391205 | 11.03571 | -1.123392 | 17.68503 | 23.32953 | 20.38421 | 5.644508 | 14.7397
|  | 11:00 | 2024-09-29 |  | 118 | [10 empty] | 38.00759 | 17.68503 | [18 empty] | 2.945323 | -5.391205 | 11.03571 | -1.123392 | 17.68503 | 23.32953 | 20.38421 | 5.644508 | 14.7397
|  | 11:00 | 2024-09-30 |  | 119 | [10 empty] | 38.00759 | 17.68503 | 1862.5 | 10.01684 | 1.16 | 526 | 18.65636 | 0.2113 | 20.3188 | 0.7045455 | [10 empty] | 2.945323 | -5.391205 | 11.03571 | -1.123392 | 17.68503 | 23.32953 | 20.38421 | 5.644508 | 14.7397
|  | 11:00 | 2024-10-01 |  | 120 | 1757.1 | 0 | 1.68 | 614 | 19.3 | 20 | 25.1 | 0.5804 | 21.7135 | 0.09269103 | 38.45527 | 18.35465 | [18 empty] | 2.980015 | -5.319013 | 10.89831 | -1.112301 | 18.35465 | 23.93395 | 20.95393 | 5.579295 | 15.37464
|  | 11:00 | 2024-10-02 |  | 121 | [10 empty] | 38.45527 | 18.35465 | [18 empty] | 2.980015 | -5.319013 | 10.89831 | -1.112301 | 18.35465 | 23.93395 | 20.95393 | 5.579295 | 15.37464
|  | 11:00 | 2024-10-03 |  | 122 | [10 empty] | 38.45527 | 18.35465 | [18 empty] | 2.980015 | -5.319013 | 10.89831 | -1.112301 | 18.35465 | 23.93395 | 20.95393 | 5.579295 | 15.37464
|  | 11:00 | 2024-10-04 |  | 123 | [10 empty] | 38.45527 | 18.35465 | [18 empty] | 2.980015 | -5.319013 | 10.89831 | -1.112301 | 18.35465 | 23.93395 | 20.95393 | 5.579295 | 15.37464
Se alimenta solucion de la ROM1 |  | 11:00 | 2024-10-05 |  | 124 | [10 empty] | 38.45527 | 18.35465 | 1800.9 | 10.01684 | 1.16 | 526 | 18.03932 | 0.2113 | 20.3188 | 0.7045455 | [10 empty] | 2.980015 | -5.319013 | 10.89831 | -1.112301 | 18.35465 | 23.93395 | 20.95393 | 5.579295 | 15.37464
|  | 11:00 | 2024-10-06 |  | 125 | 1663.8 | 0 | 1.69 | 612 | 19.3 | 19.9 | 25.4 | 0.5606 | 22.0175 | 0.09238411 | 38.84998 | 19.00213 | [18 empty] | 3.010603 | -5.24897 | 10.78942 | -1.110844 | 19.00213 | 24.54258 | 21.53197 | 5.54045 | 15.99152
|  | 11:00 | 2024-10-07 |  | 126 | [10 empty] | 38.84998 | 19.00213 | [18 empty] | 3.010603 | -5.24897 | 10.78942 | -1.110844 | 19.00213 | 24.54258 | 21.53197 | 5.54045 | 15.99152
|  | 11:00 | 2024-10-08 |  | 127 | [10 empty] | 38.84998 | 19.00213 | [18 empty] | 3.010603 | -5.24897 | 10.78942 | -1.110844 | 19.00213 | 24.54258 | 21.53197 | 5.54045 | 15.99152
|  | 11:00 | 2024-10-09 |  | 128 | [10 empty] | 38.84998 | 19.00213 | [18 empty] | 3.010603 | -5.24897 | 10.78942 | -1.110844 | 19.00213 | 24.54258 | 21.53197 | 5.54045 | 15.99152
|  | 11:00 | 2024-10-10 |  | 129 | [10 empty] | 38.84998 | 19.00213 | 1802.9 | 10.13356 | 1.15 | 500 | 18.26979 | 0.2474 | 20.9698 | 0.7918197 | [10 empty] | 3.010603 | -5.24897 | 10.78942 | -1.110844 | 19.00213 | 24.54258 | 21.53197 | 5.54045 | 15.99152
|  | 11:00 | 2024-10-11 |  | 130 | 1604.7 | 0 | 1.7 | 610 | 19 | 19.8 | 25.2 | 0.5426 | 22.4735 | 0.09238411 | 39.15355 | 19.65788 | [18 empty] | 3.034127 | -5.168614 | 10.83313 | -1.173413 | 19.65788 | 25.32239 | 22.28827 | 5.664515 | 16.62375
|  | 11:00 | 2024-10-12 |  | 131 | [10 empty] | 39.15355 | 19.65788 | [18 empty] | 3.034127 | -5.168614 | 10.83313 | -1.173413 | 19.65788 | 25.32239 | 22.28827 | 5.664515 | 16.62375
|  | 11:00 | 2024-10-13 |  | 132 | [10 empty] | 39.15355 | 19.65788 | [18 empty] | 3.034127 | -5.168614 | 10.83313 | -1.173413 | 19.65788 | 25.32239 | 22.28827 | 5.664515 | 16.62375
|  | 11:00 | 2024-10-14 |  | 133 | [10 empty] | 39.15355 | 19.65788 | [18 empty] | 3.034127 | -5.168614 | 10.83313 | -1.173413 | 19.65788 | 25.32239 | 22.28827 | 5.664515 | 16.62375
Se alimenta solucion de la ROM1 |  | 11:00 | 2024-10-15 |  | 134 | [10 empty] | 39.15355 | 19.65788 | 1795.1 | 10.13356 | 1.15 | 500 | 18.19075 | 0.2474 | 20.9698 | 0.7918197 | [10 empty] | 3.034127 | -5.168614 | 10.83313 | -1.173413 | 19.65788 | 25.32239 | 22.28827 | 5.664515 | 16.62375
|  | 11:00 | 2024-10-16 |  | 135 | 1624.9 | 0.2011964 | 1.68 | 604 | 18.6 | 19.8 | 25.3 | 0.5246 | 23.0815 | 0.09207921 | 39.44542 | 20.29906 | [18 empty] | 3.056745 | -5.088731 | 10.72628 | -1.178357 | 20.29906 | 25.93661 | 22.87986 | 5.637553 | 17.24231
|  | 11:00 | 2024-10-17 |  | 136 | [10 empty] | 39.44542 | 20.29906 | [18 empty] | 3.056745 | -5.088731 | 10.72628 | -1.178357 | 20.29906 | 25.93661 | 22.87986 | 5.637553 | 17.24231
|  | 11:00 | 2024-10-18 |  | 137 | [10 empty] | 39.44542 | 20.29906 | [18 empty] | 3.056745 | -5.088731 | 10.72628 | -1.178357 | 20.29906 | 25.93661 | 22.87986 | 5.637553 | 17.24231
|  | 11:00 | 2024-10-19 |  | 138 | [10 empty] | 39.44542 | 20.29906 | [18 empty] | 3.056745 | -5.088731 | 10.72628 | -1.178357 | 20.29906 | 25.93661 | 22.87986 | 5.637553 | 17.24231
|  | 11:00 | 2024-10-20 |  | 139 | [10 empty] | 39.44542 | 20.29906 | 1815.6 | 10.08403 | 1.05 | 514 | 18.30857 | 0.259 | 20.7867 | 1.26605 | [10 empty] | 3.056745 | -5.088731 | 10.72628 | -1.178357 | 20.29906 | 25.93661 | 22.87986 | 5.637553 | 17.24231
|  | 11:00 | 2024-10-21 |  | 140 | 1706.7 | 0.7586444 | 1.64 | 612 | 19 | 20.2 | 25.3 | 0.5156 | 23.3285 | 0.093 | 39.7383 | 20.90972 | [18 empty] | 3.079441 | -4.954318 | 10.32922 | -1.103901 | 20.90972 | 26.28462 | 23.20518 | 5.374899 | 17.83028
|  | 11:00 | 2024-10-22 |  | 141 | [10 empty] | 39.7383 | 20.90972 | [18 empty] | 3.079441 | -4.954318 | 10.32922 | -1.103901 | 20.90972 | 26.28462 | 23.20518 | 5.374899 | 17.83028
|  | 11:00 | 2024-10-23 |  | 142 | [10 empty] | 39.7383 | 20.90972 | [18 empty] | 3.079441 | -4.954318 | 10.32922 | -1.103901 | 20.90972 | 26.28462 | 23.20518 | 5.374899 | 17.83028
|  | 11:00 | 2024-10-24 |  | 143 | [10 empty] | 39.7383 | 20.90972 | [18 empty] | 3.079441 | -4.954318 | 10.32922 | -1.103901 | 20.90972 | 26.28462 | 23.20518 | 5.374899 | 17.83028
Se alimenta solucion de la ROM1 |  | 11:00 | 2024-10-25 |  | 144 | [10 empty] | 39.7383 | 20.90972 | 1800.9 | 10.08403 | 1.05 | 514 | 18.16034 | 0.259 | 20.7867 | 1.26605 | [10 empty] | 3.079441 | -4.954318 | 10.32922 | -1.103901 | 20.90972 | 26.28462 | 23.20518 | 5.374899 | 17.83028
|  | 11:00 | 2024-10-26 |  | 145 | 1769.4 | 0.6723187 | 1.6 | 614 | 19.5 | 20 | 25.3 | 0.5192 | 23.1195 | 0.09230769 | 40.06157 | 21.51885 | [18 empty] | 3.104492 | -4.821364 | 9.802579 | -0.9792506 | 21.51885 | 26.50006 | 23.39557 | 4.981215 | 18.41435
|  | 11:00 | 2024-10-27 |  | 146 | [10 empty] | 40.06157 | 21.51885 | [18 empty] | 3.104492 | -4.821364 | 9.802579 | -0.9792506 | 21.51885 | 26.50006 | 23.39557 | 4.981215 | 18.41435
|  | 11:00 | 2024-10-28 |  | 147 | [10 empty] | 40.06157 | 21.51885 | [18 empty] | 3.104492 | -4.821364 | 9.802579 | -0.9792506 | 21.51885 | 26.50006 | 23.39557 | 4.981215 | 18.41435
|  | 11:00 | 2024-10-29 |  | 148 | [10 empty] | 40.06157 | 21.51885 | [18 empty] | 3.104492 | -4.821364 | 9.802579 | -0.9792506 | 21.51885 | 26.50006 | 23.39557 | 4.981215 | 18.41435
|  | 11:00 | 2024-10-30 |  | 149 | [10 empty] | 40.06157 | 21.51885 | [18 empty] | 3.104492 | -4.821364 | 9.802579 | -0.9792506 | 21.51885 | 26.50006 | 23.39557 | 4.981215 | 18.41435
|  | 11:00 | 2024-10-31 |  | 150 | [10 empty] | 40.06157 | 21.51885 | [18 empty] | 3.104492 | -4.821364 | 9.802579 | -0.9792506 | 21.51885 | 26.50006 | 23.39557 | 4.981215 | 18.41435
|  | 11:00 | 2024-11-01 |  | 151 | [10 empty] | 40.06157 | 21.51885 | [18 empty] | 3.104492 | -4.821364 | 9.802579 | -0.9792506 | 21.51885 | 26.50006 | 23.39557 | 4.981215 | 18.41435
|  | 11:00 | 2024-11-02 |  | 152 | [10 empty] | 40.06157 | 21.51885 | [18 empty] | 3.104492 | -4.821364 | 9.802579 | -0.9792506 | 21.51885 | 26.50006 | 23.39557 | 4.981215 | 18.41435
|  | 11:00 | 2024-11-03 |  | 153 | [10 empty] | 40.06157 | 21.51885 | [18 empty] | 3.104492 | -4.821364 | 9.802579 | -0.9792506 | 21.51885 | 26.50006 | 23.39557 | 4.981215 | 18.41435
|  | 11:00 | 2024-11-04 |  | 154 | [10 empty] | 40.06157 | 21.51885 | [18 empty] | 3.104492 | -4.821364 | 9.802579 | -0.9792506 | 21.51885 | 26.50006 | 23.39557 | 4.981215 | 18.41435
|  | 11:00 | 2024-11-05 |  | 155 | [10 empty] | 40.06157 | 21.51885 | [18 empty] | 3.104492 | -4.821364 | 9.802579 | -0.9792506 | 21.51885 | 26.50006 | 23.39557 | 4.981215 | 18.41435
|  | 11:00 | 2024-11-06 |  | 156 | [10 empty] | 40.06157 | 21.51885 | [18 empty] | 3.104492 | -4.821364 | 9.802579 | -0.9792506 | 21.51885 | 26.50006 | 23.39557 | 4.981215 | 18.41435
|  | 11:00 | 2024-11-07 |  | 157 | [10 empty] | 40.06157 | 21.51885 | [18 empty] | 3.104492 | -4.821364 | 9.802579 | -0.9792506 | 21.51885 | 26.50006 | 23.39557 | 4.981215 | 18.41435
|  | 11:00 | 2024-11-08 |  | 158 | [10 empty] | 40.06157 | 21.51885 | [18 empty] | 3.104492 | -4.821364 | 9.802579 | -0.9792506 | 21.51885 | 26.50006 | 23.39557 | 4.981215 | 18.41435
|  | 11:00 | 2024-11-09 |  | 159 | [10 empty] | 40.06157 | 21.51885 | [18 empty] | 3.104492 | -4.821364 | 9.802579 | -0.9792506 | 21.51885 | 26.50006 | 23.39557 | 4.981215 | 18.41435
|  | 11:00 | 2024-11-10 |  | 160 | [10 empty] | 40.06157 | 21.51885 | [18 empty] | 3.104492 | -4.821364 | 9.802579 | -0.9792506 | 21.51885 | 26.50006 | 23.39557 | 4.981215 | 18.41435
|  | 11:00 | 2024-11-11 |  | 161 | [10 empty] | 40.06157 | 21.51885 | [18 empty] | 3.104492 | -4.821364 | 9.802579 | -0.9792506 | 21.51885 | 26.50006 | 23.39557 | 4.981215 | 18.41435
|  | 11:00 | 2024-11-12 |  | 162 | [10 empty] | 40.06157 | 21.51885 | [18 empty] | 3.104492 | -4.821364 | 9.802579 | -0.9792506 | 21.51885 | 26.50006 | 23.39557 | 4.981215 | 18.41435
|  | 11:00 | 2024-11-13 |  | 163 | [10 empty] | 40.06157 | 21.51885 | [18 empty] | 3.104492 | -4.821364 | 9.802579 | -0.9792506 | 21.51885 | 26.50006 | 23.39557 | 4.981215 | 18.41435
|  | 11:00 | 2024-11-14 |  | 164 | [10 empty] | 40.06157 | 21.51885 | [18 empty] | 3.104492 | -4.821364 | 9.802579 | -0.9792506 | 21.51885 | 26.50006 | 23.39557 | 4.981215 | 18.41435
|  | 11:00 | 2024-11-15 |  | 165 | [10 empty] | 40.06157 | 21.51885 | [18 empty] | 3.104492 | -4.821364 | 9.802579 | -0.9792506 | 21.51885 | 26.50006 | 23.39557 | 4.981215 | 18.41435
|  | 11:00 | 2024-11-16 |  | 166 | [10 empty] | 40.06157 | 21.51885 | [18 empty] | 3.104492 | -4.821364 | 9.802579 | -0.9792506 | 21.51885 | 26.50006 | 23.39557 | 4.981215 | 18.41435
|  | 11:00 | 2024-11-17 |  | 167 | [10 empty] | 40.06157 | 21.51885 | [18 empty] | 3.104492 | -4.821364 | 9.802579 | -0.9792506 | 21.51885 | 26.50006 | 23.39557 | 4.981215 | 18.41435
|  | 11:00 | 2024-11-18 |  | 168 | [10 empty] | 40.06157 | 21.51885 | [18 empty] | 3.104492 | -4.821364 | 9.802579 | -0.9792506 | 21.51885 | 26.50006 | 23.39557 | 4.981215 | 18.41435
|  | 11:00 | 2024-11-19 |  | 169 | [10 empty] | 40.06157 | 21.51885 | [18 empty] | 3.104492 | -4.821364 | 9.802579 | -0.9792506 | 21.51885 | 26.50006 | 23.39557 | 4.981215 | 18.41435
|  | 11:00 | 2024-11-20 |  | 170 | [10 empty] | 40.06157 | 21.51885 | [18 empty] | 3.104492 | -4.821364 | 9.802579 | -0.9792506 | 21.51885 | 26.50006 | 23.39557 | 4.981215 | 18.41435
|  | 11:00 | 2024-11-21 |  | 171 | [10 empty] | 40.06157 | 21.51885 | [18 empty] | 3.104492 | -4.821364 | 9.802579 | -0.9792506 | 21.51885 | 26.50006 | 23.39557 | 4.981215 | 18.41435
|  | 11:00 | 2024-11-22 |  | 172 | [10 empty] | 40.06157 | 21.51885 | [18 empty] | 3.104492 | -4.821364 | 9.802579 | -0.9792506 | 21.51885 | 26.50006 | 23.39557 | 4.981215 | 18.41435
|  | 11:00 | 2024-11-23 |  | 173 | [10 empty] | 40.06157 | 21.51885 | [18 empty] | 3.104492 | -4.821364 | 9.802579 | -0.9792506 | 21.51885 | 26.50006 | 23.39557 | 4.981215 | 18.41435
|  | 11:00 | 2024-11-24 |  | 174 | [10 empty] | 40.06157 | 21.51885 | [18 empty] | 3.104492 | -4.821364 | 9.802579 | -0.9792506 | 21.51885 | 26.50006 | 23.39557 | 4.981215 | 18.41435
|  | 11:00 | 2024-11-25 |  | 175 | [10 empty] | 40.06157 | 21.51885 | [18 empty] | 3.104492 | -4.821364 | 9.802579 | -0.9792506 | 21.51885 | 26.50006 | 23.39557 | 4.981215 | 18.41435
|  | 11:00 | 2024-11-26 |  | 176 | [10 empty] | 40.06157 | 21.51885 | [18 empty] | 3.104492 | -4.821364 | 9.802579 | -0.9792506 | 21.51885 | 26.50006 | 23.39557 | 4.981215 | 18.41435
|  | 11:00 | 2024-11-27 |  | 177 | [10 empty] | 40.06157 | 21.51885 | [18 empty] | 3.104492 | -4.821364 | 9.802579 | -0.9792506 | 21.51885 | 26.50006 | 23.39557 | 4.981215 | 18.41435
|  | 11:00 | 2024-11-28 |  | 178 | [10 empty] | 40.06157 | 21.51885 | [18 empty] | 3.104492 | -4.821364 | 9.802579 | -0.9792506 | 21.51885 | 26.50006 | 23.39557 | 4.981215 | 18.41435
|  | 11:00 | 2024-11-29 |  | 179 | [10 empty] | 40.06157 | 21.51885 | [18 empty] | 3.104492 | -4.821364 | 9.802579 | -0.9792506 | 21.51885 | 26.50006 | 23.39557 | 4.981215 | 18.41435
|  | 11:00 | 2024-11-30 |  | 180 | [10 empty] | 40.06157 | 21.51885 | [18 empty] | 3.104492 | -4.821364 | 9.802579 | -0.9792506 | 21.51885 | 26.50006 | 23.39557 | 4.981215 | 18.41435
|  | 11:00 | 2024-12-01 |  | 181 | [10 empty] | 40.06157 | 21.51885 | [18 empty] | 3.104492 | -4.821364 | 9.802579 | -0.9792506 | 21.51885 | 26.50006 | 23.39557 | 4.981215 | 18.41435
|  | 11:00 | 2024-12-02 |  | 182 | [10 empty] | 40.06157 | 21.51885 | [18 empty] | 3.104492 | -4.821364 | 9.802579 | -0.9792506 | 21.51885 | 26.50006 | 23.39557 | 4.981215 | 18.41435
|  | 11:00 | 2024-12-03 |  | 183 | [10 empty] | 40.06157 | 21.51885 | [18 empty] | 3.104492 | -4.821364 | 9.802579 | -0.9792506 | 21.51885 | 26.50006 | 23.39557 | 4.981215 | 18.41435
|  | 11:00 | 2024-12-04 |  | 184 | [10 empty] | 40.06157 | 21.51885 | [18 empty] | 3.104492 | -4.821364 | 9.802579 | -0.9792506 | 21.51885 | 26.50006 | 23.39557 | 4.981215 | 18.41435
|  | 11:00 | 2024-12-05 |  | 185 | [10 empty] | 40.06157 | 21.51885 | [18 empty] | 3.104492 | -4.821364 | 9.802579 | -0.9792506 | 21.51885 | 26.50006 | 23.39557 | 4.981215 | 18.41435
|  | 11:00 | 2024-12-06 |  | 186 | [10 empty] | 40.06157 | 21.51885 | [18 empty] | 3.104492 | -4.821364 | 9.802579 | -0.9792506 | 21.51885 | 26.50006 | 23.39557 | 4.981215 | 18.41435
|  | 11:00 | 2024-12-07 |  | 187 | [10 empty] | 40.06157 | 21.51885 | [18 empty] | 3.104492 | -4.821364 | 9.802579 | -0.9792506 | 21.51885 | 26.50006 | 23.39557 | 4.981215 | 18.41435
|  | 11:00 | 2024-12-08 |  | 188 | [10 empty] | 40.06157 | 21.51885 | [18 empty] | 3.104492 | -4.821364 | 9.802579 | -0.9792506 | 21.51885 | 26.50006 | 23.39557 | 4.981215 | 18.41435
|  | 11:00 | 2024-12-09 |  | 189 | [10 empty] | 40.06157 | 21.51885
*Electrodo de Plata/Cloruro de Plata (Ag/AgCl)