## Mineral
| Investigación Metalúrgica No. 18513 |  |  |  |  | Investigación Metalúrgica No. 18513 | [5 empty] | Investigación Metalúrgica No. 18513
| COMPOSITO ENRIQUECIDO TCC - 001 Prueba No.1 Lix |  |  |  |  | COMPOSITO ENRIQUECIDO TCC - 001 Prueba No.1 Lix | [5 empty] | COMPOSITO ENRIQUECIDO TCC - 001 Prueba No.1 Lix
| Cliente: | El Molle Verde S.A.C. |  | Operador: | E. Huatuco | Cliente: | El Molle Verde S.A.C. |  | Operador: | E. Huatuco |  | Cliente: | El Molle Verde S.A.C. |  |  | Operador: | E. Huatuco
| Proyecto: | Trapiche |  | Fecha: | Oct. 30/24 | Proyecto: | Trapiche |  | Fecha: | Oct. 30/24 |  | Proyecto: | Trapiche |  |  | Fecha: | Oct. 30/24
| Muestra: | TCC - 001 |  |  |  | Muestra: | TCC - 001 |  |  |  |  | Muestra: | TCC - 001
| Descripción: | Curado y Aglomeración |  |  |  | Descripción: | Prueba de Aglomeración
|  | Descripción | Unidad | Valor |  |  | Descripción | Unidad | Valor
|  | Densidad bulk | kg/l |  |  |  | Peso Seco | kg | 214.9271
|  | Cu | % | 0.4690801 |  |  | Peso Inicial Humedo | kg | 216
|  | *Fe | % | 3.198006 |  |  | Peso Final Curado | kg | 227.6
|  | *Cu H2SO4 | % | 0.1960433 |  |  | *ILS+H2O(10%/90%)w/w | g | 11656.54
|  | *Cu CN | % | 0.1457876 |  |  | Ácido | g | 752.22
|  | *Cu Residual | % | 0.1051452 |  |  | Densidad de ILS+H2O | g/cc | 1.014969
[7 empty] | **Volumen de la solución | cc | 11484.62
| *Ensaye de cabeza composito | [5 empty] | Tiempo | h | 0.33
[7 empty] | Humedad del mineral | % | 0.4966954
| Resumen de cambios en las pruebas: | [5 empty] | Humedad de curado | % | 5.896353
ILS :Cu= 0.21 g/kg, Ácido= 10.0 g/Kg , FeT= 19.8 g/Kg, Fe+2= 0.88 g/Kg
ILS + H2O: Cu= 0.025 g/kg, Ácido= 0.1 g/Kg , FeT= 1.98 g/Kg, Fe+2= 0.088 g/Kg
1) | El 04/08/2024 se carga la columna. | [5 empty] | **Volumen total (Acido Ind.+Refino+Humedad Mineral)
2) | El 07/08/2024 se empieza a regar la columna. |  |  |  |  | Descripción: | Prueba de Curado
[7 empty] | Descripción | Unidad | Valor
[7 empty] | *H2SO4 | kg/t | 3.554119
[7 empty] | Concentración H2SO4 | g/l | 65.49804
[7 empty] | Tiempo | días | 3
[7 empty] | Temperatura Ambiental | ºC | 15
[7 empty] | Temperatura Aglomerado | ºC | 16.4
* Acido total en el curado y Refino
[13 empty] | Consumo Acito Total= | A-B
[13 empty] | Consumo Gangas= | A-C
[14 empty] | Consumo Ácido Total= | H2SO4 (Agregado en el Alimento)- H2SO4 ( PLS)
[14 empty] | Consumo Cu= | H2SO4 (Acido devuelto por el Cu)
[14 empty] | Consumo Gangas= | Consumo Acido Total - Consumo Cu
[14 empty] | Consumo de H2SO4 Total (Fe+2 a Fe+3)= | H2SO4( Agregado en el Alimento)+H2SO4 ( PLS)+H2SO4(Fe+2)+H2SO4 (Fe+3)
[11 empty] | 1.17 | 5.6
Note on J17: Elias Huatuco: Pone H2SO4 al 100%
Note on J18: Elias Huatuco: Medir la densidad del refino
Note on J21: Elias Huatuco: Dato de miraflores

## ENRIQUECIDO
| Investigación Metalúrgica No. 18513 | [23 empty] | Investigación Metalúrgica No. 18513
| COMPOSITO ENRIQUECIDO TCC - 001 Prueba No.1 Lix | [23 empty] | COMPOSITO ENRIQUECIDO TCC - 001 Prueba No.1 Lix
| Cliente: | El Molle Verde S.A.C. | [16 empty] | Operador: |  | E. Huatuco |  |  |  | Cliente: | El Molle Verde S.A.C. | [6 empty] | Operador: | E. Huatuco
| Proyecto: | Trapiche | [16 empty] | Fecha: |  | Oct. 30/24 |  |  |  | Proyecto: | Trapiche | [6 empty] | Fecha: | Oct. 30/24
| Muestra: | TCC - 001 | [22 empty] | Muestra: | TCC - 001
[37 empty] | A |  | B
| Descripción: | Prueba de Lixiviación en Columna | [22 empty] | Descripción: | Prueba de Lixiviación en Columna
| Condiciones: | [23 empty] | Condiciones: | [11 empty] | Columna |  | Columna
[37 empty] | Consume |  | Transforma
| Dimensiones: | 8"X1 m | [22 empty] | Dimensiones: | 8"X1 m | [10 empty] | H2SO4 |  | Fe+2 a e+3
| Granulometría: | P80= 1/2" | [22 empty] | Granulometría: | P80= 1/2"
| Curado: | 3.5 kg H2SO4/t mineral, REFINO | [22 empty] | Curado: | 3.5 kg H2SO4/t mineral, REFINO | [15 empty] | ENR
| ILS+ H2O: | Cu= 0.021 g/kg, Ácido= 0.1 g/Kg , FeT= 1.98 g/Kg, Fe+2= 0.088 g/Kg | [22 empty] | ILS+ H2O: | Cu= 0.021 g/kg, Ácido= 0.1 g/Kg , FeT= 1.98 g/Kg, Fe+2= 0.088 g/Kg
| Tiempo de Curado: | 3 días | [22 empty] | Tiempo de Curado: | 3 días
| Alimentación: | 10 g/Kg de H2SO4, 0.88 g/Kg Fe+2, 18.92 g/Kg Fe+3, 0.21 g/Kg Cu, Ratio: 5.6 L/h-m2 | [22 empty] | Alimentación: | 10 g/Kg de H2SO4, 0.88 g/Kg Fe+2, 18.92 g/Kg Fe+3, 0.21 g/Kg Cu, Ratio: 5.6 L/h-m2
|  |  | Consumo Ácido Total= | H2SO4 (Agregado en el Alimento)- H2SO4 ( PLS) | [22 empty] | Consumo Ácido Total= | H2SO4 (Agregado en el Alimento)- H2SO4 ( PLS)
|  |  | Consumo Cu= | H2SO4 (Acido devuelto por el Cu) | [22 empty] | Consumo Cu= | H2SO4 (Acido devuelto por el Cu)
|  |  | Consumo Gangas= | Consumo Acido Total - Consumo Cu | [22 empty] | Consumo Gangas= | Consumo Acido Total - Consumo Cu
|  |  | Consumo de H2SO4 Total (Fe+2 a Fe+3)= | H2SO4( Agregado en el Alimento)+H2SO4 ( PLS)+H2SO4(Fe+2)+H2SO4 (Fe+3) | [22 empty] | Consumo de H2SO4 Total (Fe+2 a Fe+3)= | H2SO4( Agregado en el Alimento)+H2SO4 ( PLS)+H2SO4(Fe+2)+H2SO4 (Fe+3)
[5 empty] | PLS | [9 empty] | Extracción | H2SO4 | Solución de Alimentación | [17 empty] | H2SO4 kg/t Acumulado ( Salida - Entrada) |  |  |  |  | Consumo A+B | Consumo A+B | Consumo | Consumo
| Control | [33 empty] | Cu+2 | Fe+2 | Fe+3 | Fe total | H2SO4 | Acido Total | Gangas | Fe+2 a Fe+3 | Gangas (H2SO4)
[6 empty] | Ácido |  |  | Temperatura °C |  |  | Ensaye | [5 empty] | Ácido |  |  | Ácido | Ensaye |  |  | Flujo (ml/min) | [5 empty] | 1.702487 | [7 empty] | Total | Incluye Fe+2 y Fe+3 | Incluye Fe+2 y Fe+3 | B | A
[5 empty] | Peso | Libre | pH | ORP | PLS | Ambiente | Columna | Cu | Fe | Fe++ | Cu | Total | Peso | Libre | pH | ORP | Ingresa | Cu | Fe | Fe++ | [14 empty] | A-B | kg/t | kg/t | kg/t | kg/t
| Tiempo | Fecha | Día |  | (g) | (g/kg) |  | (mV) |  |  |  | (g/kg) | (g/kg) | (g/kg) | % | kg/t | (g) | (g/kg) |  | (mV) | (g) | (g/kg) | (g/kg) | (g/kg) | Curado (Días) | [5 empty] | 3
|  | 2024-08-04 | Cargado | 0 | [10 empty] | -0.02430633 | 3.554119 | [8 empty] | Diámetro (mm) | [5 empty] | 152.4 |  |  |  | -0.001759619 | 0 | 0 | 0 | 3.554119 | 3.554119 | 3.555878 | 0 | 3.555878
|  | 2024-08-05 | Curado | 1 | [10 empty] | -0.02430633 | 3.554119 | [18 empty] | -0.001759619 | 0 | 0 | 0 | 3.554119 | 3.554119 | 3.555878 | 0 | 3.555878
|  | 2024-08-06 | Curado | 2 | [10 empty] | -0.02430633 | 3.554119 | [18 empty] | -0.001759619 | 0 | 0 | 0 | 3.554119 | 3.554119 | 3.555878 | 0 | 3.555878
| 12:00 | 2024-08-07 | lixiviación | 3 | [10 empty] | -0.02430633 | 3.554119 | 1893.1 | 10.05968 | 1.14 | 496 | 19.04397 | 0.2102184 | 19.76143 | 0.8800512 |  |  |  |  | Cu | Fe |  | Ensaye de Cobre Secuencial % |  |  | -0.001759619 | 0 | 0 | 0 | 3.554119 | 3.554119 | 3.555878 | 0 | 3.555878
| 8:00 | 2024-08-08 |  | 4 | [10 empty] | -0.06377987 | 3.642725 | 2680 | 10.05968 | 1.14 | 496 | 26.95993 | 0.2102184 | 19.76143 | 0.8800512 | [7 empty] | Cu H2SO4 | Cu CN | Cu Residual | -0.004617245 | 0.01356526 | 0.4365614 | -0.1740607 | 3.642725 | 4.092852 | 4.097469 | 0.4501266 | 3.647342
| 8:00 | 2024-08-09 |  | 5 | [10 empty] | -0.1196613 | 3.768163 | 2871.8 | 10.05968 | 1.14 | 496 | 28.88938 | 0.2102184 | 19.76143 | 0.8800512 | Cabeza Ensayada (%) |  |  |  | 0.4690801 | 3.198006 |  | 0.1960433 | 0.1457876 | 0.1051452 | -0.008662693 | 0.03276917 | 1.054587 | -0.4204727 | 3.768163 | 4.855519 | 4.864182 | 1.087356 | 3.776825
| 8:00 | 2024-08-10 |  | 6 | 2411.2 | 0 | 3.33 | 305 | 14.7 | 17 | 25.1 | 13.39596 | 2.990169 | 2.748895 | 3.024283 | 3.902578 | 2822.3 | 10.05968 | 1.14 | 496 | 28.39142 | 0.2102184 | 19.76143 | 0.8800512 | [10 empty] | 0.2189383 | -0.0006207919 | 1.709738 | -0.6509739 | 3.902578 | 5.611695 | 5.392756 | 1.709117 | 3.683639
| 8:00 | 2024-08-11 |  | 7 | 2337.3 | 0 | 3.35 | 295 | 14.5 | 16.9 | 25.3 | 12.88256 | 2.935268 | 2.671823 | 5.952044 | 4.034675 | 2578.1 | 10.05968 | 1.14 | 496 | 25.93485 | 0.2102184 | 19.76143 | 0.8800512 | Ensaye del Residuo (%) | [9 empty] | 0.4308891 | -0.03124464 | 2.353058 | -0.8785491 | 4.034675 | 6.356489 | 5.9256 | 2.321814 | 3.603786
| 8:00 | 2024-08-12 |  | 8 | 2181.5 | 0 | 3.4 | 285 | 14.3 | 17.1 | 25 | 13.07704 | 3.38866 | 3.060329 | 8.727897 | 4.155344 | 2826.7 | 10.05968 | 1.14 | 496 | 28.43569 | 0.2102184 | 19.76143 | 0.8800512 | [10 empty] | 0.6318427 | -0.06712975 | 2.938837 | -1.081197 | 4.155344 | 7.027051 | 6.395208 | 2.871708 | 3.523501
| 8:00 | 2024-08-13 |  | 9 | 2536.4 | 0 | 3.39 | 287 | 14.7 | 17.3 | 25.3 | 13.18378 | 5.364735 | 3.763489 | 11.98576 | 4.287647 | 2838.2 | 10.05968 | 1.14 | 496 | 28.55137 | 0.2102184 | 19.76143 | 0.8800512 | Humedad del Mineral (Como se recibió) % | [5 empty] | 0.4966954 |  |  |  | 0.8676905 | -0.1245987 | 3.541089 | -1.277787 | 4.287647 | 7.704138 | 6.836447 | 3.416491 | 3.419957
| 8:00 | 2024-08-14 |  | 10 | 2558.4 | 0 | 3.36 | 286 | 14.2 | 17.4 | 25.4 | 12.55141 | 8.4571 | 5.648768 | 15.11168 | 4.420489 | 2873.1 | 10.05968 | 1.14 | 496 | 28.90246 | 0.2102184 | 19.76143 | 0.8800512 | [10 empty] | 1.093987 | -0.221932 | 4.107845 | -1.438075 | 4.420489 | 8.306403 | 7.212416 | 3.885913 | 3.326503
falla de bomba | 8:00 | 2024-08-15 |  | 11 | 2656.5 | 0 | 3.33 | 285 | 14 | 17.2 | 25 | 11.34517 | 11.06208 | 8.006087 | 18.04116 | 4.554965 | 2267.1 | 10.05968 | 1.14 | 496 | 22.80629 | 0.2102184 | 19.76143 | 0.8800512 | Solución Adicionada en la Aglomeración (L) | [5 empty] | 11.48462 |  |  |  | 1.306062 | -0.3745161 | 4.671249 | -1.565514 | 4.554965 | 8.851698 | 7.545636 | 4.296733 | 3.248903
| 8:00 | 2024-08-16 |  | 12 | 2284.9 | 0 | 3.29 | 285 | 14.4 | 17.1 | 25.1 | 10.27876 | 12.61694 | 8.845758 | 20.32342 | 4.661077 | 2827.8 | 10.05968 | 1.14 | 496 | 28.44675 | 0.2102184 | 19.76143 | 0.8800512 | [10 empty] | 1.471283 | -0.5228403 | 5.088817 | -1.639831 | 4.661077 | 9.227053 | 7.755771 | 4.565977 | 3.189794
| 8:00 | 2024-08-17 |  | 13 | 2606.7 | 0 | 3.25 | 286 | 14.6 | 17 | 25.3 | 9.294102 | 13.76242 | 9.751918 | 22.6675 | 4.793432 | 2852.8 | 10.05968 | 1.14 | 496 | 28.69824 | 0.2102184 | 19.76143 | 0.8800512 | Peso del Mineral antes de la Aglomeración (kg) | [5 empty] | 216 |  |  |  | 1.640978 | -0.7095571 | 5.613245 | -1.732918 | 4.793432 | 9.69712 | 8.056141 | 4.903688 | 3.152454
Se alimenta solucion de la ROM2 | 8:00 | 2024-08-18 |  | 14 | 2597.7 | 0 | 3.22 | 286 | 14.6 | 16.9 | 25.2 | 8.296944 | 14.50297 | 10.18421 | 24.74582 | 4.926958 | 2890.5 | 10.15164 | 1.05 | 456 | 29.34332 | 0.1907251 | 21.43085 | 1.527801 | [10 empty] | 1.791436 | -0.9045236 | 6.134099 | -1.819929 | 4.926958 | 10.15653 | 8.365097 | 5.229575 | 3.135522
| 8:00 | 2024-08-19 |  | 15 | 2767.8 | 0 | 3.18 | 290 | 14.5 | 17.1 | 25.2 | 7.310807 | 15.73759 | 10.5127 | 26.69821 | 5.063484 | 2884.4 | 10.15164 | 1.05 | 456 | 29.2814 | 0.1907251 | 21.43085 | 1.527801 | Peso del Mineral Aglomerado (kg) | [5 empty] | 227.6 |  |  |  | 1.932775 | -1.105483 | 6.660111 | -1.90548 | 5.063484 | 10.61811 | 8.685337 | 5.554628 | 3.130709
EQ | 8:00 | 2024-08-20 |  | 16 | 2771.3 | 0 | 3.12 | 298 | 14.7 | 17.3 | 25.1 | 6.927789 | 14.99255 | 10.84869 | 28.54796 | 5.199723 | 2838.4 | 10.15164 | 1.05 | 456 | 28.81442 | 0.1907251 | 21.43085 | 1.527801 | [10 empty] | 2.066686 | -1.3144 | 7.221007 | -1.999774 | 5.199723 | 11.10633 | 9.039645 | 5.906607 | 3.133038
| 8:00 | 2024-08-21 |  | 17 | 2705.3 | 0 | 3.05 | 305 | 14.8 | 17 | 25.3 | 6.12586 | 17.98007 | 11.20689 | 30.13805 | 5.333789 | 2855.5 | 10.15164 | 1.05 | 456 | 28.98802 | 0.1907251 | 21.43085 | 1.527801 | Humedad Inicial (Incluye el ácido añadido) | [5 empty] | 5.896353 |  |  |  | 2.181797 | -1.525949 | 7.687186 | -2.056481 | 5.333789 | 11.49503 | 9.313229 | 6.161237 | 3.151992
| 8:00 | 2024-08-22 |  | 18 | 2716.6 | 0 | 3.01 | 315 | 15 | 17.2 | 25.1 | 5.602076 | 18.48226 | 10.99232 | 31.59354 | 5.468663 | 2836.9 | 10.15164 | 1.05 | 456 | 28.7992 | 0.1907251 | 21.43085 | 1.527801 | [10 empty] | 2.287165 | -1.73357 | 8.132805 | -2.1076 | 5.468663 | 11.8679 | 9.580733 | 6.399236 | 3.181497
| 8:00 | 2024-08-23 |  | 19 | 2768.8 | 0 | 2.96 | 330 | 14.9 | 17.1 | 25.2 | 5.145949 | 20.18454 | 10.77005 | 32.95312 | 5.602658 | 2881.4 | 10.15164 | 1.05 | 456 | 29.25094 | 0.1907251 | 21.43085 | 1.527801 | Peso Inicial del Mineral Humedo (kg) | [5 empty] | 216 |  |  |  | 2.38559 | -1.941083 | 8.504047 | -2.130446 | 5.602658 | 12.16562 | 9.780031 | 6.562963 | 3.217068
| 8:00 | 2024-08-24 |  | 20 | 2804.1 | 0 | 2.93 | 342 | 15.1 | 17.3 | 25.1 | 4.637391 | 21.38737 | 10.8629 | 34.18843 | 5.738755 | 2831.4 | 10.15164 | 1.05 | 456 | 28.74336 | 0.1907251 | 21.43085 | 1.527801 | [10 empty] | 2.475019 | -2.153259 | 8.844032 | -2.138721 | 5.738755 | 12.42953 | 9.954509 | 6.690773 | 3.263736
| 8:00 | 2024-08-25 |  | 21 | 2829.5 | 0 | 2.9 | 349 | 15.2 | 17 | 25.2 | 4.232101 | 22.79163 | 10.21298 | 35.32262 | 5.87249 | 2819.6 | 10.15164 | 1.05 | 456 | 28.62357 | 0.1907251 | 21.43085 | 1.527801 | Peso Inicial del Mineral Seco (kg) | [5 empty] | 214.9271 |  |  |  | 2.557127 | -2.35333 | 9.09761 | -2.120996 | 5.87249 | 12.61677 | 10.05964 | 6.74428 | 3.315364
| 8:00 | 2024-08-26 |  | 22 | 2805 | 0 | 2.7 | 351 | 15 | 17.1 | 25.1 | 3.943674 | 23.1827 | 9.898515 | 36.36651 | 6.005668 | 2891.5 | 10.15164 | 1.05 | 456 | 29.35348 | 0.1907251 | 21.43085 | 1.527801 | [10 empty] | 2.632697 | -2.544328 | 9.327913 | -2.099589 | 6.005668 | 12.78925 | 10.15656 | 6.783585 | 3.372971
| 8:00 | 2024-08-27 |  | 23 | 2875.7 | 0 | 2.62 | 356 | 14.8 | 17.3 | 25.2 | 3.672019 | 24.53673 | 9.714356 | 37.3592 | 6.142243 | 2879.5 | 10.15164 | 1.05 | 456 | 29.23166 | 0.1907251 | 21.43085 | 1.527801 | Altura Inicial del Mineral (m) | [5 empty] | 1.02 |  |  |  | 2.704562 | -2.735818 | 9.510198 | -2.059608 | 6.142243 | 12.91662 | 10.21206 | 6.77438 | 3.437681
| 8:00 | 2024-08-28 |  | 24 | 2830.6 | 0 | 2.53 | 362 | 14.6 | 17.2 | 25.3 | 3.41999 | 24.112 | 9.622277 | 38.26493 | 6.27825 | 2829.7 | 10.15164 | 1.05 | 456 | 28.7261 | 0.1907251 | 21.43085 | 1.527801 | [10 empty] | 2.770131 | -2.921768 | 9.709231 | -2.029173 | 6.27825 | 13.06571 | 10.29558 | 6.787463 | 3.508119
Se alimenta solucion de la ROM2 | 8:00 | 2024-08-29 |  | 25 | 2836 | 0 | 2.54 | 365 | 14 | 17.1 | 25.4 | 3.221234 | 24.44608 | 9.530198 | 39.11753 | 6.411905 | 2866.6 | 10.44003 | 1.06 | 488 | 29.9274 | 0.220485 | 19.47874 | 0.8666091 | *Densidad Bulk (kg/l) | [5 empty] | 11.55224 |  |  |  | 2.831853 | -3.106634 | 9.880441 | -1.988758 | 6.411905 | 13.18571 | 10.35386 | 6.773808 | 3.580051
| 8:00 | 2024-08-30 |  | 26 | 2865.4 | 0 | 2.54 | 367 | 14.2 | 17 | 25.1 | 3.014167 | 24.32014 | 9.714356 | 39.91151 | 6.551149 | 2834.3 | 10.44003 | 1.06 | 488 | 29.59019 | 0.220485 | 19.47874 | 0.8666091 | [10 empty] | 2.889332 | -3.313052 | 10.02092 | -1.924322 | 6.551149 | 13.25902 | 10.36969 | 6.707871 | 3.661817
| 8:00 | 2024-08-31 |  | 27 | 2877.6 | 0 | 2.52 | 370 | 13.9 | 17.4 | 25 | 2.897342 | 23.8691 | 9.622277 | 40.6765 | 6.688825 | 2883.1 | 10.44003 | 1.06 | 488 | 30.09966 | 0.220485 | 19.47874 | 0.8666091 | Altura Final del Mineral (m) | [9 empty] | 2.944713 | -3.518505 | 10.1645 | -1.861616 | 6.688825 | 13.33482 | 10.39011 | 6.645995 | 3.744112
| 8:00 | 2024-09-01 |  | 28 | 2815.6 | 0 | 2.46 | 368 | 14.4 | 17.2 | 25.1 | 2.93979375 | 24.19497 | 9.22314 | 41.43446 | 6.828871 | 2848.9 | 10.44003 | 1.06 | 488 | 29.74261 | 0.220485 | 19.47874 | 0.8666091 | [10 empty] | 2.999584 | -3.709606 | 10.30503 | -1.80595 | 6.828871 | 13.42429 | 10.42471 | 6.595422 | 3.829287
| 8:00 | 2024-09-02 |  | 29 | 2840.1 | 0 | 2.44 | 370 | 14 | 17.3 | 25 | 2.765505 | 24.54386 | 8.733114 | 42.15121 | 6.967255 | 2822.7 | 10.44003 | 1.06 | 488 | 29.46909 | 0.220485 | 19.47874 | 0.8666091 | Peso del Residuo Humedo (kg) | [9 empty] | 3.051472 | -3.891456 | 10.4042 | -1.739816 | 6.967255 | 13.48 | 10.42853 | 6.512745 | 3.915783
EQ | 8:00 | 2024-09-03 |  | 30 | 2951.5 | 0 | 2.42 | 372 | 14.2 | 17.4 | 25.1 | 2.694128 | 23.9478 | 8.517327 | 42.8782 | 7.104367 | 2852.9 | 10.44003 | 1.06 | 488 | 29.78437 | 0.220485 | 19.47874 | 0.8666091 | [10 empty] | 3.104101 | -4.076227 | 10.48961 | -1.666771 | 7.104367 | 13.51775 | 10.41365 | 6.413388 | 4.000266
| 8:00 | 2024-09-04 |  | 31 | 2833.3 | 0 | 2.4 | 375 | 14.6 | 17 | 25.3 | 2.685096 | 23.4187 | 8.44403 | 43.57041 | 7.242946 | 2849.5 | 10.44003 | 1.06 | 488 | 29.74888 | 0.220485 | 19.47874 | 0.8666091 | Peso del Residuo Seco (kg) | [9 empty] | 3.154212 | -4.250896 | 10.61994 | -1.616609 | 7.242946 | 13.61199 | 10.45778 | 6.369046 | 4.088734
| 8:00 | 2024-09-05 |  | 32 | 2855.2 | 0 | 2.38 | 378 | 14.8 | 16.9 | 25.3 | 2.58638 | 22.92791 | 8.356073 | 44.24056 | 7.38136 | 2841.8 | 10.44003 | 1.06 | 488 | 29.66849 | 0.220485 | 19.47874 | 0.8666091 | [10 empty] | 3.202727 | -4.42505 | 10.75954 | -1.570271 | 7.38136 | 13.71585 | 10.51312 | 6.334488 | 4.178633
| 8:00 | 2024-09-06 |  | 33 | 2831.5 | 0 | 2.35 | 379 | 15.2 | 17 | 25.1 | 2.519464 | 22.30871 | 8.3235 | 44.88601 | 7.5194 | 2805.2 | 10.44003 | 1.06 | 488 | 29.28638 | 0.220485 | 19.47874 | 0.8666091 | Volumen Drenado (l) | [9 empty] | 3.249454 | -4.596896 | 10.92189 | -1.533922 | 7.5194 | 13.84439 | 10.59494 | 6.324994 | 4.269946
| 8:00 | 2024-09-07 |  | 34 | 2895 | 0 | 2.33 | 379 | 15.4 | 17.1 | 25.3 | 2.453744 | 21.87188 | 8.164716 | 45.52926 | 7.655662 | 2812.1 | 10.44003 | 1.06 | 488 | 29.35842 | 0.220485 | 19.47874 | 0.8666091 | [10 empty] | 3.29602 | -4.76956 | 11.07491 | -1.493549 | 7.655662 | 13.96101 | 10.66499 | 6.305346 | 4.359641
| 8:00 | 2024-09-08 |  | 35 | 2820.5 | 0 | 2.3 | 380 | 15.3 | 17.2 | 25.4 | 2.397489 | 21.76146 | 7.944724 | 46.13848 | 7.792259 | 2813.5 | 10.44003 | 1.06 | 488 | 29.37304 | 0.220485 | 19.47874 | 0.8666091 | Compactación (%) | [9 empty] | 3.340124 | -4.93217 | 11.23819 | -1.462832 | 7.792259 | 14.09828 | 10.75815 | 6.306018 | 4.452134
Se alimenta solucion de la ROM2 | 8:00 | 2024-09-09 |  | 36 | 2788.7 | 0 | 2.24 | 405 | 15.2 | 17 | 25.1 | 2.272508 | 21.46748 | 7.944724 | 46.70554 | 7.928924 | 2914.8 | 10.29536 | 1.16 | 498 | 30.00891 | 0.1879531 | 20.05817 | 0.7534177 | [10 empty] | 3.381176 | -5.092714 | 11.41717 | -1.439275 | 7.928924 | 14.25338 | 10.8722 | 6.324454 | 4.547748
| 8:00 | 2024-09-10 |  | 37 | 2875.1 | 0 | 2.21 | 414 | 15.3 | 17.1 | 25.3 | 2.144947 | 20.84808 | 7.961364 | 47.26289 | 8.068547 | 2879.3 | 10.29536 | 1.16 | 498 | 29.64343 | 0.1879531 | 20.05817 | 0.7534177 | * Mineral seco entre el volumen de la columna. | [9 empty] | 3.421524 | -5.261208 | 11.6519 | -1.432413 | 8.068547 | 14.45924 | 11.03771 | 6.390689 | 4.647023
| 8:00 | 2024-09-11 |  | 38 | 2840 | 0 | 2.22 | 411 | 15 | 16.9 | 25.2 | 2.125689 | 21.09586 | 7.937879 | 47.80801 | 8.206471 | 2735.9 | 10.29536 | 1.16 | 498 | 28.16707 | 0.1879531 | 20.05817 | 0.7534177 | [10 empty] | 3.460987 | -5.427101 | 11.87437 | -1.422369 | 8.206471 | 14.65374 | 11.19275 | 6.44727 | 4.745483
| 8:00 | 2024-09-12 |  | 39 | 2573.3 | 0 | 2.19 | 416 | 15.1 | 16.9 | 25.4 | 1.969299 | 20.72356 | 7.951265 | 48.25966 | 8.337525 | 2832.8 | 10.29536 | 1.16 | 498 | 29.16469 | 0.1879531 | 20.05817 | 0.7534177 | [10 empty] | 3.493683 | -5.576917 | 12.11802 | -1.429577 | 8.337525 | 14.87862 | 11.38494 | 6.541099 | 4.843841
| 8:00 | 2024-09-13 |  | 40 | 2866.2 | 0 | 2.17 | 421 | 15.4 | 17 | 25 | 2.009858 | 21.50941 | 7.951265 | 48.77824 | 8.47322 | 2875.1 | 10.29536 | 1.16 | 498 | 29.60019 | 0.1879531 | 20.05817 | 0.7534177 | [10 empty] | 3.531225 | -5.745101 | 12.31131 | -1.407107 | 8.47322 | 15.03943 | 11.5082 | 6.566206 | 4.941995
| 8:00 | 2024-09-14 |  | 41 | 2805.1 | 0 | 2.16 | 427 | 15.7 | 16.9 | 25.1 | 2.009856 | 21.88311 | 7.937879 | 49.28385 | 8.610942 | 2859.4 | 10.29536 | 1.16 | 498 | 29.43855 | 0.1879531 | 20.05817 | 0.7534177 | [10 empty] | 3.567828 | -5.908765 | 12.51143 | -1.389821 | 8.610942 | 15.21361 | 11.64578 | 6.602664 | 5.043114
| 8:00 | 2024-09-15 |  | 42 | 2836.8 | 0 | 2.17 | 433 | 15.2 | 17.1 | 25.2 | 1.913999 | 21.1216 | 7.890909 | 49.7691 | 8.747912 | 2867.6 | 10.29536 | 1.16 | 498 | 29.52297 | 0.1879531 | 20.05817 | 0.7534177 | [10 empty] | 3.602957 | -6.073488 | 12.72721 | -1.377894 | 8.747912 | 15.40163 | 11.79867 | 6.653717 | 5.144955
| 8:00 | 2024-09-16 |  | 43 | 2832.3 | 0 | 2.16 | 436 | 15.4 | 17.2 | 25.3 | 1.914338 | 21.73201 | 7.783866 | 50.25343 | 8.885275 | 2843.5 | 10.29536 | 1.16 | 498 | 29.27485 | 0.1879531 | 20.05817 | 0.7534177 | [10 empty] | 3.63802 | -6.235404 | 12.92082 | -1.359131 | 8.885275 | 15.5707 | 11.93268 | 6.685421 | 5.247255
EQ | 8:00 | 2024-09-17 |  | 44 | 2810.2 | 0 | 2.15 | 439 | 15.8 | 17 | 25.1 | 1.818311 | 22.06585 | 7.643193 | 50.70726 | 9.021483 | 2000 | 10.29536 | 1.16 | 498 | 20.59072 | 0.1879531 | 20.05817 | 0.7534177 | [10 empty] | 3.670874 | -6.392848 | 13.09624 | -1.335988 | 9.021483 | 15.72488 | 12.054 | 6.703393 | 5.350609
Falla de bomba | 8:00 | 2024-09-18 |  | 45 | 2374.7 | 0 | 2.13 | 437 | 15.6 | 17.3 | 25.2 | 1.7224 | 21.775 | 7.45563 | 51.07567 | 9.117286 | 2870.3 | 10.29536 | 1.16 | 498 | 29.55077 | 0.1879531 | 20.05817 | 0.7534177 | [10 empty] | 3.697545 | -6.524737 | 13.15249 | -1.28205 | 9.117286 | 15.74504 | 12.04749 | 6.62775 | 5.419742
| 8:00 | 2024-09-19 |  | 46 | 2488.7 | 0 | 2.12 | 436 | 15.4 | 17.1 | 25.1 | 1.6996 | 21.8 | 7.268067 | 51.44171 | 9.254778 | 2820.6 | 10.29536 | 1.16 | 498 | 29.03909 | 0.1879531 | 20.05817 | 0.7534177 | [10 empty] | 3.724043 | -6.654407 | 13.38753 | -1.297494 | 9.254778 | 15.9879 | 12.26386 | 6.733125 | 5.530735
Se alimenta solucion de la ROM2 | 8:00 | 2024-09-20 |  | 47 | 2708.9 | 0 | 2.11 | 440 | 15.2 | 17.2 | 25.3 | 1.6901 | 21.835 | 7.174286 | 51.84324 | 9.38989 | 2855 | 10.11804 | 1.05 | 510 | 28.88702 | 0.2214 | 21.0711 | 0.5645868 | [10 empty] | 3.753112 | -6.795345 | 13.56752 | -1.285523 | 9.38989 | 16.16206 | 12.40895 | 6.772171 | 5.636778
| 8:00 | 2024-09-21 |  | 48 | 2770.6 | 0 | 2.1 | 442 | 15 | 17 | 25.4 | 1.6483 | 21.84 | 7.127395 | 52.23352 | 9.524294 | 2854.9 | 10.11804 | 1.05 | 510 | 28.886 | 0.2214 | 21.0711 | 0.5645868 | [10 empty] | 3.781365 | -6.943007 | 13.78471 | -1.283886 | 9.524294 | 16.366 | 12.58463 | 6.841705 | 5.742928
| 8:00 | 2024-09-22 |  | 49 | 2820.6 | 0 | 2.11 | 443 | 15.3 | 17.3 | 25 | 1.5818 | 21.85 | 7.033613 | 52.61337 | 9.658693 | 2822.1 | 10.11804 | 1.05 | 510 | 28.55413 | 0.2214 | 21.0711 | 0.5645868 | [10 empty] | 3.808864 | -7.091418 | 13.98932 | -1.277027 | 9.658693 | 16.5566 | 12.74773 | 6.897905 | 5.849829
| 8:00 | 2024-09-23 |  | 50 | 2792.2 | 0 | 2.12 | 445 | 15.2 | 17 | 25.2 | 1.5761 | 21.95 | 6.787752 | 52.9879 | 9.791548 | 2845.7 | 10.11804 | 1.05 | 510 | 28.79292 | 0.2214 | 21.0711 | 0.5645868 | [10 empty] | 3.835977 | -7.232764 | 14.17906 | -1.26854 | 9.791548 | 16.73785 | 12.90187 | 6.9463 | 5.95557
| 8:00 | 2024-09-24 |  | 51 | 2830.5 | 0 | 2.11 | 446 | 15 | 17.2 | 25.3 | 1.5381 | 21.895 | 6.319631 | 53.35723 | 9.925513 | 2834.9 | 10.11804 | 1.05 | 510 | 28.68364 | 0.2214 | 21.0711 | 0.5645868 | [10 empty] | 3.862715 | -7.365329 | 14.35334 | -1.25918 | 9.925513 | 16.91353 | 13.05081 | 6.988012 | 6.062799
| 8:00 | 2024-09-25 |  | 52 | 2754.5 | 0 | 2.12 | 445 | 14.8 | 17.1 | 25.1 | 1.4811 | 21.765 | 5.85151 | 53.69964 | 10.05897 | 2843 | 10.11804 | 1.05 | 510 | 28.7656 | 0.2214 | 21.0711 | 0.5645868 | [10 empty] | 3.887503 | -7.483535 | 14.528 | -1.258169 | 10.05897 | 17.10343 | 13.21593 | 7.044461 | 6.171468
| 8:00 | 2024-09-26 |  | 53 | 2778.6 | 0 | 2.13 | 448 | 14.5 | 17.2 | 25 | 1.4773 | 21.81 | 5.477013 | 54.04436 | 10.19281 | 2853.4 | 10.11804 | 1.05 | 510 | 28.87083 | 0.2214 | 21.0711 | 0.5645868 | [10 empty] | 3.912458 | -7.594378 | 14.68576 | -1.25493 | 10.19281 | 17.28419 | 13.37173 | 7.091381 | 6.280352
| 8:00 | 2024-09-27 |  | 54 | 2833.6 | 0 | 2.12 | 449 | 14.2 | 16.9 | 25.2 | 1.4146 | 21.9595 | 5.149329 | 54.37928 | 10.32714 | 2842.4 | 10.11804 | 1.05 | 510 | 28.75953 | 0.2214 | 21.0711 | 0.5645868 | [10 empty] | 3.936704 | -7.700066 | 14.81864 | -1.245159 | 10.32714 | 17.44571 | 13.50901 | 7.118575 | 6.390434
| 8:00 | 2024-09-28 |  | 55 | 2850.6 | 0 | 2.14 | 450 | 14 | 17.3 | 25.2 | 1.388 | 21.825 | 4.626633 | 54.70932 | 10.46095 | 2711 | 10.11804 | 1.05 | 510 | 27.43002 | 0.2214 | 21.0711 | 0.5645868 | [10 empty] | 3.960597 | -7.794386 | 14.93176 | -1.234356 | 10.46095 | 17.59833 | 13.63773 | 7.137377 | 6.500352
Falla de grupo electrógeno | 8:00 | 2024-09-29 |  | 56 | 2730 | 0 | 2.13 | 455 | 14.3 | 17.1 | 25.2 | 1.4241 | 21.96 | 4.439698 | 55.03541 | 10.58857 | 2807.5 | 10.11804 | 1.05 | 510 | 28.40641 | 0.2214 | 21.0711 | 0.5645868 | [10 empty] | 3.984203 | -7.880611 | 15.02657 | -1.221202 | 10.58857 | 17.73453 | 13.75033 | 7.145961 | 6.60437
| 8:00 | 2024-09-30 |  | 57 | 2622.9 | 0 | 2.12 | 459 | 14.2 | 17 | 25 | 1.3899 | 21.88 | 3.481697 | 55.33535 | 10.72074 | 2831.1 | 10.11804 | 1.05 | 510 | 28.64519 | 0.2214 | 21.0711 | 0.5645868 | [10 empty] | 4.005917 | -7.942061 | 15.14034 | -1.229429 | 10.72074 | 17.91902 | 13.9131 | 7.198281 | 6.714824
Se alimenta solucion de la ROM2 | 8:00 | 2024-10-01 |  | 58 | 2888.5 | 0 | 2.1 | 462 | 14.5 | 16.9 | 25.1 | 1.3671 | 21.85 | 2.321131 | 55.66486 | 10.85402 | 2823.2 | 10.37975 | 1.15 | 522 | 29.3041 | 0.2474 | 20.2258 | 0.2825316 | [10 empty] | 4.029772 | -7.983637 | 15.16046 | -1.213333 | 10.85402 | 18.03084 | 14.00107 | 7.176818 | 6.824248
| 8:00 | 2024-10-02 |  | 59 | 2711 | 0 | 2.12 | 465 | 14.6 | 17 | 25.3 | 1.3481 | 21.89 | 1.618061 | 55.95809 | 10.99036 | 2845.5 | 10.37975 | 1.15 | 522 | 29.53557 | 0.2474 | 20.2258 | 0.2825316 | [10 empty] | 4.050999 | -8.01286 | 15.1769 | -1.2029 | 10.99036 | 18.15441 | 14.10341 | 7.164043 | 6.939365
| 8:00 | 2024-10-03 |  | 60 | 2770.3 | 0 | 2.11 | 469 | 14.7 | 17.1 | 25 | 1.3329 | 21.965 | 1.155758 | 56.25452 | 11.12779 | 2856.2 | 10.37975 | 1.15 | 522 | 29.64663 | 0.2474 | 20.2258 | 0.2825316 | [10 empty] | 4.072459 | -8.032384 | 15.16592 | -1.18756 | 11.12779 | 18.26132 | 14.18886 | 7.133536 | 7.055326
| 8:00 | 2024-10-04 |  | 61 | 2794.1 | 0 | 2.1 | 470 | 14.5 | 17 | 25.2 | 1.3101 | 21.975 | 0.9269103 | 56.54751 | 11.26572 | 2837.4 | 10.37975 | 1.15 | 522 | 29.45149 | 0.2474 | 20.2258 | 0.2825316 | [10 empty] | 4.09367 | -8.046901 | 15.14334 | -1.170664 | 11.26572 | 18.36217 | 14.2685 | 7.096442 | 7.172053
| 8:00 | 2024-10-05 |  | 62 | 2762.8 | 0 | 2.08 | 476 | 14.6 | 16.9 | 25.1 | 1.2911 | 21.87 | 0.6951827 | 56.8317 | 11.40275 | 2851.7 | 10.37975 | 1.15 | 522 | 29.59992 | 0.2474 | 20.2258 | 0.2825316 | [10 empty] | 4.114243 | -8.056012 | 15.11996 | -1.156548 | 11.40275 | 18.4667 | 14.35246 | 7.063945 | 7.288511
| 8:00 | 2024-10-06 |  | 63 | 2784 | 0 | 2.07 | 485 | 14.3 | 16.8 | 25.3 | 1.2721 | 22.015 | 0.465 | 57.113 | 11.54047 | 2843.1 | 10.37975 | 1.15 | 522 | 29.51066 | 0.2474 | 20.2258 | 0.2825316 | [10 empty] | 4.134607 | -8.059992 | 15.08181 | -1.139743 | 11.54047 | 18.5623 | 14.42769 | 7.021822 | 7.405867
| 8:00 | 2024-10-07 |  | 64 | 2749.2 | 0 | 2.04 | 496 | 14.1 | 16.9 | 25 | 1.293 | 21.91 | 0.372 | 57.39582 | 11.67778 | 2833.6 | 10.37975 | 1.15 | 522 | 29.41205 | 0.2474 | 20.2258 | 0.2825316 | [10 empty] | 4.155082 | -8.061779 | 15.05114 | -1.127037 | 11.67778 | 18.66714 | 14.51206 | 6.989361 | 7.522698
| 8:00 | 2024-10-08 |  | 65 | 2770.7 | 0 | 2 | 510 | 14.5 | 16.9 | 25.3 | 1.1657 | 21.87 | 0.2785358 | 57.64664 | 11.81463 | 2853.5 | 10.37975 | 1.15 | 522 | 29.61861 | 0.2474 | 20.2258 | 0.2825316 | [10 empty] | 4.17324 | -8.061544 | 15.01069 | -1.11176 | 11.81463 | 18.76377 | 14.59053 | 6.949142 | 7.641387
| 8:00 | 2024-10-09 |  | 66 | 2874.8 | 0 | 1.98 | 519 | 14.3 | 17.1 | 25.1 | 1.1923 | 21.99 | 0.1856905 | 57.9166 | 11.95243 | 2859.2 | 10.37975 | 1.15 | 522 | 29.67777 | 0.2474 | 20.2258 | 0.2825316 | [10 empty] | 4.192783 | -8.059326 | 14.94015 | -1.086158 | 11.95243 | 18.83326 | 14.64048 | 6.880828 | 7.759651
| 8:00 | 2024-10-10 |  | 67 | 2781.4 | 0 | 1.96 | 526 | 14.6 | 17 | 25.2 | 1.1486 | 21.975 | 0.1850746 | 58.16332 | 12.09052 | 2822.3 | 10.37975 | 1.15 | 522 | 29.29476 | 0.2474 | 20.2258 | 0.2825316 | [10 empty] | 4.210644 | -8.05694 | 14.89637 | -1.070843 | 12.09052 | 18.92995 | 14.71931 | 6.839433 | 7.879873
| 8:00 | 2024-10-11 |  | 68 | 2777.4 | 0 | 1.92 | 536 | 14.2 | 16.8 | 25 | 1.1429 | 21.99 | 0.09253731 | 58.40891 | 12.22682 | 2840.4 | 10.37975 | 1.15 | 522 | 29.48263 | 0.2474 | 20.2258 | 0.2825316 | [10 empty] | 4.228423 | -8.05254 | 14.84102 | -1.05227 | 12.22682 | 19.0153 | 14.78687 | 6.78848 | 7.998395
Se alimenta solucion de la ROM2 | 8:00 | 2024-10-12 |  | 69 | 2782.6 | 0 | 1.88 | 545 | 14.4 | 17 | 25.2 | 1.1239 | 21.98 | 0.09238411 | 58.64941 | 12.36399 | 2892.2 | 10.33613 | 1.12 | 556 | 29.89417 | 0.2246 | 20.5668 | 0.1406723 | [10 empty] | 4.245834 | -8.048099 | 14.78902 | -1.034998 | 12.36399 | 19.10491 | 14.85908 | 6.740921 | 8.118159
| 8:00 | 2024-10-13 |  | 70 | 2863.1 | 0 | 1.84 | 558 | 14 | 16.9 | 25.4 | 1.1201 | 22.075 | 0.09238411 | 58.90307 | 12.50308 | 2836.4 | 10.33613 | 1.12 | 556 | 29.31741 | 0.2246 | 20.5668 | 0.1406723 | [10 empty] | 4.264197 | -8.04694 | 14.74185 | -1.017692 | 12.50308 | 19.19799 | 14.9338 | 6.694912 | 8.238885
| 8:00 | 2024-10-14 |  | 71 | 2780 | 0 | 1.82 | 560 | 13.8 | 17.1 | 25.2 | 1.1011 | 22.06 | 0.0922314 | 59.14351 | 12.63949 | 2877.4 | 10.33613 | 1.12 | 556 | 29.74119 | 0.2246 | 20.5668 | 0.1406723 | [10 empty] | 4.281603 | -8.045779 | 14.70358 | -1.003775 | 12.63949 | 19.29729 | 15.01569 | 6.657799 | 8.357886
| 8:00 | 2024-10-15 |  | 72 | 2802.7 | 0 | 1.8 | 565 | 13.6 | 17.3 | 25.3 | 1.0954 | 22.425 | 0.0922314 | 59.38392 | 12.77787 | 2872.7 | 10.33613 | 1.12 | 556 | 29.69261 | 0.2246 | 20.5668 | 0.1406723 | [10 empty] | 4.299007 | -8.044588 | 14.65695 | -0.9866919 | 12.77787 | 19.39023 | 15.09122 | 6.61236 | 8.47886
| 8:00 | 2024-10-16 |  | 73 | 2800.2 | 0 | 1.79 | 570 | 13.5 | 17 | 25.1 | 1.0821 | 22.325 | 0.0922314 | 59.62047 | 12.91602 | 2868.7 | 10.33613 | 1.12 | 556 | 29.65127 | 0.2246 | 20.5668 | 0.1406723 | [10 empty] | 4.316132 | -8.043401 | 14.61325 | -0.9707227 | 12.91602 | 19.48587 | 15.16973 | 6.569847 | 8.599887
| 8:00 | 2024-10-17 |  | 74 | 2843.7 | 0 | 1.76 | 576 | 13.9 | 16.9 | 25.2 | 1.0783 | 22.285 | 0.0922314 | 59.86071 | 13.05398 | 2879.9 | 10.33613 | 1.12 | 556 | 29.76703 | 0.2246 | 20.5668 | 0.1406723 | [10 empty] | 4.333524 | -8.04225 | 14.55813 | -0.9503815 | 13.05398 | 19.56986 | 15.23633 | 6.515877 | 8.720454
| 8:00 | 2024-10-18 |  | 75 | 2818.4 | 0 | 1.78 | 580 | 13.5 | 16.8 | 25 | 1.0441 | 22.26 | 0.0922314 | 60.08844 | 13.19248 | 2886.2 | 10.33613 | 1.12 | 556 | 29.83215 | 0.2246 | 20.5668 | 0.1406723 | [10 empty] | 4.35001 | -8.041068 | 14.51352 | -0.9340631 | 13.19248 | 19.66493 | 15.31492 | 6.47245 | 8.842467
| 8:00 | 2024-10-19 |  | 76 | 2849.2 | 0 | 1.8 | 584 | 14.2 | 17.1 | 25.1 | 1.0061 | 22.095 | 0.0922314 | 60.30847 | 13.33128 | 2884.4 | 10.33613 | 1.12 | 556 | 29.81355 | 0.2246 | 20.5668 | 0.1406723 | [10 empty] | 4.365939 | -8.039902 | 14.46788 | -0.917345 | 13.33128 | 19.75926 | 15.39332 | 6.427982 | 8.965339
| 8:00 | 2024-10-20 |  | 77 | 2840.8 | 0 | 1.81 | 590 | 14 | 17.3 | 25.2 | 0.9681 | 22.015 | 0.0922314 | 60.517 | 13.46999 | 2841.1 | 10.33613 | 1.12 | 556 | 29.36599 | 0.2246 | 20.5668 | 0.1406723 | [10 empty] | 4.381035 | -8.038732 | 14.42683 | -0.9023756 | 13.46999 | 19.85809 | 15.47706 | 6.388102 | 9.088958
| 8:00 | 2024-10-21 |  | 78 | 2822 | 0 | 1.83 | 593 | 14.3 | 16.9 | 25.2 | 0.9529 | 22.08 | 0.0922314 | 60.72043 | 13.60663 | 2875.1 | 10.33613 | 1.12 | 556 | 29.71742 | 0.2246 | 20.5668 | 0.1406723 | [10 empty] | 4.395762 | -8.037597 | 14.37777 | -0.8843349 | 13.60663 | 19.9468 | 15.55104 | 6.340178 | 9.210863
| 8:00 | 2024-10-22 |  | 79 | 2761.1 | 0 | 1.82 | 595 | 14 | 16.8 | 25.1 | 0.9301 | 22.38 | 0.0922314 | 60.91111 | 13.74489 | 2862.6 | 10.33613 | 1.12 | 556 | 29.58822 | 0.2246 | 20.5668 | 0.1406723 | [10 empty] | 4.409566 | -8.036377 | 14.34344 | -0.8719502 | 13.74489 | 20.05195 | 15.64238 | 6.307058 | 9.335327
Se alimenta solucion de la ROM2 | 8:00 | 2024-10-23 |  | 80 | 2842.3 | 0 | 1.8 | 597 | 14.2 | 17.2 | 25.3 | 0.9111 | 22.32 | 0.0922314 | 61.1042 | 13.88256 | 2850.7 | 10.18644 | 1.18 | 570 | 29.03849 | 0.2568 | 20.8632 | 0.09457627 | [10 empty] | 4.423544 | -8.035233 | 14.28596 | -0.8507076 | 13.88256 | 20.13328 | 15.70974 | 6.250724 | 9.459015
| 8:00 | 2024-10-24 |  | 81 | 2848.9 | 0 | 1.78 | 600 | 14.3 | 17 | 25.1 | 0.8921 | 22.18 | 0.09284526 | 61.28367 | 14.01767 | 2816.5 | 10.18644 | 1.18 | 570 | 28.69011 | 0.2568 | 20.8632 | 0.09457627 | [10 empty] | 4.436537 | -8.035191 | 14.24054 | -0.8334279 | 14.01767 | 20.22301 | 15.78647 | 6.205344 | 9.58113
| 8:00 | 2024-10-25 |  | 82 | 2835.4 | 0 | 1.79 | 602 | 14 | 17.3 | 25.2 | 0.8826 | 22.145 | 0.09284526 | 61.46016 | 14.15115 | 2859 | 10.18644 | 1.18 | 570 | 29.12303 | 0.2568 | 20.8632 | 0.09457627 | [10 empty] | 4.449313 | -8.035166 | 14.19129 | -0.8146833 | 14.15115 | 20.30728 | 15.85797 | 6.156127 | 9.701842
| 8:00 | 2024-10-26 |  | 83 | 2838.6 | 0 | 1.78 | 605 | 14.1 | 16.8 | 25 | 0.8731 | 22.31 | 0.09253731 | 61.63316 | 14.28666 | 2838.6 | 10.18644 | 1.18 | 570 | 28.91523 | 0.2568 | 20.8632 | 0.09457627 | [10 empty] | 4.461838 | -8.035103 | 14.14624 | -0.7975553 | 14.28666 | 20.39779 | 15.93595 | 6.111134 | 9.824819
| 8:00 | 2024-10-27 |  | 84 | 2829.6 | 0 | 1.8 | 607 | 14 | 17.2 | 25.4 | 0.856 | 22.46 | 0.09253731 | 61.8011 | 14.42119 | 2831.3 | 10.18644 | 1.18 | 570 | 28.84087 | 0.2568 | 20.8632 | 0.09457627 | [10 empty] | 4.473996 | -8.035049 | 14.09327 | -0.7774064 | 14.42119 | 20.47941 | 16.00541 | 6.058216 | 9.947196
| 8:00 | 2024-10-28 |  | 85 | 2842.7 | 0 | 1.82 | 609 | 14.2 | 16.9 | 25.1 | 0.8351 | 22.195 | 0.09238411 | 61.96445 | 14.55538 | 2830.5 | 10.18644 | 1.18 | 570 | 28.83272 | 0.2568 | 20.8632 | 0.09457627 | [10 empty] | 4.485821 | -8.035007 | 14.04406 | -0.7586849 | 14.55538 | 20.56443 | 16.07861 | 6.009052 | 10.06956
| 8:00 | 2024-10-29 |  | 86 | 2864.3 | 0 | 1.8 | 610 | 14.6 | 17 | 25.3 | 0.8123 | 22.105 | 0.09253731 | 62.12314 | 14.68953 | 2880.8 | 10.18644 | 1.18 | 570 | 29.3451 | 0.2568 | 20.8632 | 0.09457627 | [10 empty] | 4.497309 | -8.034986 | 13.99197 | -0.7388547 | 14.68953 | 20.64652 | 16.14921 | 5.956986 | 10.19222
| 8:00 | 2024-10-30 |  | 87 | 2873.4 | 0 | 1.78 | 612 | 14.5 | 16.8 | 25 | 0.8028 | 22.42 | 0.0922314 | 62.27856 | 14.82607 | [18 empty] | 4.50856 | -8.034925 | 13.93913 | -0.7187599 | 14.82607 | 20.73027 | 16.22171 | 5.904207 | 10.31751
| 8:00 | 2024-10-31 |  | 88 | [10 empty] | 62.27856 | 14.82607 | [18 empty] | 4.50856 | -8.034925 | 13.93913 | -0.7187599 | 14.82607 | 20.73027 | 16.22171 | 5.904207 | 10.31751
| 8:00 | 2024-11-01 |  | 89 | [10 empty] | 62.27856 | 14.82607 | [18 empty] | 4.50856 | -8.034925 | 13.93913 | -0.7187599 | 14.82607 | 20.73027 | 16.22171 | 5.904207 | 10.31751
| 8:00 | 2024-11-02 |  | 90 | [10 empty] | 62.27856 | 14.82607 | [18 empty] | 4.50856 | -8.034925 | 13.93913 | -0.7187599 | 14.82607 | 20.73027 | 16.22171 | 5.904207 | 10.31751
| 8:00 | 2024-11-03 |  | 91 | [10 empty] | 62.27856 | 14.82607 | [18 empty] | 4.50856 | -8.034925 | 13.93913 | -0.7187599 | 14.82607 | 20.73027 | 16.22171 | 5.904207 | 10.31751
| 8:00 | 2024-11-04 |  | 92 | [10 empty] | 62.27856 | 14.82607 | [18 empty] | 4.50856 | -8.034925 | 13.93913 | -0.7187599 | 14.82607 | 20.73027 | 16.22171 | 5.904207 | 10.31751
| 8:00 | 2024-11-05 |  | 93 | [10 empty] | 62.27856 | 14.82607 | [18 empty] | 4.50856 | -8.034925 | 13.93913 | -0.7187599 | 14.82607 | 20.73027 | 16.22171 | 5.904207 | 10.31751
| 8:00 | 2024-11-06 |  | 94 | [10 empty] | 62.27856 | 14.82607 | [18 empty] | 4.50856 | -8.034925 | 13.93913 | -0.7187599 | 14.82607 | 20.73027 | 16.22171 | 5.904207 | 10.31751
| 8:00 | 2024-11-07 |  | 95 | [10 empty] | 62.27856 | 14.82607 | [18 empty] | 4.50856 | -8.034925 | 13.93913 | -0.7187599 | 14.82607 | 20.73027 | 16.22171 | 5.904207 | 10.31751
| 8:00 | 2024-11-08 |  | 96 | [10 empty] | 62.27856 | 14.82607 | [18 empty] | 4.50856 | -8.034925 | 13.93913 | -0.7187599 | 14.82607 | 20.73027 | 16.22171 | 5.904207 | 10.31751
| 8:00 | 2024-11-09 |  | 97 | [10 empty] | 62.27856 | 14.82607 | [18 empty] | 4.50856 | -8.034925 | 13.93913 | -0.7187599 | 14.82607 | 20.73027 | 16.22171 | 5.904207 | 10.31751
| 8:00 | 2024-11-10 |  | 98 | [10 empty] | 62.27856 | 14.82607 | [18 empty] | 4.50856 | -8.034925 | 13.93913 | -0.7187599 | 14.82607 | 20.73027 | 16.22171 | 5.904207 | 10.31751
| 8:00 | 2024-11-11 |  | 99 | [10 empty] | 62.27856 | 14.82607 | [18 empty] | 4.50856 | -8.034925 | 13.93913 | -0.7187599 | 14.82607 | 20.73027 | 16.22171 | 5.904207 | 10.31751
| 8:00 | 2024-11-12 |  | 100 | [10 empty] | 62.27856 | 14.82607 | [18 empty] | 4.50856 | -8.034925 | 13.93913 | -0.7187599 | 14.82607 | 20.73027 | 16.22171 | 5.904207 | 10.31751
| 8:00 | 2024-11-13 |  | 101 | [10 empty] | 62.27856 | 14.82607 | [18 empty] | 4.50856 | -8.034925 | 13.93913 | -0.7187599 | 14.82607 | 20.73027 | 16.22171 | 5.904207 | 10.31751
| 8:00 | 2024-11-14 |  | 102 | [10 empty] | 62.27856 | 14.82607 | [18 empty] | 4.50856 | -8.034925 | 13.93913 | -0.7187599 | 14.82607 | 20.73027 | 16.22171 | 5.904207 | 10.31751
| 8:00 | 2024-11-15 |  | 103 | [10 empty] | 62.27856 | 14.82607 | [18 empty] | 4.50856 | -8.034925 | 13.93913 | -0.7187599 | 14.82607 | 20.73027 | 16.22171 | 5.904207 | 10.31751
| 8:00 | 2024-11-16 |  | 104 | [10 empty] | 62.27856 | 14.82607 | [18 empty] | 4.50856 | -8.034925 | 13.93913 | -0.7187599 | 14.82607 | 20.73027 | 16.22171 | 5.904207 | 10.31751
| 8:00 | 2024-11-17 |  | 105 | [10 empty] | 62.27856 | 14.82607 | [18 empty] | 4.50856 | -8.034925 | 13.93913 | -0.7187599 | 14.82607 | 20.73027 | 16.22171 | 5.904207 | 10.31751
| 8:00 | 2024-11-18 |  | 106 | [10 empty] | 62.27856 | 14.82607 | [18 empty] | 4.50856 | -8.034925 | 13.93913 | -0.7187599 | 14.82607 | 20.73027 | 16.22171 | 5.904207 | 10.31751
| 8:00 | 2024-11-19 |  | 107 | [10 empty] | 62.27856 | 14.82607 | [18 empty] | 4.50856 | -8.034925 | 13.93913 | -0.7187599 | 14.82607 | 20.73027 | 16.22171 | 5.904207 | 10.31751
| 8:00 | 2024-11-20 |  | 108 | [10 empty] | 62.27856 | 14.82607 | [18 empty] | 4.50856 | -8.034925 | 13.93913 | -0.7187599 | 14.82607 | 20.73027 | 16.22171 | 5.904207 | 10.31751
| 8:00 | 2024-11-21 |  | 109 | [10 empty] | 62.27856 | 14.82607 | [18 empty] | 4.50856 | -8.034925 | 13.93913 | -0.7187599 | 14.82607 | 20.73027 | 16.22171 | 5.904207 | 10.31751
| 8:00 | 2024-11-22 |  | 110 | [10 empty] | 62.27856 | 14.82607 | [18 empty] | 4.50856 | -8.034925 | 13.93913 | -0.7187599 | 14.82607 | 20.73027 | 16.22171 | 5.904207 | 10.31751
| 8:00 | 2024-11-23 |  | 111 | [10 empty] | 62.27856 | 14.82607 | [18 empty] | 4.50856 | -8.034925 | 13.93913 | -0.7187599 | 14.82607 | 20.73027 | 16.22171 | 5.904207 | 10.31751
| 8:00 | 2024-11-24 |  | 112 | [10 empty] | 62.27856 | 14.82607 | [18 empty] | 4.50856 | -8.034925 | 13.93913 | -0.7187599 | 14.82607 | 20.73027 | 16.22171 | 5.904207 | 10.31751
| 8:00 | 2024-11-25 |  | 113 | [10 empty] | 62.27856 | 14.82607 | [18 empty] | 4.50856 | -8.034925 | 13.93913 | -0.7187599 | 14.82607 | 20.73027 | 16.22171 | 5.904207 | 10.31751
| 8:00 | 2024-11-26 |  | 114 | [10 empty] | 62.27856 | 14.82607 | [18 empty] | 4.50856 | -8.034925 | 13.93913 | -0.7187599 | 14.82607 | 20.73027 | 16.22171 | 5.904207 | 10.31751
| 8:00 | 2024-11-27 |  | 115 | [10 empty] | 62.27856 | 14.82607 | [18 empty] | 4.50856 | -8.034925 | 13.93913 | -0.7187599 | 14.82607 | 20.73027 | 16.22171 | 5.904207 | 10.31751
| 8:00 | 2024-11-28 |  | 116 | [10 empty] | 62.27856 | 14.82607 | [18 empty] | 4.50856 | -8.034925 | 13.93913 | -0.7187599 | 14.82607 | 20.73027 | 16.22171 | 5.904207 | 10.31751
| 8:00 | 2024-11-29 |  | 117 | [10 empty] | 62.27856 | 14.82607 | [18 empty] | 4.50856 | -8.034925 | 13.93913 | -0.7187599 | 14.82607 | 20.73027 | 16.22171 | 5.904207 | 10.31751
| 8:00 | 2024-11-30 |  | 118 | [10 empty] | 62.27856 | 14.82607 | [18 empty] | 4.50856 | -8.034925 | 13.93913 | -0.7187599 | 14.82607 | 20.73027 | 16.22171 | 5.904207 | 10.31751
| 8:00 | 2024-12-01 |  | 119 | [10 empty] | 62.27856 | 14.82607 | [18 empty] | 4.50856 | -8.034925 | 13.93913 | -0.7187599 | 14.82607 | 20.73027 | 16.22171 | 5.904207 | 10.31751
| 8:00 | 2024-12-02 |  | 120 | [10 empty] | 62.27856 | 14.82607 | [18 empty] | 4.50856 | -8.034925 | 13.93913 | -0.7187599 | 14.82607 | 20.73027 | 16.22171 | 5.904207 | 10.31751
| 8:00 | 2024-12-03 |  | 121 | [10 empty] | 62.27856 | 14.82607 | [18 empty] | 4.50856 | -8.034925 | 13.93913 | -0.7187599 | 14.82607 | 20.73027 | 16.22171 | 5.904207 | 10.31751
| 8:00 | 2024-12-04 |  | 122 | [10 empty] | 62.27856 | 14.82607 | [18 empty] | 4.50856 | -8.034925 | 13.93913 | -0.7187599 | 14.82607 | 20.73027 | 16.22171 | 5.904207 | 10.31751
| 8:00 | 2024-12-05 |  | 123 | [10 empty] | 62.27856 | 14.82607 | [18 empty] | 4.50856 | -8.034925 | 13.93913 | -0.7187599 | 14.82607 | 20.73027 | 16.22171 | 5.904207 | 10.31751
| 8:00 | 2024-12-06 |  | 124 | [10 empty] | 62.27856 | 14.82607 | [18 empty] | 4.50856 | -8.034925 | 13.93913 | -0.7187599 | 14.82607 | 20.73027 | 16.22171 | 5.904207 | 10.31751
| 8:00 | 2024-12-07 |  | 125 | [10 empty] | 62.27856 | 14.82607 | [18 empty] | 4.50856 | -8.034925 | 13.93913 | -0.7187599 | 14.82607 | 20.73027 | 16.22171 | 5.904207 | 10.31751
| 8:00 | 2024-12-08 |  | 126 | [10 empty] | 62.27856 | 14.82607 | [18 empty] | 4.50856 | -8.034925 | 13.93913 | -0.7187599 | 14.82607 | 20.73027 | 16.22171 | 5.904207 | 10.31751
| 8:00 | 2024-12-09 |  | 127 | [10 empty] | 62.27856 | 14.82607 | [18 empty] | 4.50856 | -8.034925 | 13.93913 | -0.7187599 | 14.82607 | 20.73027 | 16.22171 | 5.904207 | 10.31751
| 8:00 | 2024-12-10 |  | 128 | [10 empty] | 62.27856 | 14.82607 | [18 empty] | 4.50856 | -8.034925 | 13.93913 | -0.7187599 | 14.82607 | 20.73027 | 16.22171 | 5.904207 | 10.31751
| 8:00 | 2024-12-11 |  | 129 | [10 empty] | 62.27856 | 14.82607 | [18 empty] | 4.50856 | -8.034925 | 13.93913 | -0.7187599 | 14.82607 | 20.73027 | 16.22171 | 5.904207 | 10.31751
| 8:00 | 2024-12-12 |  | 130 | [10 empty] | 62.27856 | 14.82607 | [18 empty] | 4.50856 | -8.034925 | 13.93913 | -0.7187599 | 14.82607 | 20.73027 | 16.22171 | 5.904207 | 10.31751
| 8:00 | 2024-12-13 |  | 131 | [10 empty] | 62.27856 | 14.82607 | [18 empty] | 4.50856 | -8.034925 | 13.93913 | -0.7187599 | 14.82607 | 20.73027 | 16.22171 | 5.904207 | 10.31751
| 8:00 | 2024-12-14 |  | 132 | [10 empty] | 62.27856 | 14.82607 | [18 empty] | 4.50856 | -8.034925 | 13.93913 | -0.7187599 | 14.82607 | 20.73027 | 16.22171 | 5.904207 | 10.31751
| 8:00 | 2024-12-15 |  | 133 | [10 empty] | 62.27856 | 14.82607 | [18 empty] | 4.50856 | -8.034925 | 13.93913 | -0.7187599 | 14.82607 | 20.73027 | 16.22171 | 5.904207 | 10.31751
| 8:00 | 2024-12-16 |  | 134 | [10 empty] | 62.27856 | 14.82607 | [18 empty] | 4.50856 | -8.034925 | 13.93913 | -0.7187599 | 14.82607 | 20.73027 | 16.22171 | 5.904207 | 10.31751
| 8:00 | 2024-12-17 |  | 135 | [10 empty] | 62.27856 | 14.82607 | [18 empty] | 4.50856 | -8.034925 | 13.93913 | -0.7187599 | 14.82607 | 20.73027 | 16.22171 | 5.904207 | 10.31751
| 8:00 | 2024-12-18 |  | 136 | [10 empty] | 62.27856 | 14.82607 | [18 empty] | 4.50856 | -8.034925 | 13.93913 | -0.7187599 | 14.82607 | 20.73027 | 16.22171 | 5.904207 | 10.31751
| 8:00 | 2024-12-19 |  | 137 | [10 empty] | 62.27856 | 14.82607 | [18 empty] | 4.50856 | -8.034925 | 13.93913 | -0.7187599 | 14.82607 | 20.73027 | 16.22171 | 5.904207 | 10.31751
| 8:00 | 2024-12-20 |  | 138 | [10 empty] | 62.27856 | 14.82607 | [18 empty] | 4.50856 | -8.034925 | 13.93913 | -0.7187599 | 14.82607 | 20.73027 | 16.22171 | 5.904207 | 10.31751
| 8:00 | 2024-12-21 |  | 139 | [10 empty] | 62.27856 | 14.82607 | [18 empty] | 4.50856 | -8.034925 | 13.93913 | -0.7187599 | 14.82607 | 20.73027 | 16.22171 | 5.904207 | 10.31751
| 8:00 | 2024-12-22 |  | 140 | [10 empty] | 62.27856 | 14.82607 | [18 empty] | 4.50856 | -8.034925 | 13.93913 | -0.7187599 | 14.82607 | 20.73027 | 16.22171 | 5.904207 | 10.31751
| 8:00 | 2024-12-23 |  | 141 | [10 empty] | 62.27856 | 14.82607 | [18 empty] | 4.50856 | -8.034925 | 13.93913 | -0.7187599 | 14.82607 | 20.73027 | 16.22171 | 5.904207 | 10.31751
| 8:00 | 2024-12-24 |  | 142 | [10 empty] | 62.27856 | 14.82607 | [18 empty] | 4.50856 | -8.034925 | 13.93913 | -0.7187599 | 14.82607 | 20.73027 | 16.22171 | 5.904207 | 10.31751
| 8:00 | 2024-12-25 |  | 143 | [10 empty] | 62.27856 | 14.82607 | [18 empty] | 4.50856 | -8.034925 | 13.93913 | -0.7187599 | 14.82607 | 20.73027 | 16.22171 | 5.904207 | 10.31751
| 8:00 | 2024-12-26 |  | 144 | [10 empty] | 62.27856 | 14.82607 | [18 empty] | 4.50856 | -8.034925 | 13.93913 | -0.7187599 | 14.82607 | 20.73027 | 16.22171 | 5.904207 | 10.31751
| 8:00 | 2024-12-27 |  | 145 | [10 empty] | 62.27856 | 14.82607 | [18 empty] | 4.50856 | -8.034925 | 13.93913 | -0.7187599 | 14.82607 | 20.73027 | 16.22171 | 5.904207 | 10.31751
| 8:00 | 2024-12-28 |  | 146 | [10 empty] | 62.27856 | 14.82607 | [18 empty] | 4.50856 | -8.034925 | 13.93913 | -0.7187599 | 14.82607 | 20.73027 | 16.22171 | 5.904207 | 10.31751
| 8:00 | 2024-12-29 |  | 147 | [10 empty] | 62.27856 | 14.82607 | [18 empty] | 4.50856 | -8.034925 | 13.93913 | -0.7187599 | 14.82607 | 20.73027 | 16.22171 | 5.904207 | 10.31751
| 8:00 | 2024-12-30 |  | 148 | [10 empty] | 62.27856 | 14.82607 | [18 empty] | 4.50856 | -8.034925 | 13.93913 | -0.7187599 | 14.82607 | 20.73027 | 16.22171 | 5.904207 | 10.31751
| 8:00 | 2024-12-31 |  | 149 | [10 empty] | 62.27856 | 14.82607 | [18 empty] | 4.50856 | -8.034925 | 13.93913 | -0.7187599 | 14.82607 | 20.73027 | 16.22171 | 5.904207 | 10.31751
| 8:00 | 2025-01-01 |  | 150 | [10 empty] | 62.27856 | 14.82607 | [18 empty] | 4.50856 | -8.034925 | 13.93913 | -0.7187599 | 14.82607 | 20.73027 | 16.22171 | 5.904207 | 10.31751
| 8:00 | 2025-01-02 |  | 151 | [10 empty] | 62.27856 | 14.82607 | [18 empty] | 4.50856 | -8.034925 | 13.93913 | -0.7187599 | 14.82607 | 20.73027 | 16.22171 | 5.904207 | 10.31751
| 8:00 | 2025-01-03 |  | 152 | [10 empty] | 62.27856 | 14.82607 | [18 empty] | 4.50856 | -8.034925 | 13.93913 | -0.7187599 | 14.82607 | 20.73027 | 16.22171 | 5.904207 | 10.31751
| 8:00 | 2025-01-04 |  | 153 | [10 empty] | 62.27856 | 14.82607 | [18 empty] | 4.50856 | -8.034925 | 13.93913 | -0.7187599 | 14.82607 | 20.73027 | 16.22171 | 5.904207 | 10.31751
| 8:00 | 2025-01-05 |  | 154 | [10 empty] | 62.27856 | 14.82607 | [18 empty] | 4.50856 | -8.034925 | 13.93913 | -0.7187599 | 14.82607 | 20.73027 | 16.22171 | 5.904207 | 10.31751
| 8:00 | 2025-01-06 |  | 155 | [10 empty] | 62.27856 | 14.82607 | [18 empty] | 4.50856 | -8.034925 | 13.93913 | -0.7187599 | 14.82607 | 20.73027 | 16.22171 | 5.904207 | 10.31751
| 8:00 | 2025-01-07 |  | 156 | [10 empty] | 62.27856 | 14.82607 | [18 empty] | 4.50856 | -8.034925 | 13.93913 | -0.7187599 | 14.82607 | 20.73027 | 16.22171 | 5.904207 | 10.31751
| 8:00 | 2025-01-08 |  | 157 | [10 empty] | 62.27856 | 14.82607 | [18 empty] | 4.50856 | -8.034925 | 13.93913 | -0.7187599 | 14.82607 | 20.73027 | 16.22171 | 5.904207 | 10.31751
| 8:00 | 2025-01-09 |  | 158 | [10 empty] | 62.27856 | 14.82607 | [18 empty] | 4.50856 | -8.034925 | 13.93913 | -0.7187599 | 14.82607 | 20.73027 | 16.22171 | 5.904207 | 10.31751
| 8:00 | 2025-01-10 |  | 159 | [10 empty] | 62.27856 | 14.82607 | [18 empty] | 4.50856 | -8.034925 | 13.93913 | -0.7187599 | 14.82607 | 20.73027 | 16.22171 | 5.904207 | 10.31751
| 8:00 | 2025-01-11 |  | 160 | [10 empty] | 62.27856 | 14.82607 | [18 empty] | 4.50856 | -8.034925 | 13.93913 | -0.7187599 | 14.82607 | 20.73027 | 16.22171 | 5.904207 | 10.31751
| 8:00 | 2025-01-12 |  | 161 | [10 empty] | 62.27856 | 14.82607 | [18 empty] | 4.50856 | -8.034925 | 13.93913 | -0.7187599 | 14.82607 | 20.73027 | 16.22171 | 5.904207 | 10.31751
| 8:00 | 2025-01-13 |  | 162 | [10 empty] | 62.27856 | 14.82607 | [18 empty] | 4.50856 | -8.034925 | 13.93913 | -0.7187599 | 14.82607 | 20.73027 | 16.22171 | 5.904207 | 10.31751
| 8:00 | 2025-01-14 |  | 163 | [10 empty] | 62.27856 | 14.82607 | [18 empty] | 4.50856 | -8.034925 | 13.93913 | -0.7187599 | 14.82607 | 20.73027 | 16.22171 | 5.904207 | 10.31751
| 8:00 | 2025-01-15 |  | 164 | [10 empty] | 62.27856 | 14.82607 | [18 empty] | 4.50856 | -8.034925 | 13.93913 | -0.7187599 | 14.82607 | 20.73027 | 16.22171 | 5.904207 | 10.31751
| 8:00 | 2025-01-16 |  | 165 | [10 empty] | 62.27856 | 14.82607 | [18 empty] | 4.50856 | -8.034925 | 13.93913 | -0.7187599 | 14.82607 | 20.73027 | 16.22171 | 5.904207 | 10.31751
| 8:00 | 2025-01-17 |  | 166 | [10 empty] | 62.27856 | 14.82607 | [18 empty] | 4.50856 | -8.034925 | 13.93913 | -0.7187599 | 14.82607 | 20.73027 | 16.22171 | 5.904207 | 10.31751
| 8:00 | 2025-01-18 |  | 167 | [10 empty] | 62.27856 | 14.82607 | [18 empty] | 4.50856 | -8.034925 | 13.93913 | -0.7187599 | 14.82607 | 20.73027 | 16.22171 | 5.904207 | 10.31751
| 8:00 | 2025-01-19 |  | 168 | [10 empty] | 62.27856 | 14.82607 | [18 empty] | 4.50856 | -8.034925 | 13.93913 | -0.7187599 | 14.82607 | 20.73027 | 16.22171 | 5.904207 | 10.31751
| 8:00 | 2025-01-20 |  | 169 | [10 empty] | 62.27856 | 14.82607 | [18 empty] | 4.50856 | -8.034925 | 13.93913 | -0.7187599 | 14.82607 | 20.73027 | 16.22171 | 5.904207 | 10.31751
| 8:00 | 2025-01-21 |  | 170 | [10 empty] | 62.27856 | 14.82607 | [18 empty] | 4.50856 | -8.034925 | 13.93913 | -0.7187599 | 14.82607 | 20.73027 | 16.22171 | 5.904207 | 10.31751
| 8:00 | 2025-01-22 |  | 171 | [10 empty] | 62.27856 | 14.82607 | [18 empty] | 4.50856 | -8.034925 | 13.93913 | -0.7187599 | 14.82607 | 20.73027 | 16.22171 | 5.904207 | 10.31751
| 8:00 | 2025-01-23 |  | 172 | [10 empty] | 62.27856 | 14.82607 | [18 empty] | 4.50856 | -8.034925 | 13.93913 | -0.7187599 | 14.82607 | 20.73027 | 16.22171 | 5.904207 | 10.31751
| 8:00 | 2025-01-24 |  | 173 | [10 empty] | 62.27856 | 14.82607 | [18 empty] | 4.50856 | -8.034925 | 13.93913 | -0.7187599 | 14.82607 | 20.73027 | 16.22171 | 5.904207 | 10.31751
| 8:00 | 2025-01-25 |  | 174 | [10 empty] | 62.27856 | 14.82607 | [18 empty] | 4.50856 | -8.034925 | 13.93913 | -0.7187599 | 14.82607 | 20.73027 | 16.22171 | 5.904207 | 10.31751
| 8:00 | 2025-01-26 |  | 175 | [10 empty] | 62.27856 | 14.82607 | [18 empty] | 4.50856 | -8.034925 | 13.93913 | -0.7187599 | 14.82607 | 20.73027 | 16.22171 | 5.904207 | 10.31751
| 8:00 | 2025-01-27 |  | 176 | [10 empty] | 62.27856 | 14.82607 | [18 empty] | 4.50856 | -8.034925 | 13.93913 | -0.7187599 | 14.82607 | 20.73027 | 16.22171 | 5.904207 | 10.31751
| 8:00 | 2025-01-28 |  | 177 | [10 empty] | 62.27856 | 14.82607 | [18 empty] | 4.50856 | -8.034925 | 13.93913 | -0.7187599 | 14.82607 | 20.73027 | 16.22171 | 5.904207 | 10.31751
| 8:00 | 2025-01-29 |  | 178 | [10 empty] | 62.27856 | 14.82607 | [18 empty] | 4.50856 | -8.034925 | 13.93913 | -0.7187599 | 14.82607 | 20.73027 | 16.22171 | 5.904207 | 10.31751
| 8:00 | 2025-01-30 |  | 179 | [10 empty] | 62.27856 | 14.82607 | [18 empty] | 4.50856 | -8.034925 | 13.93913 | -0.7187599 | 14.82607 | 20.73027 | 16.22171 | 5.904207 | 10.31751
| 8:00 | 2025-01-31 |  | 180 | [10 empty] | 62.27856 | 14.82607 | [18 empty] | 4.50856 | -8.034925 | 13.93913 | -0.7187599 | 14.82607 | 20.73027 | 16.22171 | 5.904207 | 10.31751
| 8:00 | 2025-02-01 |  | 181 | [10 empty] | 62.27856 | 14.82607 | [18 empty] | 4.50856 | -8.034925 | 13.93913 | -0.7187599 | 14.82607 | 20.73027 | 16.22171 | 5.904207 | 10.31751
| 8:00 | 2025-02-02 |  | 182 | [10 empty] | 62.27856 | 14.82607 | [18 empty] | 4.50856 | -8.034925 | 13.93913 | -0.7187599 | 14.82607 | 20.73027 | 16.22171 | 5.904207 | 10.31751
| 8:00 | 2025-02-03 |  | 183 | [10 empty] | 62.27856 | 14.82607 | [18 empty] | 4.50856 | -8.034925 | 13.93913 | -0.7187599 | 14.82607 | 20.73027 | 16.22171 | 5.904207 | 10.31751
| 8:00 | 2025-02-04 |  | 184 | [10 empty] | 62.27856 | 14.82607 | [18 empty] | 4.50856 | -8.034925 | 13.93913 | -0.7187599 | 14.82607 | 20.73027 | 16.22171 | 5.904207 | 10.31751
| 8:00 | 2025-02-05 |  | 185 | [10 empty] | 62.27856 | 14.82607 | [18 empty] | 4.50856 | -8.034925 | 13.93913 | -0.7187599 | 14.82607 | 20.73027 | 16.22171 | 5.904207 | 10.31751
| 8:00 | 2025-02-06 |  | 186 | [10 empty] | 62.27856 | 14.82607 | [18 empty] | 4.50856 | -8.034925 | 13.93913 | -0.7187599 | 14.82607 | 20.73027 | 16.22171 | 5.904207 | 10.31751
| 8:00 | 2025-02-07 |  | 187 | [10 empty] | 62.27856 | 14.82607 | [18 empty] | 4.50856 | -8.034925 | 13.93913 | -0.7187599 | 14.82607 | 20.73027 | 16.22171 | 5.904207 | 10.31751
| 8:00 | 2025-02-08 |  | 188 | [10 empty] | 62.27856 | 14.82607 | [18 empty] | 4.50856 | -8.034925 | 13.93913 | -0.7187599 | 14.82607 | 20.73027 | 16.22171 | 5.904207 | 10.31751
| 8:00 | 2025-02-09 |  | 189 | [10 empty] | 62.27856 | 14.82607
*Electrodo de Plata/Cloruro de Plata (Ag/AgCl)