## Mineral
| Investigación Metalúrgica No. 18513 | [5 empty] | Investigación Metalúrgica No. 18513 | [5 empty] | Investigación Metalúrgica No. 18513
| COMPOSITO ENRIQUECIDO TCS - 026 Prueba No.1 Lix | [5 empty] | COMPOSITO ENRIQUECIDO TCS - 026 Prueba No.1 Lix | [5 empty] | COMPOSITO ENRIQUECIDO TCS - 026 Prueba No.1 Lix
| Cliente: | El Molle Verde S.A.C. |  | Operador: | E. Huatuco |  | Cliente: | El Molle Verde S.A.C. |  | Operador: | E. Huatuco |  | Cliente: | El Molle Verde S.A.C. |  |  | Operador: | E. Huatuco
| Proyecto: | Trapiche |  | Fecha: | Oct. 30/24 |  | Proyecto: | Trapiche |  | Fecha: | Oct. 30/24 |  | Proyecto: | Trapiche |  |  | Fecha: | Oct. 30/24
| Muestra: | TCS - 026 |  |  |  |  | Muestra: | TCS - 026 |  |  |  |  | Muestra: | TCS - 026
| Descripción: | Curado y Aglomeración |  |  |  |  | Descripción: | Prueba de Aglomeración
|  | Descripción | Unidad | Valor |  |  |  | Descripción | Unidad | Valor
|  | Densidad bulk | kg/l |  |  |  |  | Peso Seco | kg | 21.26386
|  | Cu | % | 0.199664 |  |  |  | Peso Inicial Humedo | kg | 21.37
|  | Fe | % | 3.313134 |  |  |  | Peso Final Curado | kg | 23.05
|  | Cu H2SO4 | % | 0.1231837 |  |  |  | *ILS+H2O(10%/90%)w/w | g | 1603.473
|  | Cu CN | % | 0.05985949 |  |  |  | Ácido | g | 74.399
|  | Cu Residual | % | 0.008460986 |  |  |  | Densidad de ILS+H2O | g/cc | 1.01549
[8 empty] | **Volumen de la solución | cc | 1579.014
[8 empty] | Tiempo | h | 0.17
[8 empty] | Humedad del mineral | % | 0.4966954
| Resumen de cambios en las pruebas: | [6 empty] | Humedad de curado | % | 8.399905
ILS :Cu= 0.25 g/kg, Ácido= 10.0 g/Kg , FeT= 20.1 g/Kg, Fe+2= 2.8 g/Kg
ILS + H2O: Cu= 0.025 g/kg, Ácido= 0.1 g/Kg , FeT= 2.01 g/Kg, Fe+2= 0.28 g/Kg
1) | El 06/06/2024 se carga la columna. | [6 empty] | **Volumen total (Acido Ind.+Refino+Humedad Mineral)
2) | El 09/06/2024 se empieza a regar la columna. | [5 empty] | Descripción: | Prueba de Curado
[8 empty] | Descripción | Unidad | Valor
[8 empty] | *H2SO4 | kg/t | 3.574256
[8 empty] | Concentración H2SO4 | g/l | 47.11739
[8 empty] | Tiempo | días | 3
[8 empty] | Temperatura Ambiental | ºC | 14
[8 empty] | Temperatura Aglomerado | ºC | 14.3
* Acido total en el curado y Refino
[14 empty] | Consumo Acito Total= | A-B
[14 empty] | Consumo Gangas= | A-C
[15 empty] | Consumo Ácido Total= | H2SO4 (Agregado en el Alimento)- H2SO4 ( PLS)
[15 empty] | Consumo Cu= | H2SO4 (Acido devuelto por el Cu)
[15 empty] | Consumo Gangas= | Consumo Acido Total - Consumo Cu
[15 empty] | Consumo de H2SO4 Total (Fe+2 a Fe+3)= | H2SO4( Agregado en el Alimento)+H2SO4 ( PLS)+H2SO4(Fe+2)+H2SO4 (Fe+3)
264
268
289
[12 empty] | 1.17 | 5.6
Note on J17: Elias Huatuco: Pone H2SO4 al 100%
Note on J18: Elias Huatuco: Medir la densidad del refino
Note on J21: Elias Huatuco: Dato de miraflores

## ENRIQUECIDO
|  | Investigación Metalúrgica No. 18513 | [23 empty] | Investigación Metalúrgica No. 18513
|  | COMPOSITO ENRIQUECIDO TCS - 026 Prueba No.1 Lix | [23 empty] | COMPOSITO ENRIQUECIDO TCS - 026 Prueba No.1 Lix
|  | Cliente: | El Molle Verde S.A.C. | [16 empty] | Operador: |  | E. Huatuco |  |  |  | Cliente: | El Molle Verde S.A.C. | [6 empty] | Operador: | E. Huatuco
|  | Proyecto: | Trapiche | [16 empty] | Fecha: |  | Oct. 30/24 |  |  |  | Proyecto: | Trapiche | [6 empty] | Fecha: | Oct. 30/24
|  | Muestra: | TCS - 026 | [22 empty] | Muestra: | TCS - 026
[38 empty] | A |  | B
|  | Descripción: | Prueba de Lixiviación en Columna | [22 empty] | Descripción: | Prueba de Lixiviación en Columna
|  | Condiciones: | [23 empty] | Condiciones: | [11 empty] | Columna |  | Columna
[38 empty] | Consume |  | Transforma
|  | Dimensiones: | 6"X1 m | [22 empty] | Dimensiones: | 6"X1 m | [10 empty] | H2SO4 |  | Fe+2 a e+3
|  | Granulometría: | P80= 1/2" | [22 empty] | Granulometría: | P80= 1/2"
|  | Curado: | 3.5 kg H2SO4/t mineral, REFINO | [22 empty] | Curado: | 3.5 kg H2SO4/t mineral, REFINO | [15 empty] | ENR
|  | ILS+ H2O: | Cu= 0.025 g/kg, Ácido= 0.1 g/Kg , FeT= 2.01 g/Kg, Fe+2= 0.28 g/Kg | [22 empty] | ILS+ H2O: | Cu= 0.025 g/kg, Ácido= 0.1 g/Kg , FeT= 2.01 g/Kg, Fe+2= 0.28 g/Kg
|  | Tiempo de Curado: | 3 días | [22 empty] | Tiempo de Curado: | 3 días
|  | Alimentación: | 10 g/Kg de H2SO4, 2.8 g/Kg Fe+2, 17.2 g/Kg Fe+3, 0.25 g/Kg Cu, Ratio: 0.7 L/h-m2 | [22 empty] | Alimentación: | 10 g/Kg de H2SO4, 2.8 g/Kg Fe+2, 17.2 g/Kg Fe+3, 0.25 g/Kg Cu, Ratio: 0.7 L/h-m2
|  |  |  | Consumo Ácido Total= | H2SO4 (Agregado en el Alimento)- H2SO4 ( PLS) | [22 empty] | Consumo Ácido Total= | H2SO4 (Agregado en el Alimento)- H2SO4 ( PLS)
|  |  |  | Consumo Cu= | H2SO4 (Acido devuelto por el Cu) | [22 empty] | Consumo Cu= | H2SO4 (Acido devuelto por el Cu)
|  |  |  | Consumo Gangas= | Consumo Acido Total - Consumo Cu | [22 empty] | Consumo Gangas= | Consumo Acido Total - Consumo Cu
|  |  |  | Consumo de H2SO4 Total (Fe+2 a Fe+3)= | H2SO4( Agregado en el Alimento)+H2SO4 ( PLS)+H2SO4(Fe+2)+H2SO4 (Fe+3) | [22 empty] | Consumo de H2SO4 Total (Fe+2 a Fe+3)= | H2SO4( Agregado en el Alimento)+H2SO4 ( PLS)+H2SO4(Fe+2)+H2SO4 (Fe+3)
[6 empty] | PLS | [9 empty] | Extracción | H2SO4 | Solución de Alimentación | [17 empty] | H2SO4 kg/t Acumulado ( Salida - Entrada) |  |  |  |  | Consumo A+B | Consumo A+B | Consumo | Consumo
|  | Control | [33 empty] | Cu+2 | Fe+2 | Fe+3 | Fe total | H2SO4 | Acido Total | Gangas | Fe+2 a Fe+3 | Gangas (H2SO4)
[7 empty] | Ácido |  |  | Temperatura °C |  |  | Ensaye | [5 empty] | Ácido |  |  | Ácido | Ensaye |  |  | Flujo (ml/min) | [5 empty] | 0.2128108647 | [7 empty] | Total | Incluye Fe+2 y Fe+3 | Incluye Fe+2 y Fe+3 | B | A
[6 empty] | Peso | Libre | pH | ORP | PLS | Ambiente | Columna | Cu | Fe | Fe++ | Cu | Total | Peso | Libre | pH | ORP | Ingresa | Cu | Fe | Fe++ | [14 empty] | A-B | kg/t | kg/t | kg/t | kg/t
|  | Tiempo | Fecha | Día |  | (g) | (g/kg) |  | (mV) |  |  |  | (g/kg) | (g/kg) | (g/kg) | % | kg/t | (g) | (g/kg) |  | (mV) | (g) | (g/kg) | (g/kg) | (g/kg) | Curado (Días) | [5 empty] | 3
|  |  | 2024-06-06 | Cargado | 0 | [10 empty] | -0.1287485 | 3.574256 | [8 empty] | Diámetro (mm) | [5 empty] | 152.4 |  |  |  | -0.003967295 | 0 | 0 | 0 | 3.574256 | 3.574256 | 3.578224 | 0 | 3.578224
|  |  | 2024-06-07 | Curado | 1 | [10 empty] | -0.1287485 | 3.574256 | [18 empty] | -0.003967295 | 0 | 0 | 0 | 3.574256 | 3.574256 | 3.578224 | 0 | 3.578224
|  |  | 2024-06-08 | Curado | 2 | [10 empty] | -0.1287485 | 3.574256 | [18 empty] | -0.003967295 | 0 | 0 | 0 | 3.574256 | 3.574256 | 3.578224 | 0 | 3.578224
|  | 11:30 | 2024-06-09 | lixiviación | 3 | [10 empty] | -0.1287485 | 3.574256 | 363.2 | 10 | 1.15 | 485 | 3.632 | 0.2890631 | 22.75286 | 2.5575 |  |  |  |  | Cu | Fe |  | Ensaye de Cobre Secuencial % |  |  | -0.003967295 | 0 | 0 | 0 | 3.574256 | 3.574256 | 3.578224 | 0 | 3.578224
|  | 11:30 | 2024-06-10 |  | 4 | [10 empty] | -0.3760329 | 3.745063 | 365.2 | 10 | 1.15 | 485 | 3.652 | 0.2890631 | 22.75286 | 2.5575 | [7 empty] | Cu H2SO4 | Cu CN | Cu Residual | -0.01158719 | 0.07644648 | 0.9054924 | -0.3886332 | 3.745063 | 4.727001 | 4.738589 | 0.9819389 | 3.75665
|  | 11:30 | 2024-06-11 |  | 5 | [10 empty] | -0.6246789 | 3.916809 | 357.4 | 10 | 1.15 | 485 | 3.574 | 0.2890631 | 22.75286 | 2.5575 | Cabeza Ensayada (%) |  |  |  | 0.199664 | 3.313134 |  | 0.1231837 | 0.05985949 | 0.008460986 | -0.01924904 | 0.1533139 | 1.815971 | -0.7794064 | 3.916809 | 5.886094 | 5.905343 | 1.969285 | 3.936058
|  | 11:30 | 2024-06-12 |  | 6 | [10 empty] | -0.8680144 | 4.084888 | 364.5 | 10 | 1.15 | 485 | 3.645 | 0.2890631 | 22.75286 | 2.5575 | [10 empty] | -0.02674725 | 0.2285396 | 2.707003 | -1.161833 | 4.084888 | 7.020431 | 7.047178 | 2.935543 | 4.111635
|  | 11:30 | 2024-06-13 |  | 7 | [10 empty] | -1.116184 | 4.256306 | 370.9 | 10 | 1.15 | 485 | 3.709 | 0.2890631 | 22.75286 | 2.5575 | Ensaye del Residuo (%) | [9 empty] | -0.03439441 | 0.3052597 | 3.615737 | -1.551858 | 4.256306 | 8.177302 | 8.211697 | 3.920997 | 4.2907
|  | 11:30 | 2024-06-14 |  | 8 | 226.3 | 0 | 2.32 | 375 | 17.2 | 17.3 | 25 | 19.5916 | 8.908022 | 5.828 | 9.073984 | 4.430733 | 365.3 | 10 | 1.15 | 485 | 3.653 | 0.2890631 | 22.75286 | 2.5575 | [10 empty] | 0.2796084 | 0.2747843 | 4.454381 | -1.853927 | 4.430733 | 9.159899 | 8.88029 | 4.729165 | 4.151125
|  | 11:30 | 2024-06-15 |  | 9 | 238.4 | 0 | 2.35 | 389 | 17 | 16.9 | 25.1 | 17.28689 | 5.110642 | 2.262162 | 18.53218 | 4.602527 | 360.5 | 10 | 1.15 | 485 | 3.605 | 0.2890631 | 22.75286 | 2.5575 | Humedad del Mineral (Como se recibió) % | [5 empty] | 0.4966954 |  |  |  | 0.5710561 | 0.3072889 | 5.281278 | -2.187509 | 4.602527 | 10.19109 | 9.620037 | 5.588566 | 4.031471
|  | 11:30 | 2024-06-16 |  | 10 | 261 | 0 | 2.34 | 399 | 17 | 17 | 25.2 | 15.56858 | 5.546028 | 2.197603 | 27.85752 | 4.772064 | 359.9 | 10 | 1.15 | 485 | 3.599 | 0.2890631 | 22.75286 | 2.5575 | [10 empty] | 0.8584098 | 0.3359623 | 6.072152 | -2.505179 | 4.772064 | 11.18018 | 10.32177 | 6.408114 | 3.913654
|  | 11:30 | 2024-06-17 |  | 11 | 262.5 | 0 | 2.3 | 401 | 16.9 | 16.8 | 25.3 | 14.53472 | 7.650509 | 2.986746 | 36.59906 | 4.941318 | 358.1 | 10 | 1.15 | 485 | 3.581 | 0.2890631 | 22.75286 | 2.5575 | Solución Adicionada en la Aglomeración (L) | [5 empty] | 1.579014 |  |  |  | 1.127774 | 0.3471899 | 6.818286 | -2.795837 | 4.941318 | 12.10679 | 10.97902 | 7.165476 | 3.813544
|  | 11:30 | 2024-06-18 |  | 12 | 294.3 | 0 | 2.26 | 402 | 16.7 | 17 | 25.2 | 13.07246 | 13.45308 | 4.18849 | 45.41687 | 5.109726 | 361.5 | 10 | 1.15 | 485 | 3.615 | 0.2890631 | 22.75286 | 2.5575 | [10 empty] | 1.399488 | 0.3211148 | 7.374472 | -2.992817 | 5.109726 | 12.80531 | 11.40582 | 7.695587 | 3.710237
|  | 11:30 | 2024-06-19 |  | 13 | 303.3 | 0 | 2.2 | 403 | 16.6 | 17.2 | 25.2 | 10.26793 | 17.68756 | 5.769231 | 52.50596 | 5.279732 | 364.2 | 10 | 1.15 | 485 | 3.642 | 0.2890631 | 22.75286 | 2.5575 | Peso del Mineral antes de la Aglomeración (kg) | [5 empty] | 21.37 |  |  |  | 1.617934 | 0.2531956 | 7.829479 | -3.127342 | 5.279732 | 13.36241 | 11.74447 | 8.082675 | 3.661798
Se alimenta solucion de la ROM1 |  | 11:30 | 2024-06-20 |  | 14 | 282.6 | 0 | 2.17 | 406 | 16.5 | 17.3 | 25.1 | 8.974781 | 22.54382 | 6.757389 | 58.23185 | 5.451009 | 360.8 | 10.25 | 1.1 | 576 | 3.6982 | 0.2810463 | 23.39248 | 0.6975 | [10 empty] | 1.794373 | 0.1726907 | 8.186729 | -3.217434 | 5.451009 | 13.81043 | 12.01606 | 8.359419 | 3.656636
|  | 11:30 | 2024-06-21 |  | 15 | 274.9 | 0 | 2.14 | 408 | 16.3 | 17.1 | 25.1 | 6.788759 | 24.90144 | 7.479285 | 62.38866 | 5.624929 | 361.1 | 10.25 | 1.1 | 576 | 3.701275 | 0.2810463 | 23.39248 | 0.6975 | Peso del Mineral Aglomerado (kg) | [5 empty] | 23.05 |  |  |  | 1.922462 | 0.02419008 | 8.606332 | -3.292425 | 5.624929 | 14.25545 | 12.33299 | 8.630522 | 3.702466
|  | 11:30 | 2024-06-22 |  | 16 | 291.7 | 0 | 2.1 | 409 | 16.2 | 16.9 | 25.4 | 5.715339 | 26.22419 | 8.145985 | 66.0764 | 5.798993 | 361 | 10.25 | 1.1 | 576 | 3.70025 | 0.2810463 | 23.39248 | 0.6975 | [10 empty] | 2.036098 | -0.1506397 | 8.967018 | -3.329927 | 5.798993 | 14.61537 | 12.57927 | 8.816378 | 3.762895
|  | 11:30 | 2024-06-23 |  | 17 | 294 | 0 | 2.02 | 412 | 16 | 16.9 | 25.3 | 4.624659 | 26.53286 | 8.810526 | 69.03991 | 5.973009 | 361.6 | 10.25 | 1.1 | 576 | 3.7064 | 0.2810463 | 23.39248 | 0.6975 | Humedad Inicial (Incluye el ácido añadido) | [5 empty] | 8.399905 |  |  |  | 2.127416 | -0.3430963 | 9.335207 | -3.360214 | 5.973009 | 14.96512 | 12.8377 | 8.992111 | 3.845593
|  | 11:30 | 2024-06-24 |  | 18 | 294.9 | 0 | 1.86 | 411 | 15.8 | 16.8 | 25.2 | 4.244656 | 26.80835 | 8.984746 | 71.74886 | 6.147314 | 359.7 | 10.25 | 1.1 | 576 | 3.686925 | 0.2810463 | 23.39248 | 0.6975 | [10 empty] | 2.21089 | -0.5403994 | 9.699421 | -3.386218 | 6.147314 | 15.30634 | 13.09545 | 9.159022 | 3.936424
|  | 11:30 | 2024-06-25 |  | 19 | 274.4 | 0 | 1.8 | 415 | 15.6 | 17 | 25.2 | 3.255119 | 26.97708 | 9.3375 | 73.61458 | 6.320703 | 363.1 | 10.25 | 1.1 | 576 | 3.721775 | 0.2810463 | 23.39248 | 0.6975 | Peso Inicial del Mineral Humedo (kg) | [5 empty] | 21.37 |  |  |  | 2.268381 | -0.7306193 | 10.10965 | -3.433799 | 6.320703 | 15.69974 | 13.43136 | 9.379033 | 4.052322
|  | 11:30 | 2024-06-26 |  | 20 | 289 | 0 | 1.77 | 418 | 15.7 | 17.1 | 25.1 | 3.318919 | 26.47549 | 9.7875 | 75.63341 | 6.495731 | 363.4 | 10.25 | 1.1 | 576 | 3.72485 | 0.2810463 | 23.39248 | 0.6975 | [10 empty] | 2.33059 | -0.9425667 | 10.53157 | -3.473416 | 6.495731 | 16.08473 | 13.75414 | 9.588999 | 4.165142
|  | 11:30 | 2024-06-27 |  | 21 | 271.5 | 0 | 1.75 | 420 | 15.5 | 17.3 | 25.3 | 2.996051 | 26.36876 | 10.13938 | 77.30877 | 6.670904 | 375.6 | 10.25 | 1.1 | 576 | 3.8499 | 0.2810463 | 23.39248 | 0.6975 | Peso Inicial del Mineral Seco (kg) | [5 empty] | 21.26386 |  |  |  | 2.382215 | -1.148263 | 11.00574 | -3.536514 | 6.670904 | 16.52838 | 14.14617 | 9.85748 | 4.288689
|  | 11:30 | 2024-06-28 |  | 22 | 257.6 | 0 | 1.72 | 421 | 15.8 | 17.3 | 25.1 | 2.804993 | 27.49278 | 10.3751 | 78.76204 | 6.851958 | 362.7 | 10.25 | 1.1 | 576 | 3.717675 | 0.2810463 | 23.39248 | 0.6975 | [10 empty] | 2.426996 | -1.346657 | 11.5137 | -3.616653 | 6.851958 | 17.019 | 14.592 | 10.16704 | 4.424962
|  | 11:30 | 2024-06-29 |  | 23 | 272.9 | 0 | 1.69 | 420 | 15.4 | 17.4 | 25.2 | 2.588067 | 27.09439 | 10.5385 | 80.1855 | 7.026793 | 364.6 | 10.25 | 1.1 | 576 | 3.73715 | 0.2810463 | 23.39248 | 0.6975 | Altura Inicial del Mineral (m) | [5 empty] | 1.02 |  |  |  | 2.470859 | -1.562526 | 11.97211 | -3.667932 | 7.026793 | 17.43638 | 14.96552 | 10.40959 | 4.555934
|  | 11:30 | 2024-06-30 |  | 24 | 306.2 | 0 | 1.65 | 418 | 15.1 | 17.2 | 25.3 | 2.279181 | 27.0402 | 10.6875 | 81.58792 | 7.202545 | 367.2 | 10.25 | 1.1 | 576 | 3.7638 | 0.2810463 | 23.39248 | 0.6975 | [10 empty] | 2.514074 | -1.810922 | 12.37547 | -3.679651 | 7.202545 | 17.76709 | 15.25302 | 10.56455 | 4.688471
Se alimenta solucion de la ROM1 | EQ | 11:30 | 2024-07-01 |  | 25 | 262.4 | 1.285112 | 1.64 | 417 | 15.3 | 17.1 | 25.1 | 2.143832 | 31.06578 | 10.77393 | 82.66984 | 7.363691 | 356.4 | 10.23729 | 1.12 | 490 | 3.648569 | 0.2912103 | 19.27458 | 1.347712 | *Densidad Bulk (kg/l) | [5 empty] | 1.142923 |  |  |  | 2.547412 | -2.02251 | 12.74693 | -3.700252 | 7.363691 | 18.08811 | 15.5407 | 10.72442 | 4.816278
|  | 11:30 | 2024-07-02 |  | 26 | 276.9 | 2.570224 | 1.62 | 416 | 15 | 17.3 | 25.1 | 2.041722 | 27.53176 | 10.93197 | 83.75699 | 7.501806 | 354.9 | 10.23729 | 1.12 | 490 | 3.633214 | 0.2912103 | 19.27458 | 1.347712 | [10 empty] | 2.580912 | -2.232105 | 12.96823 | -3.664789 | 7.501806 | 18.23793 | 15.65702 | 10.73612 | 4.920894
|  | 11:30 | 2024-07-03 |  | 27 | 286.4 | 3.855336 | 1.6 | 415 | 14.8 | 17.2 | 25.4 | 1.926067 | 30.87237 | 11.07498 | 84.81284 | 7.620743 | 353 | 10.23729 | 1.12 | 490 | 3.613763 | 0.2912103 | 19.27458 | 1.347712 | Altura Final del Mineral (m) | [9 empty] | 2.613448 | -2.453784 | 13.05369 | -3.570672 | 7.620743 | 18.22065 | 15.6072 | 10.59991 | 5.007295
|  | 11:30 | 2024-07-04 |  | 28 | 266 | 5.140448 | 1.56 | 415 | 14.6 | 17.1 | 25 | 1.748364 | 28.10727 | 11.18685 | 85.66612 | 7.726387 | 355.7 | 10.23729 | 1.12 | 490 | 3.641403 | 0.2912103 | 19.27458 | 1.347712 | [10 empty] | 2.639741 | -2.659529 | 13.27927 | -3.53904 | 7.726387 | 18.34613 | 15.70639 | 10.61975 | 5.086646
|  | 11:30 | 2024-07-05 |  | 29 | 277.5 | 6.42556 | 1.55 | 417 | 14.9 | 17.4 | 25.1 | 1.593218 | 28.37267 | 11.24822 | 86.46349 | 7.81378 | 357.5 | 10.23729 | 1.12 | 490 | 3.659831 | 0.2912103 | 19.27458 | 1.347712 | Peso del Residuo Humedo (kg) | [9 empty] | 2.664311 | -2.876963 | 13.47982 | -3.491192 | 7.81378 | 18.41664 | 15.75233 | 10.60286 | 5.149469
|  | 11:30 | 2024-07-06 |  | 30 | 272.1 | 7.710672 | 1.54 | 418 | 14.8 | 17.2 | 25.3 | 1.415762 | 28.14965 | 11.46877 | 87.12563 | 7.887226 | 355 | 10.23729 | 1.12 | 490 | 3.634237 | 0.2912103 | 19.27458 | 1.347712 | [10 empty] | 2.684714 | -3.094139 | 13.71067 | -3.455034 | 7.887226 | 18.50376 | 15.81904 | 10.61653 | 5.202512
|  | 11:30 | 2024-07-07 |  | 31 | 262.7 | 8.867273 | 1.52 | 417 | 14.6 | 17.3 | 25.2 | 1.330442 | 28.94578 | 11.60111 | 87.70535 | 7.948589 | 355 | 10.23729 | 1.12 | 490 | 3.634237 | 0.2912103 | 19.27458 | 1.347712 | Peso del Residuo Seco (kg) | [9 empty] | 2.702578 | -3.30558 | 13.93382 | -3.419218 | 7.948589 | 18.57683 | 15.87425 | 10.62824 | 5.246011
|  | 11:30 | 2024-07-08 |  | 32 | 264 | 9.766851 | 1.5 | 419 | 15 | 17.1 | 25.4 | 1.247357 | 30.47436 | 11.7996 | 88.23748 | 7.998241 | 355 | 10.23729 | 1.12 | 490 | 3.634237 | 0.2912103 | 19.27458 | 1.347712 | [10 empty] | 2.718975 | -3.522575 | 14.11083 | -3.362655 | 7.998241 | 18.5865 | 15.86752 | 10.58826 | 5.279265
|  | 11:30 | 2024-07-09 |  | 33 | 268 | 10.2809 | 1.47 | 420 | 15.2 | 17.2 | 25.3 | 1.191198 | 30.86777 | 11.90988 | 88.74591 | 8.039577 | 360.8 | 10.23729 | 1.12 | 490 | 3.693614 | 0.2912103 | 19.27458 | 1.347712 | Volumen Drenado (l) | [9 empty] | 2.734642 | -3.745886 | 14.26926 | -3.2954 | 8.039577 | 18.56295 | 15.8283 | 10.52337 | 5.304934
|  | 11:30 | 2024-07-10 |  | 34 | 275 | 11.05196 | 1.44 | 419 | 15.3 | 17 | 25.2 | 1.182767 | 30.60518 | 12.02016 | 89.26455 | 8.070348 | 363.3 | 10.23729 | 1.12 | 490 | 3.719207 | 0.2912103 | 19.27458 | 1.347712 | [10 empty] | 2.750624 | -3.977912 | 14.43679 | -3.226638 | 8.070348 | 18.52923 | 15.77861 | 10.45888 | 5.319725
|  | 11:30 | 2024-07-11 |  | 35 | 285.9 | 11.56601 | 1.4 | 420 | 15.2 | 16.9 | 25.3 | 1.139095 | 30.85836 | 12.08632 | 89.78242 | 8.089747 | 360 | 10.23729 | 1.12 | 490 | 3.685424 | 0.2912103 | 19.27458 | 1.347712 | Compactación (%) | [9 empty] | 2.766582 | -4.222 | 14.57825 | -3.141049 | 8.089747 | 18.446 | 15.67942 | 10.35625 | 5.323165
Se alimenta solucion de la ROM1 |  | 11:30 | 2024-07-12 |  | 36 | 289 | 12.08005 | 1.37 | 421 | 15.4 | 17 | 25.1 | 1.017862 | 29.97989 | 12.1966 | 90.22835 | 8.098884 | 360.2 | 10.33613 | 1.25 | 500 | 3.723076 | 0.2211697 | 21.77004 | 0.9847059 | [10 empty] | 2.780323 | -4.47216 | 14.7405 | -3.05991 | 8.098884 | 18.36723 | 15.5869 | 10.26834 | 5.318561
|  | 11:30 | 2024-07-13 |  | 37 | 297.7 | 12.13146 | 1.36 | 423 | 15.5 | 17.1 | 25.3 | 0.9458043 | 28.03953 | 12.13043 | 90.7039 | 8.104129 | 364.2 | 10.33613 | 1.25 | 500 | 3.76442 | 0.2211697 | 21.77004 | 0.9847059 | * Mineral seco entre el volumen de la columna. | [9 empty] | 2.794976 | -4.740171 | 15.08008 | -3.036123 | 8.104129 | 18.44404 | 15.64906 | 10.33991 | 5.309153
|  | 11:30 | 2024-07-14 |  | 38 | 294.8 | 12.23121 | 1.33 | 425 | 15.6 | 16.8 | 25 | 0.8852767 | 27.9677 | 12.01066 | 91.12888 | 8.111591 | 369 | 10.33613 | 1.25 | 500 | 3.814034 | 0.2211697 | 21.77004 | 0.9847059 | [10 empty] | 2.808072 | -5.002056 | 15.43387 | -3.021251 | 8.111591 | 18.5434 | 15.73533 | 10.43181 | 5.303519
|  | 11:30 | 2024-07-15 |  | 39 | 298.5 | 12.28281 | 1.31 | 424 | 15.6 | 16.9 | 25.1 | 0.8616033 | 28.28306 | 11.90047 | 91.54243 | 8.118533 | 361.8 | 10.33613 | 1.25 | 500 | 3.739613 | 0.2211697 | 21.77004 | 0.9847059 | [10 empty] | 2.820815 | -5.264504 | 15.77701 | -3.002 | 8.118533 | 18.63104 | 15.81022 | 10.5125 | 5.297718
|  | 11:30 | 2024-07-16 |  | 40 | 301.7 | 12.56554 | 1.3 | 423 | 15.7 | 17.2 | 25.3 | 0.7748597 | 27.85805 | 12.17536 | 91.90458 | 8.116115 | 364.6 | 10.33613 | 1.25 | 500 | 3.768555 | 0.2211697 | 21.77004 | 0.9847059 | [10 empty] | 2.831974 | -5.537494 | 16.12126 | -2.977152 | 8.116115 | 18.69989 | 15.86791 | 10.58377 | 5.284141
|  | 11:30 | 2024-07-17 |  | 41 | 306.8 | 12.69643 | 1.29 | 424 | 15.8 | 17.1 | 25.2 | 0.7389841 | 28.32084 | 12.08551 | 92.24866 | 8.110156 | 363.9 | 10.33613 | 1.25 | 500 | 3.761319 | 0.2211697 | 21.77004 | 0.9847059 | [10 empty] | 2.842577 | -5.813098 | 16.4419 | -2.941811 | 8.110156 | 18.73896 | 15.89638 | 10.6288 | 5.267579
|  | 11:30 | 2024-07-18 |  | 42 | 304.3 | 12.8067 | 1.27 | 425 | 15.5 | 17.3 | 25.2 | 0.7158048 | 27.81042 | 11.93151 | 92.57213 | 8.103772 | 362.9 | 10.33613 | 1.25 | 500 | 3.750983 | 0.2211697 | 21.77004 | 0.9847059 | [10 empty] | 2.852545 | -6.082416 | 16.77914 | -2.916388 | 8.103772 | 18.8005 | 15.94795 | 10.69673 | 5.251227
|  | 11:30 | 2024-07-19 |  | 43 | 301.7 | 12.75443 | 1.26 | 424 | 15.6 | 17 | 25.3 | 0.6765799 | 27.29505 | 11.88666 | 92.86387 | 8.099209 | 360.5 | 10.33613 | 1.25 | 500 | 3.726176 | 0.2211697 | 21.77004 | 0.9847059 | [10 empty] | 2.861534 | -6.348149 | 17.13644 | -2.900654 | 8.099209 | 18.8875 | 16.02597 | 10.78829 | 5.237674
|  | 11:30 | 2024-07-20 |  | 44 | 300.2 | 12.47301 | 1.24 | 426 | 15.5 | 17.2 | 25.2 | 0.6664192 | 27.82282 | 11.82279 | 93.14729 | 8.098352 | 363.2 | 10.33613 | 1.25 | 500 | 3.754084 | 0.2211697 | 21.77004 | 0.9847059 | [10 empty] | 2.870268 | -6.61103 | 17.46851 | -2.876937 | 8.098352 | 18.95583 | 16.08556 | 10.85748 | 5.228084
|  | 11:30 | 2024-07-21 |  | 45 | 302.4 | 12.32949 | 1.25 | 425 | 15.6 | 17.1 | 25.3 | 0.6288217 | 27.08938 | 11.8004 | 93.40597 | 8.099558 | 362.4 | 10.33613 | 1.25 | 500 | 3.745815 | 0.2211697 | 21.77004 | 0.9847059 | [10 empty] | 2.878239 | -6.875277 | 17.8297 | -2.863537 | 8.099558 | 19.05398 | 16.17574 | 10.95442 | 5.221319
|  | 11:30 | 2024-07-22 |  | 46 | 310.8 | 12.0328 | 1.24 | 428 | 15.4 | 17.3 | 25.1 | 0.5983757 | 27.33743 | 11.76856 | 93.65522 | 8.099841 | 359.2 | 10.33613 | 1.25 | 500 | 3.712739 | 0.2211697 | 21.77004 | 0.9847059 | [10 empty] | 2.885919 | -7.146931 | 18.16225 | -2.83499 | 8.099841 | 19.11516 | 16.22924 | 11.01531 | 5.213922
Se alimenta solucion de la ROM1 |  | 11:30 | 2024-07-23 |  | 47 | 314.6 | 11.75903 | 1.22 | 426 | 15.2 | 17.2 | 25.3 | 0.5723312 | 27.07724 | 11.79094 | 93.8922 | 8.100469 | 151.7 | 9.957983 | 1.21 | 510 | 1.510626 | 0.259261 | 20.90549 | 0.8909244 | [10 empty] | 2.893221 | -7.423105 | 18.49025 | -2.802132 | 8.100469 | 19.16762 | 16.27439 | 11.06715 | 5.207247
Falla de bomba |  | 11:30 | 2024-07-24 |  | 48 | 224.7 | 11.67548 | 1.2 | 425 | 15.5 | 17.4 | 25.1 | 0.5664359 | 27.51985 | 11.79348 | 94.09935 | 8.048133 | 359.5 | 9.957983 | 1.21 | 510 | 3.579895 | 0.259261 | 20.90549 | 0.8909244 | [10 empty] | 2.899605 | -7.630074 | 18.42884 | -2.660466 | 8.048133 | 18.84689 | 15.94729 | 10.79876 | 5.148528
|  | 11:30 | 2024-07-25 |  | 49 | 165.7 | 11.51841 | 1.18 | 423 | 15.4 | 17.1 | 25.2 | 0.5548641 | 27.18928 | 11.77101 | 94.09637 | 8.126731 | 361.9 | 9.957983 | 1.21 | 510 | 3.603794 | 0.259261 | 20.90549 | 0.8909244 | [10 empty] | 2.899513 | -7.764236 | 19.00169 | -2.802033 | 8.126731 | 19.36419 | 16.46467 | 11.23746 | 5.227218
|  | 11:30 | 2024-07-26 |  | 50 | 316.7 | 11.30387 | 1.16 | 421 | 15.3 | 17.3 | 25.3 | 0.5384789 | 26.96239 | 11.70723 | 94.27705 | 8.127853 | 361.6 | 9.957983 | 1.21 | 510 | 3.600807 | 0.259261 | 20.90549 | 0.8909244 | [10 empty] | 2.90508 | -8.04284 | 19.29945 | -2.756261 | 8.127853 | 19.38446 | 16.47938 | 11.25661 | 5.222772
|  | 11:30 | 2024-07-27 |  | 51 | 323.4 | 11.36921 | 1.17 | 420 | 15.4 | 17.2 | 25.2 | 0.5415837 | 27.05643 | 11.8418 | 94.46878 | 8.124279 | 367 | 9.957983 | 1.21 | 510 | 3.65458 | 0.259261 | 20.90549 | 0.8909244 | [10 empty] | 2.910988 | -8.331503 | 19.58546 | -2.700269 | 8.124279 | 19.37824 | 16.46725 | 11.25396 | 5.213291
|  | 11:30 | 2024-07-28 |  | 52 | 298.9 | 11.44762 | 1.18 | 419 | 15.2 | 17.3 | 25.1 | 0.5062659 | 27.0598 | 12.02122 | 94.60109 | 8.135231 | 362.1 | 9.957983 | 1.21 | 510 | 3.605786 | 0.259261 | 20.90549 | 0.8909244 | [10 empty] | 2.915065 | -8.600307 | 19.93733 | -2.680711 | 8.135231 | 19.47225 | 16.55719 | 11.33702 | 5.220166
|  | 11:30 | 2024-07-29 |  | 53 | 290.5 | 11.49989 | 1.19 | 418 | 15.3 | 17.3 | 25.3 | 0.4958024 | 26.86409 | 12.15579 | 94.71921 | 8.147697 | 353.8 | 9.957983 | 1.21 | 510 | 3.523134 | 0.259261 | 20.90549 | 0.8909244 | [10 empty] | 2.918705 | -8.864377 | 20.30453 | -2.6697 | 8.147697 | 19.58785 | 16.66914 | 11.44015 | 5.228991
|  | 11:30 | 2024-07-30 |  | 54 | 290.5 | 11.60444 | 1.17 | 419 | 15.1 | 17.1 | 25.3 | 0.4782755 | 26.7169 | 12.29035 | 94.83042 | 8.154847 | 355 | 9.957983 | 1.21 | 510 | 3.535084 | 0.259261 | 20.90549 | 0.8909244 | [10 empty] | 2.922132 | -9.132272 | 20.66133 | -2.65254 | 8.154847 | 19.6839 | 16.76177 | 11.52905 | 5.232715
|  | 11:30 | 2024-07-31 |  | 55 | 284.3 | 11.49989 | 1.18 | 418 | 15.2 | 17.2 | 25.2 | 0.481832 | 26.9955 | 12.40249 | 94.93628 | 8.167341 | 356.2 | 9.957983 | 1.21 | 510 | 3.547034 | 0.259261 | 20.90549 | 0.8909244 | [10 empty] | 2.925394 | -9.396432 | 21.02629 | -2.640624 | 8.167341 | 19.7972 | 16.8718 | 11.62986 | 5.241947
|  | 11:30 | 2024-08-01 |  | 56 | 283.6 | 11.33277 | 1.17 | 416 | 15.3 | 17.3 | 25.2 | 0.4778976 | 26.87894 | 12.51923 | 95.03799 | 8.183004 | 359.5 | 9.957983 | 1.21 | 510 | 3.579895 | 0.259261 | 20.90549 | 0.8909244 | [10 empty] | 2.928528 | -9.662515 | 21.40364 | -2.632332 | 8.183004 | 19.92413 | 16.9956 | 11.74113 | 5.254476
|  | 11:30 | 2024-08-02 |  | 57 | 282.9 | 11.5933 | 1.17 | 417 | 15.4 | 17.3 | 25.1 | 0.4777247 | 26.79266 | 12.69808 | 95.13679 | 8.19712 | 363.2 | 9.957983 | 1.21 | 510 | 3.616739 | 0.259261 | 20.90549 | 0.8909244 | [10 empty] | 2.931573 | -9.931798 | 21.79965 | -2.629317 | 8.19712 | 20.06497 | 17.1334 | 11.86785 | 5.265547
Se alimenta solucion de la ROM1 |  | 11:30 | 2024-08-03 |  | 58 | 297.2 | 11.72356 | 1.15 | 415 | 15.3 | 17.1 | 25.4 | 0.4752842 | 26.71502 | 12.56394 | 95.2477 | 8.203351 | 368.4 | 10.24452 | 1.14 | 509 | 3.774081 | 0.2465989 | 20.1309 | 0.7057336 | [10 empty] | 2.93499 | -10.21247 | 22.17785 | -2.613006 | 8.203351 | 20.16873 | 17.23374 | 11.96538 | 5.26836
|  | 11:30 | 2024-08-04 |  | 59 | 303.2 | 11.85382 | 1.16 | 416 | 15.4 | 17 | 25.3 | 0.4703178 | 26.70261 | 12.47452 | 95.3696 | 8.211816 | 356.6 | 10.24452 | 1.14 | 509 | 3.653196 | 0.2465989 | 20.1309 | 0.7057336 | [10 empty] | 2.938747 | -10.50235 | 22.52873 | -2.581026 | 8.211816 | 20.23819 | 17.29944 | 12.02637 | 5.273069
|  | 11:30 | 2024-08-05 |  | 60 | 305.6 | 11.98408 | 1.15 | 415 | 15.3 | 17.2 | 25.1 | 0.4655031 | 26.57635 | 12.40745 | 95.49755 | 8.211386 | 358 | 10.24452 | 1.14 | 509 | 3.667538 | 0.2465989 | 20.1309 | 0.7057336 | [10 empty] | 2.942689 | -10.7937 | 22.84932 | -2.536676 | 8.211386 | 20.26701 | 17.32432 | 12.05562 | 5.268697
|  | 11:30 | 2024-08-06 |  | 61 | 289 | 12.11434 | 1.14 | 416 | 15 | 17 | 25.2 | 0.4664164 | 26.44874 | 12.29567 | 95.6071 | 8.219216 | 359.5 | 10.24452 | 1.14 | 509 | 3.682905 | 0.2465989 | 20.1309 | 0.7057336 | [10 empty] | 2.946065 | -11.06535 | 23.20288 | -2.516133 | 8.219216 | 20.35674 | 17.41068 | 12.13753 | 5.273151
|  | 11:30 | 2024-08-07 |  | 62 | 275.6 | 12.2446 | 1.15 | 415 | 15.2 | 16.9 | 25.3 | 0.5095455 | 27.2769 | 12.34038 | 95.72906 | 8.233714 | 318.7 | 10.24452 | 1.14 | 509 | 3.264928 | 0.2465989 | 20.1309 | 0.7057336 | [10 empty] | 2.949823 | -11.32437 | 23.55679 | -2.502944 | 8.233714 | 20.46613 | 17.51631 | 12.23241 | 5.283891
|  | 11:30 | 2024-08-08 |  | 63 | 284.6 | 12.37487 | 1.16 | 415 | 15.2 | 17 | 25.1 | 0.4940318 | 28.15563 | 12.42981 | 95.87511 | 8.22163 | 360.6 | 10.24452 | 1.14 | 509 | 3.694174 | 0.2465989 | 20.1309 | 0.7057336 | [10 empty] | 2.954324 | -11.597 | 23.76853 | -2.427823 | 8.22163 | 20.39316 | 17.43884 | 12.17153 | 5.267306
|  | 11:30 | 2024-08-09 |  | 64 | 297 | 12.2446 | 1.14 | 418 | 15.4 | 17 | 25.1 | 0.4857933 | 27.34093 | 12.34038 | 96.0055 | 8.224335 | 360.8 | 10.24452 | 1.14 | 509 | 3.696223 | 0.2465989 | 20.1309 | 0.7057336 | [10 empty] | 2.958341 | -11.87769 | 24.08327 | -2.387329 | 8.224335 | 20.42992 | 17.47158 | 12.20558 | 5.265994
|  | 11:30 | 2024-08-10 |  | 65 | 306 | 12.44467 | 1.12 | 417 | 15.6 | 17.2 | 25 | 0.482 | 27.20519 | 12.36503 | 96.14333 | 8.219076 | 360 | 10.24452 | 1.14 | 509 | 3.688027 | 0.2465989 | 20.1309 | 0.7057336 | [10 empty] | 2.962589 | -12.16813 | 24.38788 | -2.337406 | 8.219076 | 20.43883 | 17.47624 | 12.21975 | 5.256487
|  | 11:30 | 2024-08-11 |  | 66 | 272.9 | 12.57566 | 1.13 | 416 | 15.8 | 17.1 | 25.3 | 0.4641258 | 26.70833 | 12.32006 | 96.23256 | 8.231121 | 359.2 | 10.24452 | 1.14 | 509 | 3.679831 | 0.2465989 | 20.1309 | 0.7057336 | [10 empty] | 2.965338 | -12.42392 | 24.76644 | -2.33545 | 8.231121 | 20.57364 | 17.6083 | 12.34252 | 5.265783
|  | 11:30 | 2024-08-12 |  | 67 | 290 | 12.70666 | 1.14 | 415 | 15.7 | 17 | 25.1 | 0.4570855 | 27.40397 | 12.18517 | 96.33614 | 8.230881 | 360.9 | 10.24452 | 1.14 | 509 | 3.697247 | 0.2465989 | 20.1309 | 0.7057336 | [10 empty] | 2.96853 | -12.69388 | 25.08297 | -2.301772 | 8.230881 | 20.61997 | 17.65144 | 12.38909 | 5.262351
|  | 11:30 | 2024-08-13 |  | 68 | 306.6 | 12.83766 | 1.14 | 414 | 15.6 | 17.3 | 25.2 | 0.437082 | 26.88054 | 12.09525 | 96.44216 | 8.219652 | 365.5 | 10.24452 | 1.14 | 509 | 3.744372 | 0.2465989 | 20.1309 | 0.7057336 | [10 empty] | 2.971797 | -12.97812 | 25.3888 | -2.255857 | 8.219652 | 20.63033 | 17.65854 | 12.41068 | 5.247855
Se alimenta solucion de la ROM1 |  | 11:30 | 2024-08-14 |  | 69 | 279 | 12.77216 | 1.13 | 414 | 15.8 | 17.4 | 25.2 | 0.447714 | 27.41421 | 11.96035 | 96.52408 | 8.228161 | 358.9 | 10.33898 | 1.12 | 498 | 3.710661 | 0.2160429 | 20.89114 | 0.8038983 | [10 empty] | 2.974321 | -13.23151 | 25.73301 | -2.242185 | 8.228161 | 20.72965 | 17.75533 | 12.50149 | 5.25384
|  | 11:30 | 2024-08-15 |  | 70 | 280 | 12.90316 | 1.12 | 413 | 15.6 | 17.2 | 25.4 | 0.4350357 | 26.67135 | 11.91539 | 96.62836 | 8.232759 | 365.8 | 10.33898 | 1.12 | 498 | 3.782 | 0.2160429 | 20.89114 | 0.8038983 | [10 empty] | 2.977534 | -13.48235 | 26.11294 | -2.243589 | 8.232759 | 20.86335 | 17.88582 | 12.63059 | 5.255225
|  | 11:30 | 2024-08-16 |  | 71 | 296 | 12.96865 | 1.11 | 413 | 15.8 | 17.1 | 25.2 | 0.4392438 | 27.07639 | 11.87043 | 96.74846 | 8.230092 | 362.1 | 10.33898 | 1.12 | 498 | 3.743746 | 0.2160429 | 20.89114 | 0.8038983 | [10 empty] | 2.981235 | -13.74731 | 26.46439 | -2.226065 | 8.230092 | 20.94717 | 17.96593 | 12.71708 | 5.248857
|  | 11:30 | 2024-08-17 |  | 72 | 341.2 | 13.66084 | 1.13 | 412 | 15.4 | 17 | 25.2 | 0.4315063 | 27.10326 | 11.97 | 96.91098 | 8.186951 | 362.5 | 10.33898 | 1.12 | 498 | 3.747881 | 0.2160429 | 20.89114 | 0.8038983 | [10 empty] | 2.986243 | -14.05948 | 26.72488 | -2.146919 | 8.186951 | 20.85235 | 17.86611 | 12.6654 | 5.200708
|  | 11:30 | 2024-08-18 |  | 73 | 299.5 | 14.02793 | 1.15 | 410 | 15.3 | 16.9 | 25.1 | 0.4117022 | 26.43083 | 11.88 | 97.01694 | 8.165625 | 363.5 | 10.33898 | 1.12 | 498 | 3.75822 | 0.2160429 | 20.89114 | 0.8038983 | [10 empty] | 2.989508 | -14.32832 | 27.08581 | -2.130789 | 8.165625 | 20.92311 | 17.9336 | 12.75748 | 5.176116
|  | 11:30 | 2024-08-19 |  | 74 | 301.4 | 14.68344 | 1.16 | 408 | 15.2 | 17.1 | 25.3 | 0.373618 | 25.93477 | 11.835 | 97.09721 | 8.134239 | 358.7 | 10.33898 | 1.12 | 498 | 3.708593 | 0.2160429 | 20.89114 | 0.8038983 | [10 empty] | 2.991982 | -14.59784 | 27.46258 | -2.12031 | 8.134239 | 20.99897 | 18.00699 | 12.86474 | 5.142258
|  | 11:30 | 2024-08-20 |  | 75 | 284.6 | 14.94565 | 1.15 | 406 | 15.5 | 17.3 | 25.1 | 0.3656077 | 26.96921 | 11.79 | 97.15976 | 8.108612 | 364.7 | 10.33898 | 1.12 | 498 | 3.770627 | 0.2160429 | 20.89114 | 0.8038983 | [10 empty] | 2.993909 | -14.85026 | 27.81876 | -2.111761 | 8.108612 | 21.07712 | 18.08321 | 12.9685 | 5.114703
|  | 11:30 | 2024-08-21 |  | 76 | 317.4 | 15.2734 | 1.14 | 405 | 15.4 | 17 | 25.2 | 0.3859413 | 27.33318 | 11.7 | 97.26271 | 8.057956 | 365.7 | 10.33898 | 1.12 | 498 | 3.780966 | 0.2160429 | 20.89114 | 0.8038983 | [10 empty] | 2.997081 | -15.13176 | 28.11058 | -2.062074 | 8.057956 | 21.03678 | 18.0397 | 12.97882 | 5.060874
|  | 11:30 | 2024-08-22 |  | 77 | 315.7 | 15.66671 | 1.13 | 408 | 15.3 | 17.2 | 25.3 | 0.3759362 | 27.25537 | 11.5875 | 97.35616 | 8.003167 | 366.4 | 10.33898 | 1.12 | 498 | 3.788203 | 0.2160429 | 20.89114 | 0.8038983 | [10 empty] | 2.999961 | -15.40863 | 28.4068 | -2.016709 | 8.003167 | 21.00134 | 18.00138 | 12.99817 | 5.003206
|  | 11:30 | 2024-08-23 |  | 78 | 296.9 | 15.96824 | 1.12 | 410 | 15.8 | 17.1 | 25 | 0.3684936 | 27.08987 | 11.4525 | 97.4274 | 7.95836 | 367.6 | 10.33898 | 1.12 | 498 | 3.80061 | 0.2160429 | 20.89114 | 0.8038983 | [10 empty] | 3.002156 | -15.66422 | 28.74224 | -1.99844 | 7.95836 | 21.03638 | 18.03422 | 13.07802 | 4.956204
|  | 11:30 | 2024-08-24 |  | 79 | 342 | 15.89252 | 1.1 | 411 | 15.6 | 17.3 | 25.1 | 0.360281 | 26.47381 | 11.18232 | 97.53056 | 7.881487 | 366.6 | 10.33898 | 1.12 | 498 | 3.790271 | 0.2160429 | 20.89114 | 0.8038983 | [10 empty] | 3.005335 | -15.95464 | 29.0082 | -1.933802 | 7.881487 | 20.93504 | 17.9297 | 13.05355 | 4.876151
Se alimenta solucion de la ROM1 |  | 11:30 | 2024-08-25 |  | 80 | 306.5 | 15.94454 | 1.13 | 412 | 15.9 | 17 | 25.2 | 0.3599901 | 26.48945 | 10.98144 | 97.6039 | 7.829909 | 374.5 | 10.04219 | 1.05 | 485 | 3.760802 | 0.2255115 | 20.59245 | 0.776962 | [10 empty] | 3.007595 | -16.20739 | 29.33049 | -1.912154 | 7.829909 | 20.95301 | 17.94541 | 13.1231 | 4.822315
|  | 11:30 | 2024-08-26 |  | 81 | 300.5 | 16.02257 | 1.11 | 415 | 16 | 17.1 | 25.4 | 0.3592671 | 26.82948 | 10.75824 | 97.65926 | 7.780343 | 367.5 | 10.04219 | 1.05 | 485 | 3.690506 | 0.2255115 | 20.59245 | 0.776962 | [10 empty] | 3.009301 | -16.44951 | 29.65041 | -1.895676 | 7.780343 | 20.98125 | 17.97194 | 13.2009 | 4.771042
|  | 11:30 | 2024-08-27 |  | 82 | 327.5 | 16.12661 | 1.09 | 418 | 16.2 | 17.3 | 25.2 | 0.3536757 | 28.50712 | 10.3788 | 97.73688 | 7.705523 | 367.6 | 10.04219 | 1.05 | 485 | 3.691511 | 0.2255115 | 20.59245 | 0.776962 | [10 empty] | 3.011693 | -16.70575 | 29.81647 | -1.812513 | 7.705523 | 20.81624 | 17.80455 | 13.11072 | 4.69383
|  | 11:30 | 2024-08-28 |  | 83 | 304.1 | 16.152624 | 1.1 | 419 | 16.1 | 17.2 | 25.1 | 0.343321 | 26.05828 | 10.08864 | 97.78753 | 7.648125 | 367.3 | 10.04219 | 1.05 | 485 | 3.688498 | 0.2255115 | 20.59245 | 0.776962 | [10 empty] | 3.013253 | -16.93473 | 30.11618 | -1.79584 | 7.648125 | 20.82957 | 17.81632 | 13.18145 | 4.634871
|  | 11:30 | 2024-08-29 |  | 84 | 303.4 | 16.36071 | 1.11 | 420 | 15.8 | 17.1 | 25 | 0.3663172 | 26.24121 | 9.7092 | 97.85422 | 7.588148 | 367.9 | 10.04219 | 1.05 | 485 | 3.694523 | 0.2255115 | 20.59245 | 0.776962 | [10 empty] | 3.015308 | -17.15368 | 30.39547 | -1.777124 | 7.588148 | 20.82994 | 17.81463 | 13.24179 | 4.57284
|  | 11:30 | 2024-08-30 |  | 85 | 279.9 | 16.06159 | 1.1 | 421 | 15.7 | 17 | 25.3 | 0.3500589 | 26.36158 | 9.19584 | 97.88958 | 7.550473 | 367.1 | 10.04219 | 1.05 | 485 | 3.686489 | 0.2255115 | 20.59245 | 0.776962 | [10 empty] | 3.016398 | -17.34199 | 30.7023 | -1.786405 | 7.550473 | 20.91078 | 17.89438 | 13.36031 | 4.534075
|  | 11:30 | 2024-08-31 |  | 86 | 296.7 | 15.6064 | 1.11 | 420 | 15.4 | 17.4 | 25 | 0.3315361 | 25.92841 | 8.7048 | 97.92628 | 7.506082 | 365.2 | 10.04219 | 1.05 | 485 | 3.667409 | 0.2255115 | 20.59245 | 0.776962 | [10 empty] | 3.017529 | -17.53107 | 30.96944 | -1.780129 | 7.506082 | 20.94445 | 17.92693 | 13.43837 | 4.488553
|  | 11:30 | 2024-09-01 |  | 87 | 292.1 | 15.5385 | 1.12 | 421 | 15.5 | 17.2 | 25.1 | 0.3367675 | 26.22943 | 7.843373 | 97.964 | 7.465102 | 364.8 | 10.04219 | 1.05 | 485 | 3.663392 | 0.2255115 | 20.59245 | 0.776962 | [10 empty] | 3.018691 | -17.69627 | 31.19981 | -1.773486 | 7.465102 | 20.96864 | 17.94995 | 13.50354 | 4.446411
|  | 11:30 | 2024-09-02 |  | 88 | 292 | 15.27735 | 1.13 | 422 | 15.6 | 17.3 | 25.3 | 0.3185082 | 26.54993 | 7.395181 | 97.98929 | 7.427593 | 365.6 | 10.04219 | 1.05 | 485 | 3.671426 | 0.2255115 | 20.59245 | 0.776962 | [10 empty] | 3.01947 | -17.85066 | 31.40171 | -1.762178 | 7.427593 | 20.97864 | 17.95917 | 13.55105 | 4.408122
|  | 11:30 | 2024-09-03 |  | 89 | 310.6 | 15.0162 | 1.12 | 422 | 15.4 | 17.4 | 25.2 | 0.3095749 | 26.48393 | 6.946988 | 98.02158 | 7.380912 | 366.9 | 10.04219 | 1.05 | 485 | 3.684481 | 0.2255115 | 20.59245 | 0.776962 | [10 empty] | 3.020465 | -18.00486 | 31.54693 | -1.729385 | 7.380912 | 20.92298 | 17.90251 | 13.54207 | 4.360447
Control PLS cada 5 dias |  | 11:30 | 2024-09-04 |  | 90 | 304.3 | 15.14677 | 1.11 | 423 | 15.3 | 17 | 25 | 0.2821672 | 26.37447 | 6.498795 | 98.02893 | 7.337426 | [18 empty] | 3.020692 | -18.14416 | 31.6978 | -1.707264 | 7.337426 | 20.89107 | 17.87038 | 13.55364 | 4.316734
|  | 11:30 | 2024-09-05 |  | 91 | [10 empty] | 98.02893 | 7.337426 | [18 empty] | 3.020692 | -18.14416 | 31.6978 | -1.707264 | 7.337426 | 20.89107 | 17.87038 | 13.55364 | 4.316734
|  | 11:30 | 2024-09-06 |  | 92 | [10 empty] | 98.02893 | 7.337426 | [18 empty] | 3.020692 | -18.14416 | 31.6978 | -1.707264 | 7.337426 | 20.89107 | 17.87038 | 13.55364 | 4.316734
|  | 11:30 | 2024-09-07 |  | 93 | [10 empty] | 98.02893 | 7.337426 | [18 empty] | 3.020692 | -18.14416 | 31.6978 | -1.707264 | 7.337426 | 20.89107 | 17.87038 | 13.55364 | 4.316734
Se alimenta solucion de la ROM1 |  | 11:30 | 2024-09-08 |  | 94 | [10 empty] | 98.02893 | 7.337426 | 1787 | 10.55319 | 1.03 | 476 | 18.85855 | 0.2288811 | 18.59695 | 0.7123404 | [10 empty] | 3.020692 | -18.14416 | 31.6978 | -1.707264 | 7.337426 | 20.89107 | 17.87038 | 13.55364 | 4.316734
|  | 11:30 | 2024-09-09 |  | 95 | 1579 | 14.46057 | 1.08 | 428 | 16 | 17 | 25 | 0.2736207 | 25.98259 | 5.94 | 98.08319 | 7.150504 | [18 empty] | 3.022364 | -18.8113 | 31.73638 | -1.340737 | 7.150504 | 20.07559 | 17.05322 | 12.92508 | 4.12814
|  | 11:30 | 2024-09-10 |  | 96 | [10 empty] | 98.08319 | 7.150504 | [18 empty] | 3.022364 | -18.8113 | 31.73638 | -1.340737 | 7.150504 | 20.07559 | 17.05322 | 12.92508 | 4.12814
|  | 11:30 | 2024-09-11 |  | 97 | [10 empty] | 98.08319 | 7.150504 | [18 empty] | 3.022364 | -18.8113 | 31.73638 | -1.340737 | 7.150504 | 20.07559 | 17.05322 | 12.92508 | 4.12814
|  | 11:30 | 2024-09-12 |  | 98 | [10 empty] | 98.08319 | 7.150504 | [18 empty] | 3.022364 | -18.8113 | 31.73638 | -1.340737 | 7.150504 | 20.07559 | 17.05322 | 12.92508 | 4.12814
|  | 11:30 | 2024-09-13 |  | 99 | [10 empty] | 98.08319 | 7.150504 | 1800.5 | 10.55319 | 1.03 | 476 | 19.00102 | 0.2288811 | 18.59695 | 0.7123404 | [10 empty] | 3.022364 | -18.8113 | 31.73638 | -1.340737 | 7.150504 | 20.07559 | 17.05322 | 12.92508 | 4.12814
|  | 11:30 | 2024-09-14 |  | 100 | 1540.4 | 13.88919 | 1.06 | 435 | 15.6 | 16.9 | 25.1 | 0.2636695 | 25.30981 | 4.966019 | 98.06919 | 7.037924 | [18 empty] | 3.021933 | -19.33531 | 31.843 | -1.081921 | 7.037924 | 19.54562 | 16.52369 | 12.5077 | 4.015991
|  | 11:30 | 2024-09-15 |  | 101 | [10 empty] | 98.06919 | 7.037924 | [18 empty] | 3.021933 | -19.33531 | 31.843 | -1.081921 | 7.037924 | 19.54562 | 16.52369 | 12.5077 | 4.015991
|  | 11:30 | 2024-09-16 |  | 102 | [10 empty] | 98.06919 | 7.037924 | [18 empty] | 3.021933 | -19.33531 | 31.843 | -1.081921 | 7.037924 | 19.54562 | 16.52369 | 12.5077 | 4.015991
|  | 11:30 | 2024-09-17 |  | 103 | [10 empty] | 98.06919 | 7.037924 | [18 empty] | 3.021933 | -19.33531 | 31.843 | -1.081921 | 7.037924 | 19.54562 | 16.52369 | 12.5077 | 4.015991
Se alimenta solucion de la ROM1 |  | 11:30 | 2024-09-18 |  | 104 | [10 empty] | 98.06919 | 7.037924 | 1827.5 | 10.51304 | 1 | 500 | 19.21257 | 0.2312952 | 21.82986 | 1.173255 | [10 empty] | 3.021933 | -19.33531 | 31.843 | -1.081921 | 7.037924 | 19.54562 | 16.52369 | 12.5077 | 4.015991
|  | 11:30 | 2024-09-19 |  | 105 | 1483.9 | 13.51377 | 1.1 | 442 | 15.8 | 17.1 | 25.3 | 0.2967 | 25.4955 | 4.592593 | 98.1106 | 6.998396 | [18 empty] | 3.023209 | -19.71971 | 32.67408 | -1.17886 | 6.998396 | 19.95276 | 16.92955 | 12.95436 | 3.975187
|  | 11:30 | 2024-09-20 |  | 106 | [10 empty] | 98.1106 | 6.998396 | [18 empty] | 3.023209 | -19.71971 | 32.67408 | -1.17886 | 6.998396 | 19.95276 | 16.92955 | 12.95436 | 3.975187
|  | 11:30 | 2024-09-21 |  | 107 | [10 empty] | 98.1106 | 6.998396 | [18 empty] | 3.023209 | -19.71971 | 32.67408 | -1.17886 | 6.998396 | 19.95276 | 16.92955 | 12.95436 | 3.975187
|  | 11:30 | 2024-09-22 |  | 108 | [10 empty] | 98.1106 | 6.998396 | [18 empty] | 3.023209 | -19.71971 | 32.67408 | -1.17886 | 6.998396 | 19.95276 | 16.92955 | 12.95436 | 3.975187
|  | 11:30 | 2024-09-23 |  | 109 | [10 empty] | 98.1106 | 6.998396 | 1844.3 | 10.51304 | 1 | 500 | 19.38919 | 0.2312952 | 21.82986 | 1.173255 | [10 empty] | 3.023209 | -19.71971 | 32.67408 | -1.17886 | 6.998396 | 19.95276 | 16.92955 | 12.95436 | 3.975187
|  | 11:30 | 2024-09-24 |  | 110 | 1508.1 | 12.75975 | 1.08 | 450 | 15.8 | 17.2 | 25.2 | 0.2799 | 25.1155 | 3.527586 | 98.1001 | 7.005272 | [18 empty] | 3.022885 | -19.97946 | 33.35801 | -1.290981 | 7.005272 | 20.38383 | 17.36094 | 13.37856 | 3.982388
|  | 11:30 | 2024-09-25 |  | 111 | [10 empty] | 98.1001 | 7.005272 | [18 empty] | 3.022885 | -19.97946 | 33.35801 | -1.290981 | 7.005272 | 20.38383 | 17.36094 | 13.37856 | 3.982388
|  | 11:30 | 2024-09-26 |  | 112 | [10 empty] | 98.1001 | 7.005272 | [18 empty] | 3.022885 | -19.97946 | 33.35801 | -1.290981 | 7.005272 | 20.38383 | 17.36094 | 13.37856 | 3.982388
|  | 11:30 | 2024-09-27 |  | 113 | [10 empty] | 98.1001 | 7.005272 | [18 empty] | 3.022885 | -19.97946 | 33.35801 | -1.290981 | 7.005272 | 20.38383 | 17.36094 | 13.37856 | 3.982388
Se alimenta solucion de la ROM1 |  | 11:30 | 2024-09-28 |  | 114 | [10 empty] | 98.1001 | 7.005272 | 1843.2 | 10.12563 | 1.16 | 515 | 18.66356 | 0.2398 | 20.5668 | 0.701005 | [10 empty] | 3.022885 | -19.97946 | 33.35801 | -1.290981 | 7.005272 | 20.38383 | 17.36094 | 13.37856 | 3.982388
|  | 11:30 | 2024-09-29 |  | 115 | 1551.2 | 11.78019 | 1.09 | 466 | 15.4 | 16.8 | 25.1 | 0.2946 | 25.3245 | 2.807971 | 98.13539 | 7.023619 | [18 empty] | 3.023972 | -20.23159 | 33.56652 | -1.226335 | 7.023619 | 20.35854 | 17.33457 | 13.33492 | 3.999647
|  | 11:30 | 2024-09-30 |  | 116 | [10 empty] | 98.13539 | 7.023619 | [18 empty] | 3.023972 | -20.23159 | 33.56652 | -1.226335 | 7.023619 | 20.35854 | 17.33457 | 13.33492 | 3.999647
|  | 11:30 | 2024-10-01 |  | 117 | [10 empty] | 98.13539 | 7.023619 | [18 empty] | 3.023972 | -20.23159 | 33.56652 | -1.226335 | 7.023619 | 20.35854 | 17.33457 | 13.33492 | 3.999647
|  | 11:30 | 2024-10-02 |  | 118 | [10 empty] | 98.13539 | 7.023619 | [18 empty] | 3.023972 | -20.23159 | 33.56652 | -1.226335 | 7.023619 | 20.35854 | 17.33457 | 13.33492 | 3.999647
|  | 11:30 | 2024-10-03 |  | 119 | [10 empty] | 98.13539 | 7.023619 | 1838.8 | 10.12563 | 1.16 | 515 | 18.61901 | 0.2398 | 20.5668 | 0.701005 | [10 empty] | 3.023972 | -20.23159 | 33.56652 | -1.226335 | 7.023619 | 20.35854 | 17.33457 | 13.33492 | 3.999647
|  | 11:30 | 2024-10-04 |  | 120 | 1585.1 | 11.46135 | 1.06 | 472 | 15.5 | 17 | 25.3 | 0.2925 | 25.7235 | 2.351378 | 98.18885 | 7.044858 | [18 empty] | 3.02562 | -20.43225 | 33.50258 | -1.087315 | 7.044858 | 20.11519 | 17.08957 | 13.07033 | 4.019239
|  | 11:30 | 2024-10-05 |  | 121 | [10 empty] | 98.18885 | 7.044858 | [18 empty] | 3.02562 | -20.43225 | 33.50258 | -1.087315 | 7.044858 | 20.11519 | 17.08957 | 13.07033 | 4.019239
|  | 11:30 | 2024-10-06 |  | 122 | [10 empty] | 98.18885 | 7.044858 | [18 empty] | 3.02562 | -20.43225 | 33.50258 | -1.087315 | 7.044858 | 20.11519 | 17.08957 | 13.07033 | 4.019239
|  | 11:30 | 2024-10-07 |  | 123 | [10 empty] | 98.18885 | 7.044858 | [18 empty] | 3.02562 | -20.43225 | 33.50258 | -1.087315 | 7.044858 | 20.11519 | 17.08957 | 13.07033 | 4.019239
Se alimenta solucion de la ROM1 |  | 11:30 | 2024-10-08 |  | 124 | [10 empty] | 98.18885 | 7.044858 | 1823.9 | 10.12563 | 1.16 | 515 | 18.46813 | 0.2398 | 20.5668 | 0.701005 | [10 empty] | 3.02562 | -20.43225 | 33.50258 | -1.087315 | 7.044858 | 20.11519 | 17.08957 | 13.07033 | 4.019239
|  | 11:30 | 2024-10-09 |  | 125 | 1530 | 11.35866 | 1.04 | 477 | 15.1 | 17.1 | 25 | 0.2883 | 25.3435 | 2.231099 | 98.19763 | 7.09609 | [18 empty] | 3.02589 | -20.60796 | 33.61013 | -1.027883 | 7.09609 | 20.09826 | 17.07237 | 13.00217 | 4.0702
|  | 11:30 | 2024-10-10 |  | 126 | [10 empty] | 98.19763 | 7.09609 | [18 empty] | 3.02589 | -20.60796 | 33.61013 | -1.027883 | 7.09609 | 20.09826 | 17.07237 | 13.00217 | 4.0702
|  | 11:30 | 2024-10-11 |  | 127 | [10 empty] | 98.19763 | 7.09609 | [18 empty] | 3.02589 | -20.60796 | 33.61013 | -1.027883 | 7.09609 | 20.09826 | 17.07237 | 13.00217 | 4.0702
|  | 11:30 | 2024-10-12 |  | 128 | [10 empty] | 98.19763 | 7.09609 | [18 empty] | 3.02589 | -20.60796 | 33.61013 | -1.027883 | 7.09609 | 20.09826 | 17.07237 | 13.00217 | 4.0702
|  | 11:30 | 2024-10-13 |  | 129 | [10 empty] | 98.19763 | 7.09609 | 1842.7 | 10.04191 | 1.14 | 530 | 18.50423 | 0.2607 | 20.8768 | 0.888684 | [10 empty] | 3.02589 | -20.60796 | 33.61013 | -1.027883 | 7.09609 | 20.09826 | 17.07237 | 13.00217 | 4.0702
|  | 11:30 | 2024-10-14 |  | 130 | 1559 | 12.07489 | 1.02 | 479 | 14.3 | 17.1 | 25.1 | 0.3051 | 26.1795 | 2.063344 | 98.18646 | 7.081017 | [18 empty] | 3.025546 | -20.73793 | 33.5157 | -0.9176411 | 7.081017 | 19.85879 | 16.83324 | 12.77777 | 4.055471
|  | 11:30 | 2024-10-15 |  | 131 | [10 empty] | 98.18646 | 7.081017 | [18 empty] | 3.025546 | -20.73793 | 33.5157 | -0.9176411 | 7.081017 | 19.85879 | 16.83324 | 12.77777 | 4.055471
|  | 11:30 | 2024-10-16 |  | 132 | [10 empty] | 98.18646 | 7.081017 | [18 empty] | 3.025546 | -20.73793 | 33.5157 | -0.9176411 | 7.081017 | 19.85879 | 16.83324 | 12.77777 | 4.055471
|  | 11:30 | 2024-10-17 |  | 133 | [10 empty] | 98.18646 | 7.081017 | [18 empty] | 3.025546 | -20.73793 | 33.5157 | -0.9176411 | 7.081017 | 19.85879 | 16.83324 | 12.77777 | 4.055471
Se alimenta solucion de la ROM1 |  | 11:30 | 2024-10-18 |  | 134 | [10 empty] | 98.18646 | 7.081017 | 1844.2 | 10.04191 | 1.14 | 530 | 18.51929 | 0.2607 | 20.8768 | 0.888684 | [10 empty] | 3.025546 | -20.73793 | 33.5157 | -0.9176411 | 7.081017 | 19.85879 | 16.83324 | 12.77777 | 4.055471
|  | 11:30 | 2024-10-19 |  | 135 | 1521.1 | 12.98185 | 1.04 | 485 | 14 | 17.1 | 25.2 | 0.3119 | 26.1225 | 2.194382 | 98.1715 | 7.023295 | [18 empty] | 3.025085 | -20.87775 | 33.5731 | -0.8596112 | 7.023295 | 19.71865 | 16.69356 | 12.69535 | 3.998209
|  | 11:30 | 2024-10-20 |  | 136 | [10 empty] | 98.1715 | 7.023295 | [18 empty] | 3.025085 | -20.87775 | 33.5731 | -0.8596112 | 7.023295 | 19.71865 | 16.69356 | 12.69535 | 3.998209
|  | 11:30 | 2024-10-21 |  | 137 | [10 empty] | 98.1715 | 7.023295 | [18 empty] | 3.025085 | -20.87775 | 33.5731 | -0.8596112 | 7.023295 | 19.71865 | 16.69356 | 12.69535 | 3.998209
|  | 11:30 | 2024-10-22 |  | 138 | [10 empty] | 98.1715 | 7.023295 | [18 empty] | 3.025085 | -20.87775 | 33.5731 | -0.8596112 | 7.023295 | 19.71865 | 16.69356 | 12.69535 | 3.998209
|  | 11:30 | 2024-10-23 |  | 139 | [10 empty] | 98.1715 | 7.023295 | 1821.3 | 10.06656 | 1.25 | 520 | 18.33422 | 0.2568 | 20.9312 | 0.9822297 | [10 empty] | 3.025085 | -20.87775 | 33.5731 | -0.8596112 | 7.023295 | 19.71865 | 16.69356 | 12.69535 | 3.998209
|  | 11:30 | 2024-10-24 |  | 140 | 1533 | 13.47388 | 1.02 | 492 | 14.6 | 17 | 25.3 | 0.3177 | 26.5215 | 2.487898 | 98.21702 | 6.914131 | [18 empty] | 3.026488 | -21.04441 | 33.51009 | -0.7403729 | 6.914131 | 19.37981 | 16.35333 | 12.46568 | 3.887643
|  | 11:30 | 2024-10-25 |  | 141 | [10 empty] | 98.21702 | 6.914131 | [18 empty] | 3.026488 | -21.04441 | 33.51009 | -0.7403729 | 6.914131 | 19.37981 | 16.35333 | 12.46568 | 3.887643
|  | 11:30 | 2024-10-26 |  | 142 | [10 empty] | 98.21702 | 6.914131 | [18 empty] | 3.026488 | -21.04441 | 33.51009 | -0.7403729 | 6.914131 | 19.37981 | 16.35333 | 12.46568 | 3.887643
|  | 11:30 | 2024-10-27 |  | 143 | [10 empty] | 98.21702 | 6.914131 | [18 empty] | 3.026488 | -21.04441 | 33.51009 | -0.7403729 | 6.914131 | 19.37981 | 16.35333 | 12.46568 | 3.887643
|  | 11:30 | 2024-10-28 |  | 144 | [10 empty] | 98.21702 | 6.914131 | 1863.6 | 10.06656 | 1.25 | 520 | 18.76003 | 0.2568 | 20.9312 | 0.9822297 | [10 empty] | 3.026488 | -21.04441 | 33.51009 | -0.7403729 | 6.914131 | 19.37981 | 16.35333 | 12.46568 | 3.887643
|  | 11:30 | 2024-10-29 |  | 145 | 1582.1 | 14.17914 | 1.04 | 499 | 15.3 | 17 | 25.3 | 0.3109 | 26.0085 | 2.406709 | 98.24835 | 6.741407 | [18 empty] | 3.027453 | -21.20713 | 33.48991 | -0.6397015 | 6.741407 | 19.02419 | 15.99673 | 12.28278 | 3.713954
|  | 11:30 | 2024-10-30 |  | 146 | [10 empty] | 98.24835 | 6.741407 | [18 empty] | 3.027453 | -21.20713 | 33.48991 | -0.6397015 | 6.741407 | 19.02419 | 15.99673 | 12.28278 | 3.713954
|  | 11:30 | 2024-10-31 |  | 147 | [10 empty] | 98.24835 | 6.741407 | [18 empty] | 3.027453 | -21.20713 | 33.48991 | -0.6397015 | 6.741407 | 19.02419 | 15.99673 | 12.28278 | 3.713954
|  | 11:30 | 2024-11-01 |  | 148 | [10 empty] | 98.24835 | 6.741407 | [18 empty] | 3.027453 | -21.20713 | 33.48991 | -0.6397015 | 6.741407 | 19.02419 | 15.99673 | 12.28278 | 3.713954
|  | 11:30 | 2024-11-02 |  | 149 | [10 empty] | 98.24835 | 6.741407 | [18 empty] | 3.027453 | -21.20713 | 33.48991 | -0.6397015 | 6.741407 | 19.02419 | 15.99673 | 12.28278 | 3.713954
|  | 11:30 | 2024-11-03 |  | 150 | [10 empty] | 98.24835 | 6.741407 | [18 empty] | 3.027453 | -21.20713 | 33.48991 | -0.6397015 | 6.741407 | 19.02419 | 15.99673 | 12.28278 | 3.713954
|  | 11:30 | 2024-11-04 |  | 151 | [10 empty] | 98.24835 | 6.741407 | [18 empty] | 3.027453 | -21.20713 | 33.48991 | -0.6397015 | 6.741407 | 19.02419 | 15.99673 | 12.28278 | 3.713954
|  | 11:30 | 2024-11-05 |  | 152 | [10 empty] | 98.24835 | 6.741407 | [18 empty] | 3.027453 | -21.20713 | 33.48991 | -0.6397015 | 6.741407 | 19.02419 | 15.99673 | 12.28278 | 3.713954
|  | 11:30 | 2024-11-06 |  | 153 | [10 empty] | 98.24835 | 6.741407 | [18 empty] | 3.027453 | -21.20713 | 33.48991 | -0.6397015 | 6.741407 | 19.02419 | 15.99673 | 12.28278 | 3.713954
|  | 11:30 | 2024-11-07 |  | 154 | [10 empty] | 98.24835 | 6.741407 | [18 empty] | 3.027453 | -21.20713 | 33.48991 | -0.6397015 | 6.741407 | 19.02419 | 15.99673 | 12.28278 | 3.713954
|  | 11:30 | 2024-11-08 |  | 155 | [10 empty] | 98.24835 | 6.741407 | [18 empty] | 3.027453 | -21.20713 | 33.48991 | -0.6397015 | 6.741407 | 19.02419 | 15.99673 | 12.28278 | 3.713954
|  | 11:30 | 2024-11-09 |  | 156 | [10 empty] | 98.24835 | 6.741407 | [18 empty] | 3.027453 | -21.20713 | 33.48991 | -0.6397015 | 6.741407 | 19.02419 | 15.99673 | 12.28278 | 3.713954
|  | 11:30 | 2024-11-10 |  | 157 | [10 empty] | 98.24835 | 6.741407 | [18 empty] | 3.027453 | -21.20713 | 33.48991 | -0.6397015 | 6.741407 | 19.02419 | 15.99673 | 12.28278 | 3.713954
|  | 11:30 | 2024-11-11 |  | 158 | [10 empty] | 98.24835 | 6.741407 | [18 empty] | 3.027453 | -21.20713 | 33.48991 | -0.6397015 | 6.741407 | 19.02419 | 15.99673 | 12.28278 | 3.713954
|  | 11:30 | 2024-11-12 |  | 159 | [10 empty] | 98.24835 | 6.741407 | [18 empty] | 3.027453 | -21.20713 | 33.48991 | -0.6397015 | 6.741407 | 19.02419 | 15.99673 | 12.28278 | 3.713954
|  | 11:30 | 2024-11-13 |  | 160 | [10 empty] | 98.24835 | 6.741407 | [18 empty] | 3.027453 | -21.20713 | 33.48991 | -0.6397015 | 6.741407 | 19.02419 | 15.99673 | 12.28278 | 3.713954
|  | 11:30 | 2024-11-14 |  | 161 | [10 empty] | 98.24835 | 6.741407 | [18 empty] | 3.027453 | -21.20713 | 33.48991 | -0.6397015 | 6.741407 | 19.02419 | 15.99673 | 12.28278 | 3.713954
|  | 11:30 | 2024-11-15 |  | 162 | [10 empty] | 98.24835 | 6.741407 | [18 empty] | 3.027453 | -21.20713 | 33.48991 | -0.6397015 | 6.741407 | 19.02419 | 15.99673 | 12.28278 | 3.713954
|  | 11:30 | 2024-11-16 |  | 163 | [10 empty] | 98.24835 | 6.741407 | [18 empty] | 3.027453 | -21.20713 | 33.48991 | -0.6397015 | 6.741407 | 19.02419 | 15.99673 | 12.28278 | 3.713954
|  | 11:30 | 2024-11-17 |  | 164 | [10 empty] | 98.24835 | 6.741407 | [18 empty] | 3.027453 | -21.20713 | 33.48991 | -0.6397015 | 6.741407 | 19.02419 | 15.99673 | 12.28278 | 3.713954
|  | 11:30 | 2024-11-18 |  | 165 | [10 empty] | 98.24835 | 6.741407 | [18 empty] | 3.027453 | -21.20713 | 33.48991 | -0.6397015 | 6.741407 | 19.02419 | 15.99673 | 12.28278 | 3.713954
|  | 11:30 | 2024-11-19 |  | 166 | [10 empty] | 98.24835 | 6.741407 | [18 empty] | 3.027453 | -21.20713 | 33.48991 | -0.6397015 | 6.741407 | 19.02419 | 15.99673 | 12.28278 | 3.713954
|  | 11:30 | 2024-11-20 |  | 167 | [10 empty] | 98.24835 | 6.741407 | [18 empty] | 3.027453 | -21.20713 | 33.48991 | -0.6397015 | 6.741407 | 19.02419 | 15.99673 | 12.28278 | 3.713954
|  | 11:30 | 2024-11-21 |  | 168 | [10 empty] | 98.24835 | 6.741407 | [18 empty] | 3.027453 | -21.20713 | 33.48991 | -0.6397015 | 6.741407 | 19.02419 | 15.99673 | 12.28278 | 3.713954
|  | 11:30 | 2024-11-22 |  | 169 | [10 empty] | 98.24835 | 6.741407 | [18 empty] | 3.027453 | -21.20713 | 33.48991 | -0.6397015 | 6.741407 | 19.02419 | 15.99673 | 12.28278 | 3.713954
|  | 11:30 | 2024-11-23 |  | 170 | [10 empty] | 98.24835 | 6.741407 | [18 empty] | 3.027453 | -21.20713 | 33.48991 | -0.6397015 | 6.741407 | 19.02419 | 15.99673 | 12.28278 | 3.713954
|  | 11:30 | 2024-11-24 |  | 171 | [10 empty] | 98.24835 | 6.741407 | [18 empty] | 3.027453 | -21.20713 | 33.48991 | -0.6397015 | 6.741407 | 19.02419 | 15.99673 | 12.28278 | 3.713954
|  | 11:30 | 2024-11-25 |  | 172 | [10 empty] | 98.24835 | 6.741407 | [18 empty] | 3.027453 | -21.20713 | 33.48991 | -0.6397015 | 6.741407 | 19.02419 | 15.99673 | 12.28278 | 3.713954
|  | 11:30 | 2024-11-26 |  | 173 | [10 empty] | 98.24835 | 6.741407 | [18 empty] | 3.027453 | -21.20713 | 33.48991 | -0.6397015 | 6.741407 | 19.02419 | 15.99673 | 12.28278 | 3.713954
|  | 11:30 | 2024-11-27 |  | 174 | [10 empty] | 98.24835 | 6.741407 | [18 empty] | 3.027453 | -21.20713 | 33.48991 | -0.6397015 | 6.741407 | 19.02419 | 15.99673 | 12.28278 | 3.713954
|  | 11:30 | 2024-11-28 |  | 175 | [10 empty] | 98.24835 | 6.741407 | [18 empty] | 3.027453 | -21.20713 | 33.48991 | -0.6397015 | 6.741407 | 19.02419 | 15.99673 | 12.28278 | 3.713954
|  | 11:30 | 2024-11-29 |  | 176 | [10 empty] | 98.24835 | 6.741407 | [18 empty] | 3.027453 | -21.20713 | 33.48991 | -0.6397015 | 6.741407 | 19.02419 | 15.99673 | 12.28278 | 3.713954
|  | 11:30 | 2024-11-30 |  | 177 | [10 empty] | 98.24835 | 6.741407 | [18 empty] | 3.027453 | -21.20713 | 33.48991 | -0.6397015 | 6.741407 | 19.02419 | 15.99673 | 12.28278 | 3.713954
|  | 11:30 | 2024-12-01 |  | 178 | [10 empty] | 98.24835 | 6.741407 | [18 empty] | 3.027453 | -21.20713 | 33.48991 | -0.6397015 | 6.741407 | 19.02419 | 15.99673 | 12.28278 | 3.713954
|  | 11:30 | 2024-12-02 |  | 179 | [10 empty] | 98.24835 | 6.741407 | [18 empty] | 3.027453 | -21.20713 | 33.48991 | -0.6397015 | 6.741407 | 19.02419 | 15.99673 | 12.28278 | 3.713954
|  | 11:30 | 2024-12-03 |  | 180 | [10 empty] | 98.24835 | 6.741407 | [18 empty] | 3.027453 | -21.20713 | 33.48991 | -0.6397015 | 6.741407 | 19.02419 | 15.99673 | 12.28278 | 3.713954
|  | 11:30 | 2024-12-04 |  | 181 | [10 empty] | 98.24835 | 6.741407 | [18 empty] | 3.027453 | -21.20713 | 33.48991 | -0.6397015 | 6.741407 | 19.02419 | 15.99673 | 12.28278 | 3.713954
|  | 11:30 | 2024-12-05 |  | 182 | [10 empty] | 98.24835 | 6.741407 | [18 empty] | 3.027453 | -21.20713 | 33.48991 | -0.6397015 | 6.741407 | 19.02419 | 15.99673 | 12.28278 | 3.713954
|  | 11:30 | 2024-12-06 |  | 183 | [10 empty] | 98.24835 | 6.741407 | [18 empty] | 3.027453 | -21.20713 | 33.48991 | -0.6397015 | 6.741407 | 19.02419 | 15.99673 | 12.28278 | 3.713954
|  | 11:30 | 2024-12-07 |  | 184 | [10 empty] | 98.24835 | 6.741407 | [18 empty] | 3.027453 | -21.20713 | 33.48991 | -0.6397015 | 6.741407 | 19.02419 | 15.99673 | 12.28278 | 3.713954
|  | 11:30 | 2024-12-08 |  | 185 | [10 empty] | 98.24835 | 6.741407 | [18 empty] | 3.027453 | -21.20713 | 33.48991 | -0.6397015 | 6.741407 | 19.02419 | 15.99673 | 12.28278 | 3.713954
|  | 11:30 | 2024-12-09 |  | 186 | [10 empty] | 98.24835 | 6.741407 | [18 empty] | 3.027453 | -21.20713 | 33.48991 | -0.6397015 | 6.741407 | 19.02419 | 15.99673 | 12.28278 | 3.713954
|  | 11:30 | 2024-12-10 |  | 187 | [10 empty] | 98.24835 | 6.741407 | [18 empty] | 3.027453 | -21.20713 | 33.48991 | -0.6397015 | 6.741407 | 19.02419 | 15.99673 | 12.28278 | 3.713954
|  | 11:30 | 2024-12-11 |  | 188 | [10 empty] | 98.24835 | 6.741407 | [18 empty] | 3.027453 | -21.20713 | 33.48991 | -0.6397015 | 6.741407 | 19.02419 | 15.99673 | 12.28278 | 3.713954
|  | 11:30 | 2024-12-12 |  | 189 | [10 empty] | 98.24835 | 6.741407 | [18 empty] | 3.027453 | -21.20713 | 33.48991 | -0.6397015 | 6.741407 | 19.02419 | 15.99673 | 12.28278 | 3.713954
[36 empty] | 0 | 0 | 0 | 0 | 0 | 0 | 0 | 0 | 0
|  | *Electrodo de Plata/Cloruro de Plata (Ag/AgCl) | [33 empty] | 0.07340558 | -6.785309 | 8.198831 | 0.7539556 | -0.7916235 | 0.6218978 | 0.5484922 | 1.413521 | -0.865029
[36 empty] | 0 | 0 | 0 | 0 | 0 | 0 | 0 | 0 | 0
[36 empty] | 0 | 0 | 0 | 0 | 0 | 0 | 0 | 0 | 0