## Mineral
| Investigación Metalúrgica No. 18513 |  |  |  |  | Investigación Metalúrgica No. 18513 | [5 empty] | Investigación Metalúrgica No. 18513
| COMPOSITO MIXTO TCS - 074 Prueba No.1 Lix |  |  |  |  | COMPOSITO MIXTO TCS - 074 Prueba No.1 Lix | [5 empty] | COMPOSITO MIXTO TCS - 074 Prueba No.1 Lix
| Cliente: | El Molle Verde S.A.C. |  | Operador: | E. Huatuco | Cliente: | El Molle Verde S.A.C. |  | Operador: | E. Huatuco |  | Cliente: | El Molle Verde S.A.C. |  |  | Operador: | E. Huatuco
| Proyecto: | Trapiche |  | Fecha: | Oct. 30/24 | Proyecto: | Trapiche |  | Fecha: | Oct. 30/24 |  | Proyecto: | Trapiche |  |  | Fecha: | Oct. 30/24
| Muestra: | TCS - 074 |  |  |  | Muestra: | TCS - 074 |  |  |  |  | Muestra: | TCS - 074
| Descripción: | Curado y Aglomeración |  |  |  | Descripción: | Prueba de Aglomeración
|  | Descripción | Unidad | Valor |  |  | Descripción | Unidad | Valor
|  | Densidad bulk | kg/l |  |  |  | Peso Seco | kg | 26.91564
|  | Cu | % | 0.3958627 |  |  | Peso Inicial Humedo | kg | 27.05
|  | Fe | % | 2.346663 |  |  | Peso Final Curado | kg | 28.55
|  | Cu H2SO4 | % | 0.2842162 |  |  | *ILS+H2O(10%/90%)w/w | g | 1491.1
|  | Cu CN | % | 0.05007453 |  |  | Ácido | g | 134.539
|  | Cu Residual | % | 0.05104228 |  |  | Densidad de ILS+H2O | g/cc | 1.01549
[7 empty] | **Volumen de la solución | cc | 1468.355
[7 empty] | Tiempo | h | 0.17
[7 empty] | Humedad del mineral | % | 0.4966954
| Resumen de cambios en las pruebas: | [5 empty] | Humedad de curado | % | 6.072142
ILS :Cu= 0.25 g/kg, Ácido= 10.0 g/Kg , FeT= 20.1 g/Kg, Fe+2= 2.8 g/Kg
ILS + H2O: Cu= 0.025 g/kg, Ácido= 0.1 g/Kg , FeT= 2.01 g/Kg, Fe+2= 0.28 g/Kg
1) | El 10/06/2024 se carga la columna. | [5 empty] | **Volumen total (Acido Ind.+Refino+Humedad Mineral)
2) | El 13/06/2024 se empieza a regar la columna. |  |  |  |  | Descripción: | Prueba de Curado
[7 empty] | Descripción | Unidad | Valor
[7 empty] | *H2SO4 | kg/t | 5.053942
[7 empty] | Concentración H2SO4 | g/l | 91.62565
[7 empty] | Tiempo | días | 3
[7 empty] | Temperatura Ambiental | ºC | 14
[7 empty] | Temperatura Aglomerado | ºC | 15.8
* Acido total en el curado y Refino
[13 empty] | Consumo Acito Total= | A-B
[13 empty] | Consumo Gangas= | A-C
[14 empty] | Consumo Ácido Total= | H2SO4 (Agregado en el Alimento)- H2SO4 ( PLS)
[14 empty] | Consumo Cu= | H2SO4 (Acido devuelto por el Cu)
[14 empty] | Consumo Gangas= | Consumo Acido Total - Consumo Cu
[14 empty] | Consumo de H2SO4 Total (Fe+2 a Fe+3)= | H2SO4( Agregado en el Alimento)+H2SO4 ( PLS)+H2SO4(Fe+2)+H2SO4 (Fe+3)
[11 empty] | 1.17 | 5.6
Note on J17: Elias Huatuco: Pone H2SO4 al 100%
Note on J18: Elias Huatuco: Medir la densidad del refino
Note on J21: Elias Huatuco: Dato de miraflores

## MIXTO
| Investigación Metalúrgica No. 18513 | [23 empty] | Investigación Metalúrgica No. 18513
| COMPOSITO MIXTO TCS - 074 Prueba No.1 Lix | [23 empty] | COMPOSITO MIXTO TCS - 074 Prueba No.1 Lix
| Cliente: | El Molle Verde S.A.C. | [16 empty] | Operador: |  | E. Huatuco |  |  |  | Cliente: | El Molle Verde S.A.C. | [6 empty] | Operador: | E. Huatuco
| Proyecto: | Trapiche | [16 empty] | Fecha: |  | Oct. 30/24 |  |  |  | Proyecto: | Trapiche | [6 empty] | Fecha: | Oct. 30/24
| Muestra: | TCS - 074 | [22 empty] | Muestra: | TCS - 074
[37 empty] | A |  | B
| Descripción: | Prueba de Lixiviación en Columna | [22 empty] | Descripción: | Prueba de Lixiviación en Columna
| Condiciones: | [23 empty] | Condiciones: | [11 empty] | Columna |  | Columna
[37 empty] | Consume |  | Transforma
| Dimensiones: | 6"X1 m | [22 empty] | Dimensiones: | 6"X1 m | [10 empty] | H2SO4 |  | Fe+2 a e+3
| Granulometría: | P80= 1/2" | [22 empty] | Granulometría: | P80= 1/2"
| Curado: | 5.1 kg H2SO4/t mineral, REFINO | [22 empty] | Curado: | 5.1 kg H2SO4/t mineral, REFINO | [15 empty] | ENR
| ILS+ H2O: | Cu= 0.025 g/kg, Ácido= 0.1 g/Kg , FeT= 2.01 g/Kg, Fe+2= 0.28 g/Kg | [22 empty] | ILS+ H2O: | Cu= 0.025 g/kg, Ácido= 0.1 g/Kg , FeT= 2.01 g/Kg, Fe+2= 0.28 g/Kg
| Tiempo de Curado: | 3 días | [22 empty] | Tiempo de Curado: | 3 días
| Alimentación: | 10 g/Kg de H2SO4, 2.8 g/Kg Fe+2, 17.2 g/Kg Fe+3, 0.25 g/Kg Cu, Ratio: 0.7 L/h-m2 | [22 empty] | Alimentación: | 10 g/Kg de H2SO4, 2.8 g/Kg Fe+2, 17.2 g/Kg Fe+3, 0.25 g/Kg Cu, Ratio: 0.7 L/h-m2
|  |  | Consumo Ácido Total= | H2SO4 (Agregado en el Alimento)- H2SO4 ( PLS) | [22 empty] | Consumo Ácido Total= | H2SO4 (Agregado en el Alimento)- H2SO4 ( PLS)
|  |  | Consumo Cu= | H2SO4 (Acido devuelto por el Cu) | [22 empty] | Consumo Cu= | H2SO4 (Acido devuelto por el Cu)
|  |  | Consumo Gangas= | Consumo Acido Total - Consumo Cu | [22 empty] | Consumo Gangas= | Consumo Acido Total - Consumo Cu
|  |  | Consumo de H2SO4 Total (Fe+2 a Fe+3)= | H2SO4( Agregado en el Alimento)+H2SO4 ( PLS)+H2SO4(Fe+2)+H2SO4 (Fe+3) | [22 empty] | Consumo de H2SO4 Total (Fe+2 a Fe+3)= | H2SO4( Agregado en el Alimento)+H2SO4 ( PLS)+H2SO4(Fe+2)+H2SO4 (Fe+3)
[5 empty] | PLS | [9 empty] | Extracción | H2SO4 | Solución de Alimentación | [17 empty] | H2SO4 kg/t Acumulado ( Salida - Entrada) |  |  |  |  | Consumo A+B | Consumo A+B | Consumo | Consumo
| Control | [33 empty] | Cu+2 | Fe+2 | Fe+3 | Fe total | H2SO4 | Acido Total | Gangas | Fe+2 a Fe+3 | Gangas (H2SO4)
[6 empty] | Ácido |  |  | Temperatura °C |  |  | Ensaye | [5 empty] | Ácido |  |  | Ácido | Ensaye |  |  | Flujo (ml/min) | [5 empty] | 0.2128108647 | [7 empty] | Total | Incluye Fe+2 y Fe+3 | Incluye Fe+2 y Fe+3 | B | A
[5 empty] | Peso | Libre | pH | ORP | PLS | Ambiente | Columna | Cu | Fe | Fe++ | Cu | Total | Peso | Libre | pH | ORP | Ingresa | Cu | Fe | Fe++ | [14 empty] | A-B | kg/t | kg/t | kg/t | kg/t
| Tiempo | Fecha | Día |  | (g) | (g/kg) |  | (mV) |  |  |  | (g/kg) | (g/kg) | (g/kg) | % | kg/t | (g) | (g/kg) |  | (mV) | (g) | (g/kg) | (g/kg) | (g/kg) | Curado (Días) | [5 empty] | 3
|  | 2024-06-10 | Cargado | 0 | [10 empty] | -0.03762875 | 5.053942 | [8 empty] | Diámetro (mm) | [5 empty] | 152.4 |  |  |  | -0.002298882 | 0 | 0 | 0 | 5.053942 | 5.053942 | 5.056241 | 0 | 5.056241
|  | 2024-06-11 | Curado | 1 | [10 empty] | -0.03762875 | 5.053942 | [18 empty] | -0.002298882 | 0 | 0 | 0 | 5.053942 | 5.053942 | 5.056241 | 0 | 5.056241
|  | 2024-06-12 | Curado | 2 | [10 empty] | -0.03762875 | 5.053942 | [18 empty] | -0.002298882 | 0 | 0 | 0 | 5.053942 | 5.053942 | 5.056241 | 0 | 5.056241
| 11:00 | 2024-06-13 | lixiviación | 3 | [10 empty] | -0.03762875 | 5.053942 | 359.7 | 10 | 1.15 | 485 | 3.597 | 0.2890631 | 22.75286 | 2.5575 |  |  |  |  | Cu | Fe |  | Ensaye de Cobre Secuencial % |  |  | -0.002298882 | 0 | 0 | 0 | 5.053942 | 5.053942 | 5.056241 | 0 | 5.056241
| 11:00 | 2024-06-14 |  | 4 | [10 empty] | -0.1352139 | 5.187582 | 356.4 | 10 | 1.15 | 485 | 3.564 | 0.2890631 | 22.75286 | 2.5575 | [7 empty] | Cu H2SO4 | Cu CN | Cu Residual | -0.008260727 | 0.05981214 | 0.7084622 | -0.3040687 | 5.187582 | 5.955856 | 5.964117 | 0.7682743 | 5.195842
| 11:00 | 2024-06-15 |  | 5 | [10 empty] | -0.2319038 | 5.319995 | 361.1 | 10 | 1.15 | 485 | 3.611 | 0.2890631 | 22.75286 | 2.5575 | Cabeza Ensayada (%) |  |  |  | 0.3958627 | 2.346663 |  | 0.2842162 | 0.05007453 | 0.05104228 | -0.01416788 | 0.1190755 | 1.410425 | -0.6053478 | 5.319995 | 6.849496 | 6.863663 | 1.5295 | 5.334163
| 11:00 | 2024-06-16 |  | 6 | 290.4 | 0 | 2.6 | 363 | 16.3 | 17 | 25.1 | 7.943427 | 12.53161 | 10.3883 | 1.835118 | 5.454155 | 363.1 | 10 | 1.15 | 485 | 3.631 | 0.2890631 | 22.75286 | 2.5575 | [10 empty] | 0.1121143 | -0.01702318 | 2.060942 | -0.7753931 | 5.454155 | 7.498074 | 7.385959 | 2.043918 | 5.342041
| 11:00 | 2024-06-17 |  | 7 | 287.3 | 0 | 2.46 | 378 | 16.5 | 16.8 | 25.1 | 19.77399 | 15.39403 | 10.71204 | 7.068494 | 5.589058 | 355.8 | 10 | 1.15 | 485 | 3.558 | 0.2890631 | 22.75286 | 2.5575 | Ensaye del Residuo (%) | [9 empty] | 0.4318409 | -0.1567429 | 2.644914 | -0.9180188 | 5.589058 | 8.077229 | 7.645388 | 2.488171 | 5.157217
| 11:00 | 2024-06-18 |  | 8 | 286.6 | 0 | 2.36 | 386 | 16.4 | 17 | 25.3 | 17.05863 | 20.52457 | 10.73995 | 11.56047 | 5.721249 | 360.4 | 10 | 1.15 | 485 | 3.604 | 0.2890631 | 22.75286 | 2.5575 | [10 empty] | 0.7062727 | -0.2977091 | 3.072202 | -1.000243 | 5.721249 | 8.495742 | 7.789469 | 2.774493 | 5.014976
| 11:00 | 2024-06-19 |  | 9 | 279.8 | 0 | 2.28 | 398 | 16.3 | 17.2 | 25.1 | 14.33825 | 23.60684 | 10.24509 | 15.22795 | 5.855149 | 354.4 | 10 | 1.15 | 485 | 3.544 | 0.2890631 | 22.75286 | 2.5575 | Humedad del Mineral (Como se recibió) % | [5 empty] | 0.4966954 |  |  |  | 0.9303329 | -0.4241594 | 3.417427 | -1.0595 | 5.855149 | 8.848417 | 7.918084 | 2.993268 | 4.924816
| 11:00 | 2024-06-20 |  | 10 | 296.6 | 0 | 2.24 | 405 | 16.1 | 17.3 | 25 | 12.12362 | 22.91541 | 10.29137 | 18.50665 | 5.986819 | 355.6 | 10 | 1.15 | 485 | 3.556 | 0.2890631 | 22.75286 | 2.5575 | [10 empty] | 1.130641 | -0.5636907 | 3.750282 | -1.10657 | 5.986819 | 9.17341 | 8.042769 | 3.186591 | 4.856178
EQ | 11:00 | 2024-06-21 |  | 11 | 276.9 | 0 | 2.19 | 406 | 16.2 | 17.1 | 25.2 | 11.00683 | 26.4475 | 9.890354 | 21.27064 | 6.118936 | 357.3 | 10 | 1.15 | 485 | 3.573 | 0.2890631 | 22.75286 | 2.5575 | Solución Adicionada en la Aglomeración (L) | [5 empty] | 1.468355 |  |  |  | 1.299503 | -0.682621 | 4.003539 | -1.135089 | 6.118936 | 9.439854 | 8.140351 | 3.320918 | 4.819432
| 11:00 | 2024-06-22 |  | 12 | 280.6 | 0 | 2.15 | 408 | 16 | 16.9 | 25.1 | 10.10933 | 26.73043 | 9.735222 | 23.83603 | 6.251684 | 361 | 10 | 1.15 | 485 | 3.61 | 0.2890631 | 22.75286 | 2.5575 | [10 empty] | 1.456233 | -0.8008177 | 4.242183 | -1.158459 | 6.251684 | 9.693049 | 8.236816 | 3.441365 | 4.795451
| 11:00 | 2024-06-23 |  | 13 | 272.6 | 0 | 2.12 | 410 | 15.8 | 16.9 | 25.3 | 9.947287 | 26.25195 | 9.628595 | 26.28305 | 6.385807 | 326.1 | 10 | 1.15 | 485 | 3.261 | 0.2890631 | 22.75286 | 2.5575 | Peso del Mineral antes de la Aglomeración (kg) | [5 empty] | 27.05 |  |  |  | 1.605731 | -0.9114456 | 4.511259 | -1.197749 | 6.385807 | 9.98562 | 8.37989 | 3.599814 | 4.780076
Se alimenta solucion de la ROM1 | 11:00 | 2024-06-24 |  | 14 | 223.2 | 0 | 2.15 | 414 | 15.4 | 16.8 | 25 | 9.760712 | 26.62012 | 9.879344 | 28.23926 | 6.506963 | 350.5 | 10.19215 | 1.19 | 508 | 3.572348 | 0.2974514 | 23.20032 | 0.8857143 | [10 empty] | 1.725243 | -1.00059 | 4.78913 | -1.252665 | 6.506963 | 10.2955 | 8.57026 | 3.78854 | 4.78172
| 11:00 | 2024-06-25 |  | 15 | 300.6 | 0 | 2.16 | 415 | 15.3 | 17 | 25.1 | 9.535298 | 25.96759 | 9.719262 | 30.83155 | 6.639687 | 363.5 | 10.19215 | 1.19 | 508 | 3.704845 | 0.2974514 | 23.20032 | 0.8857143 | Peso del Mineral Aglomerado (kg) | [5 empty] | 28.55 |  |  |  | 1.883616 | -1.170362 | 5.075569 | -1.264771 | 6.639687 | 10.54489 | 8.661278 | 3.905206 | 4.756071
| 11:00 | 2024-06-26 |  | 16 | 272.3 | 0 | 2.14 | 417 | 15.1 | 17.1 | 25.2 | 9.352137 | 26.51202 | 9.604918 | 33.12013 | 6.777333 | 362.9 | 10.19215 | 1.19 | 508 | 3.69873 | 0.2974514 | 23.20032 | 0.8857143 | [10 empty] | 2.023434 | -1.319479 | 5.41765 | -1.309879 | 6.777333 | 10.8755 | 8.852071 | 4.098171 | 4.7539
| 11:00 | 2024-06-27 |  | 17 | 297.7 | 0 | 2.16 | 419 | 15.2 | 17.3 | 25.1 | 8.698235 | 26.95719 | 9.421967 | 35.44913 | 6.914753 | 359.5 | 10.19215 | 1.19 | 508 | 3.664077 | 0.2974514 | 23.20032 | 0.8857143 | Humedad Inicial (Incluye el ácido añadido) | [5 empty] | 6.072142 |  |  |  | 2.165721 | -1.48095 | 5.698307 | -1.324526 | 6.914753 | 11.13211 | 8.966388 | 4.217356 | 4.749032
| 11:00 | 2024-06-28 |  | 18 | 280.9 | 0 | 2.14 | 421 | 15.4 | 17.3 | 25.1 | 7.918615 | 28.82579 | 9.051699 | 37.43639 | 7.050885 | 358.4 | 10.19215 | 1.19 | 508 | 3.652865 | 0.2974514 | 23.20032 | 0.8857143 | [10 empty] | 2.28713 | -1.625564 | 5.93896 | -1.333567 | 7.050885 | 11.36428 | 9.077151 | 4.313396 | 4.763755
| 11:00 | 2024-06-29 |  | 19 | 290 | 0 | 2.12 | 423 | 15 | 17.4 | 25.3 | 6.974242 | 27.25932 | 8.744103 | 39.23455 | 7.1866 | 366.5 | 10.19215 | 1.19 | 508 | 3.735422 | 0.2974514 | 23.20032 | 0.8857143 | Peso Inicial del Mineral Humedo (kg) | [5 empty] | 27.05 |  |  |  | 2.396986 | -1.769796 | 6.195275 | -1.348792 | 7.1866 | 11.61208 | 9.215092 | 4.425478 | 4.789613
| 11:00 | 2024-06-30 |  | 20 | 329.6 | 0 | 2.06 | 422 | 15.4 | 17.2 | 25.4 | 6.203308 | 27.67332 | 8.446377 | 41.05117 | 7.325383 | 366.7 | 10.19215 | 1.19 | 508 | 3.73746 | 0.2974514 | 23.20032 | 0.8857143 | [10 empty] | 2.507971 | -1.929696 | 6.374832 | -1.325824 | 7.325383 | 11.77052 | 9.262548 | 4.445136 | 4.817412
| 11:00 | 2024-07-01 |  | 21 | 289.7 | 0 | 2.04 | 423 | 15.2 | 17.1 | 25.2 | 5.607948 | 27.51762 | 7.990668 | 42.47357 | 7.464241 | 367.9 | 10.19215 | 1.19 | 508 | 3.749691 | 0.2974514 | 23.20032 | 0.8857143 | Peso Inicial del Mineral Seco (kg) | [5 empty] | 26.91564 |  |  |  | 2.59487 | -2.059088 | 6.621166 | -1.345727 | 7.464241 | 12.02632 | 9.431448 | 4.562078 | 4.86937
| 11:00 | 2024-07-02 |  | 22 | 285.6 | 0 | 2 | 425 | 15 | 17.3 | 25.1 | 5.319357 | 27.4704 | 7.76736 | 43.79669 | 7.603554 | 368.3 | 10.19215 | 1.19 | 508 | 3.753768 | 0.2974514 | 23.20032 | 0.8857143 | [10 empty] | 2.675705 | -2.182135 | 6.873015 | -1.371357 | 7.603554 | 12.29443 | 9.618729 | 4.69088 | 4.927849
| 11:00 | 2024-07-03 |  | 23 | 280.4 | 0 | 1.98 | 426 | 15.3 | 17.2 | 25.3 | 4.914188 | 27.50421 | 7.5888 | 44.98712 | 7.743018 | 360.2 | 10.19215 | 1.19 | 508 | 3.671211 | 0.2974514 | 23.20032 | 0.8857143 | Altura Inicial del Mineral (m) | [5 empty] | 1.02 |  |  |  | 2.748433 | -2.299277 | 7.12992 | -1.402287 | 7.743018 | 12.57366 | 9.825227 | 4.830642 | 4.994585
| 11:00 | 2024-07-04 |  | 24 | 295.8 | 0 | 1.94 | 427 | 15.1 | 17.1 | 25.2 | 4.999922 | 28.9326 | 7.096979 | 46.27463 | 7.879415 | 253.5 | 10.19215 | 1.19 | 508 | 2.583709 | 0.2974514 | 23.20032 | 0.8857143 | [10 empty] | 2.827092 | -2.415026 | 7.28389 | -1.3948 | 7.879415 | 12.74828 | 9.921187 | 4.868864 | 5.052323
Se alimenta solucion de la ROM1 | 11:00 | 2024-07-05 |  | 25 | 286.6 | 0.2601067 | 1.95 | 428 | 15.2 | 17.4 | 25 | 4.887151 | 28.63595 | 7.0308 | 47.51843 | 7.972638 | 360.3 | 10.04184 | 1.1 | 498 | 3.618075 | 0.2840896 | 19.90796 | 1.165414 | *Densidad Bulk (kg/l) | [5 empty] | 1.446704 |  |  |  | 2.90308 | -2.53144 | 7.231685 | -1.30839 | 7.972638 | 12.67288 | 9.769803 | 4.700245 | 5.069558
| 11:00 | 2024-07-06 |  | 26 | 274.2 | 0.6502667 | 1.96 | 430 | 15.3 | 17.2 | 25.1 | 4.737203 | 28.13612 | 6.9192 | 48.64147 | 8.100436 | 366 | 10.04184 | 1.1 | 498 | 3.675314 | 0.2840896 | 19.90796 | 1.165414 | [10 empty] | 2.971691 | -2.627494 | 7.322898 | -1.28825 | 8.100436 | 12.79584 | 9.82415 | 4.695404 | 5.128746
| 11:00 | 2024-07-07 |  | 27 | 278.2 | 1.040427 | 1.94 | 431 | 15.4 | 17.3 | 25.3 | 4.539582 | 29.18302 | 6.8076 | 49.72917 | 8.226232 | 388.4 | 10.04184 | 1.1 | 498 | 3.900251 | 0.2840896 | 19.90796 | 1.165414 | Altura Final del Mineral (m) | [9 empty] | 3.038142 | -2.722897 | 7.384821 | -1.257324 | 8.226232 | 12.88816 | 9.850013 | 4.661924 | 5.188089
| 11:00 | 2024-07-08 |  | 28 | 270.6 | 1.300533 | 1.93 | 433 | 15.3 | 17.1 | 25.1 | 4.486714 | 30.26752 | 6.696 | 50.76509 | 8.358063 | 336.9 | 10.04184 | 1.1 | 498 | 3.383096 | 0.2840896 | 19.90796 | 1.165414 | [10 empty] | 3.101431 | -2.811275 | 7.472708 | -1.240303 | 8.358063 | 13.0195 | 9.918064 | 4.661432 | 5.256632
EQ | 11:00 | 2024-07-09 |  | 29 | 276.8 | 1.56064 | 1.92 | 434 | 15.4 | 17.2 | 25.3 | 4.22565 | 29.78669 | 6.60672 | 51.77303 | 8.467706 | 336.8 | 10.04184 | 1.1 | 498 | 3.382092 | 0.2840896 | 19.90796 | 1.165414 | Peso del Residuo Humedo (kg) | [9 empty] | 3.16301 | -2.904649 | 7.462774 | -1.183162 | 8.467706 | 13.02583 | 9.862822 | 4.558126 | 5.304696
| 11:00 | 2024-07-10 |  | 30 | 273.9 | 1.9508 | 1.9 | 435 | 15.2 | 17 | 25.4 | 3.85343 | 30.32273 | 6.49512 | 52.67381 | 8.573509 | 358 | 10.04184 | 1.1 | 498 | 3.594979 | 0.2840896 | 19.90796 | 1.165414 | [10 empty] | 3.218042 | -2.994796 | 7.441914 | -1.123703 | 8.573509 | 13.02063 | 9.802586 | 4.447118 | 5.355468
| 11:00 | 2024-07-11 |  | 31 | 272.8 | 2.210907 | 1.88 | 437 | 15.1 | 16.9 | 25.2 | 3.738423 | 30.99199 | 6.38352 | 53.53552 | 8.684666 | 360.1 | 10.04184 | 1.1 | 498 | 3.616067 | 0.2840896 | 19.90796 | 1.165414 | Peso del Residuo Seco (kg) | [9 empty] | 3.270686 | -3.080893 | 7.441587 | -1.07438 | 8.684666 | 13.04536 | 9.774673 | 4.360693 | 5.413979
| 11:00 | 2024-07-12 |  | 32 | 280.6 | 2.471013 | 1.87 | 438 | 15.2 | 17 | 25.3 | 3.50095 | 29.95403 | 6.2496 | 54.36149 | 8.793253 | 360.4 | 10.04184 | 1.1 | 498 | 3.619079 | 0.2840896 | 19.90796 | 1.165414 | [10 empty] | 3.321148 | -3.167625 | 7.451118 | -1.028449 | 8.793253 | 13.07675 | 9.755597 | 4.283492 | 5.472105
| 11:00 | 2024-07-13 |  | 33 | 288.9 | 2.523035 | 1.86 | 440 | 15.2 | 17.1 | 25 | 3.25585 | 28.82192 | 6.16032 | 55.1482 | 8.900632 | 364.7 | 10.04184 | 1.1 | 498 | 3.662259 | 0.2840896 | 19.90796 | 1.165414 | Volumen Drenado (l) | [9 empty] | 3.369211 | -3.25603 | 7.471391 | -0.9856556 | 8.900632 | 13.11599 | 9.746782 | 4.215361 | 5.531421
| 11:00 | 2024-07-14 |  | 34 | 294.7 | 2.591643 | 1.85 | 442 | 15.3 | 16.8 | 25.3 | 2.980544 | 28.52108 | 6.065217 | 55.87534 | 9.008321 | 361 | 10.04184 | 1.1 | 498 | 3.625105 | 0.2840896 | 19.90796 | 1.165414 | [10 empty] | 3.413635 | -3.34461 | 7.49262 | -0.9431254 | 9.008321 | 13.15633 | 9.742695 | 4.148009 | 5.594686
| 11:00 | 2024-07-15 |  | 35 | 296.2 | 2.643999 | 1.84 | 443 | 15.4 | 16.9 | 25.1 | 2.841246 | 28.41552 | 5.952899 | 56.56893 | 9.113908 | 367.8 | 10.04184 | 1.1 | 498 | 3.693389 | 0.2840896 | 19.90796 | 1.165414 | Compactación (%) | [9 empty] | 3.456009 | -3.431899 | 7.503604 | -0.8974307 | 9.113908 | 13.18561 | 9.729604 | 4.071705 | 5.657899
Se alimenta solucion de la ROM1 | 11:00 | 2024-07-16 |  | 36 | 290.7 | 2.48693 | 1.84 | 445 | 15.6 | 17.2 | 25.2 | 2.74068 | 28.57761 | 5.84058 | 57.21861 | 9.224269 | 360.4 | 10.33898 | 1.28 | 505 | 3.726169 | 0.2033187 | 20.33187 | 1.231579 | [10 empty] | 3.495701 | -3.514421 | 7.531288 | -0.8608213 | 9.224269 | 13.24114 | 9.745435 | 4.016867 | 5.728568
| 11:00 | 2024-07-17 |  | 37 | 288.6 | 2.421484 | 1.83 | 446 | 15.7 | 17.1 | 25.2 | 2.684043 | 29.29306 | 5.66087 | 57.87684 | 9.336744 | 357.8 | 10.33898 | 1.28 | 505 | 3.699288 | 0.2033187 | 20.33187 | 1.231579 | * Mineral seco entre el volumen de la columna. | [9 empty] | 3.535915 | -3.591784 | 7.53748 | -0.818973 | 9.336744 | 13.28244 | 9.746525 | 3.945696 | 5.800829
| 11:00 | 2024-07-18 |  | 38 | 295.5 | 2.28324 | 1.84 | 445 | 15.9 | 17.3 | 25.1 | 2.520815 | 29.50927 | 5.55313 | 58.50768 | 9.449117 | 358.8 | 10.33898 | 1.28 | 505 | 3.709627 | 0.2033187 | 20.33187 | 1.231579 | [10 empty] | 3.574455 | -3.669824 | 7.51359 | -0.7652776 | 9.449117 | 13.29288 | 9.718428 | 3.843766 | 5.874662
| 11:00 | 2024-07-19 |  | 39 | 289.9 | 2.218004 | 1.85 | 444 | 16 | 17 | 25.3 | 2.462868 | 29.5456 | 5.373997 | 59.10932 | 9.563051 | 356.7 | 10.33898 | 1.28 | 505 | 3.687915 | 0.2033187 | 20.33187 | 1.231579 | [10 empty] | 3.611211 | -3.742386 | 7.498555 | -0.7180859 | 9.563051 | 13.31922 | 9.708009 | 3.756169 | 5.95184
| 11:00 | 2024-07-20 |  | 40 | 288.9 | 1.957063 | 1.84 | 447 | 15.5 | 17.2 | 25.2 | 2.419025 | 29.67991 | 5.329213 | 59.69715 | 9.679063 | 357.6 | 10.33898 | 1.28 | 505 | 3.69722 | 0.2033187 | 20.33187 | 1.231579 | [10 empty] | 3.647124 | -3.813926 | 7.476919 | -0.668964 | 9.679063 | 13.34206 | 9.694932 | 3.662993 | 6.031939
| 11:00 | 2024-07-21 |  | 41 | 304.8 | 1.852686 | 1.81 | 445 | 15.4 | 17.1 | 25.1 | 2.26223 | 29.30127 | 5.28443 | 60.27606 | 9.795446 | 360.4 | 10.33898 | 1.28 | 505 | 3.726169 | 0.2033187 | 20.33187 | 1.231579 | [10 empty] | 3.682492 | -3.890015 | 7.429124 | -0.6072768 | 9.795446 | 13.33455 | 9.652063 | 3.539109 | 6.112954
| 11:00 | 2024-07-22 |  | 42 | 296.3 | 1.677688 | 1.8 | 446 | 15.7 | 17.3 | 25.2 | 2.07975 | 29.67221 | 5.20056 | 60.78564 | 9.915416 | 359.2 | 10.33898 | 1.28 | 505 | 3.713763 | 0.2033187 | 20.33187 | 1.231579 | [10 empty] | 3.713624 | -3.961344 | 7.393312 | -0.5528746 | 9.915416 | 13.34738 | 9.633759 | 3.431968 | 6.201792
| 11:00 | 2024-07-23 |  | 43 | 286.8 | 1.586651 | 1.78 | 448 | 15.6 | 17.2 | 25.3 | 2.008437 | 29.92463 | 5.1336 | 61.25772 | 10.03649 | 101 | 10.33898 | 1.28 | 505 | 1.044237 | 0.2033187 | 20.33187 | 1.231579 | [10 empty] | 3.742465 | -4.028308 | 7.369004 | -0.5053491 | 10.03649 | 13.37718 | 9.634718 | 3.340696 | 6.294022
Falla bomba | 11:00 | 2024-07-24 |  | 44 | 191.3 | 1.428301 | 1.76 | 449 | 15.7 | 17.4 | 25.3 | 2.075451 | 29.80249 | 5.036262 | 61.61107 | 10.06513 | 359.3 | 10.33898 | 1.28 | 505 | 3.714797 | 0.2033187 | 20.33187 | 1.231579 | [10 empty] | 3.764053 | -4.082861 | 7.095085 | -0.3698258 | 10.06513 | 13.07736 | 9.313303 | 3.012223 | 6.30108
| 11:00 | 2024-07-25 |  | 45 | 199.8 | 1.287528 | 1.74 | 447 | 15.8 | 17.1 | 25.1 | 2.040916 | 29.81588 | 4.99968 | 61.92522 | 10.19359 | 362.9 | 10.33898 | 1.28 | 505 | 3.752017 | 0.2033187 | 20.33187 | 1.231579 | [10 empty] | 3.783245 | -4.119039 | 7.280821 | -0.4199092 | 10.19359 | 13.35537 | 9.572127 | 3.161781 | 6.410346
| 11:00 | 2024-07-26 |  | 46 | 292.6 | 1.040427 | 1.72 | 445 | 15.6 | 17.3 | 25.2 | 2.050103 | 29.24801 | 4.95504 | 62.41896 | 10.32168 | 363.7 | 10.33898 | 1.28 | 505 | 3.760288 | 0.2033187 | 20.33187 | 1.231579 | [10 empty] | 3.81341 | -4.184246 | 7.263595 | -0.3760859 | 10.32168 | 13.40103 | 9.587618 | 3.079348 | 6.50827
Se alimenta solucion de la ROM1 | 11:00 | 2024-07-27 |  | 47 | 308.8 | 1.261517 | 1.71 | 444 | 15.4 | 17.2 | 25.2 | 1.979676 | 28.93454 | 5.105297 | 62.92331 | 10.44691 | 353.9 | 10.20253 | 1.04 | 498 | 3.610676 | 0.1936756 | 20.7867 | 0.9417722 | [10 empty] | 3.844222 | -4.257625 | 7.223443 | -0.3188594 | 10.44691 | 13.41273 | 9.568509 | 2.965818 | 6.602691
| 11:00 | 2024-07-28 |  | 48 | 310.8 | 1.422132 | 1.7 | 442 | 15.8 | 17.3 | 25.1 | 1.973643 | 28.57302 | 5.15008 | 63.43469 | 10.56464 | 368.3 | 10.20253 | 1.04 | 498 | 3.757592 | 0.1936756 | 20.7867 | 0.9417722 | [10 empty] | 3.875464 | -4.340025 | 7.198405 | -0.262235 | 10.56464 | 13.42302 | 9.547555 | 2.85838 | 6.689175
| 11:00 | 2024-07-29 |  | 49 | 314.6 | 1.539556 | 1.72 | 443 | 15.6 | 17.3 | 25.3 | 1.991334 | 28.34598 | 5.085 | 63.95571 | 10.68625 | 358 | 10.20253 | 1.04 | 498 | 3.652506 | 0.1936756 | 20.7867 | 0.9417722 | [10 empty] | 3.907295 | -4.421486 | 7.197526 | -0.2153514 | 10.68625 | 13.46229 | 9.554995 | 2.77604 | 6.778955
| 11:00 | 2024-07-30 |  | 50 | 315 | 1.651887 | 1.71 | 441 | 15.1 | 17.1 | 25.3 | 1.908784 | 28.98119 | 5.265 | 64.45494 | 10.80262 | 357.1 | 10.20253 | 1.04 | 498 | 3.643324 | 0.1936756 | 20.7867 | 0.9417722 | [10 empty] | 3.937795 | -4.507395 | 7.161819 | -0.1526578 | 10.80262 | 13.45704 | 9.519249 | 2.654424 | 6.864824
| 11:00 | 2024-07-31 |  | 51 | 299.3 | 1.704328 | 1.73 | 442 | 15.2 | 17.2 | 25.2 | 1.787812 | 28.32428 | 5.22 | 64.89224 | 10.91903 | 352.5 | 10.20253 | 1.04 | 498 | 3.596392 | 0.1936756 | 20.7867 | 0.9417722 | [10 empty] | 3.964511 | -4.58711 | 7.178546 | -0.1134788 | 10.91903 | 13.51047 | 9.545954 | 2.591437 | 6.954517
| 11:00 | 2024-08-01 |  | 52 | 300.1 | 1.638777 | 1.72 | 443 | 15.8 | 17.3 | 25.2 | 1.771289 | 28.77877 | 5.13 | 65.32705 | 11.03437 | 355.7 | 10.20253 | 1.04 | 498 | 3.629041 | 0.1936756 | 20.7867 | 0.9417722 | [10 empty] | 3.991076 | -4.665621 | 7.168632 | -0.06483802 | 11.03437 | 13.53738 | 9.546309 | 2.50301 | 7.043298
| 11:00 | 2024-08-02 |  | 53 | 309 | 1.612556 | 1.74 | 442 | 15.6 | 17.3 | 25.1 | 1.623884 | 28.85275 | 5.175 | 65.73334 | 11.15069 | 360.3 | 10.20253 | 1.04 | 498 | 3.675972 | 0.1936756 | 20.7867 | 0.9417722 | [10 empty] | 4.015897 | -4.74781 | 7.14351 | -0.008303168 | 11.15069 | 13.54639 | 9.530495 | 2.395701 | 7.134794
| 11:00 | 2024-08-03 |  | 54 | 308.2 | 1.762771 | 1.73 | 443 | 15.8 | 17.1 | 25.3 | 1.594777 | 28.29833 | 5.042169 | 66.12914 | 11.26708 | 357.1 | 10.20253 | 1.04 | 498 | 3.643324 | 0.1936756 | 20.7867 | 0.9417722 | [10 empty] | 4.040079 | -4.826785 | 7.141811 | 0.03747305 | 11.26708 | 13.58211 | 9.542028 | 2.315026 | 7.227002
| 11:00 | 2024-08-04 |  | 55 | 305.9 | 2.08921 | 1.72 | 444 | 15.7 | 17 | 25.1 | 1.51335 | 28.64261 | 5.064578 | 66.49871 | 11.3787 | 354.7 | 10.20253 | 1.04 | 498 | 3.618838 | 0.1936756 | 20.7867 | 0.9417722 | [10 empty] | 4.062657 | -4.905649 | 7.129533 | 0.08721531 | 11.3787 | 13.60258 | 9.539925 | 2.223884 | 7.31604
| 11:00 | 2024-08-05 |  | 56 | 308 | 2.219786 | 1.7 | 443 | 15.6 | 17.2 | 25.2 | 1.511593 | 28.2848 | 5.019759 | 66.87119 | 11.48775 | 354.4 | 10.20253 | 1.04 | 498 | 3.615777 | 0.1936756 | 20.7867 | 0.9417722 | [10 empty] | 4.085413 | -4.984453 | 7.117182 | 0.1369513 | 11.48775 | 13.62048 | 9.535063 | 2.132729 | 7.402334
| 11:00 | 2024-08-06 |  | 57 | 331.7 | 2.480937 | 1.71 | 445 | 15.8 | 17 | 25.3 | 1.474103 | 27.96367 | 4.93012 | 67.26568 | 11.59151 | 363.5 | 10.20253 | 1.04 | 498 | 3.70862 | 0.1936756 | 20.7867 | 0.9417722 | [10 empty] | 4.109514 | -5.069078 | 7.057965 | 0.2078671 | 11.59151 | 13.5804 | 9.470884 | 1.988888 | 7.481996
Se alimenta solucion de la ROM1 | 11:00 | 2024-08-07 |  | 58 | 269.9 | 2.611513 | 1.7 | 446 | 15.8 | 16.9 | 25.4 | 1.474362 | 29.78858 | 4.885301 | 67.57308 | 11.70311 | 298.4 | 10.46414 | 1.02 | 500 | 3.122498 | 0.2340295 | 20.8433 | 0.8005063 | [10 empty] | 4.128294 | -5.132549 | 7.105972 | 0.2258481 | 11.70311 | 13.67653 | 9.548239 | 1.973423 | 7.574816
| 11:00 | 2024-08-08 |  | 59 | 261.3 | 2.546225 | 1.69 | 445 | 15.5 | 17 | 25.2 | 1.454982 | 29.14091 | 4.818072 | 67.86435 | 11.7944 | 355.2 | 10.46414 | 1.02 | 500 | 3.716861 | 0.2340295 | 20.8433 | 0.8005063 | [10 empty] | 4.146089 | -5.198873 | 7.06942 | 0.2776722 | 11.7944 | 13.66495 | 9.518859 | 1.870547 | 7.648312
| 11:00 | 2024-08-09 |  | 60 | 330.4 | 2.611513 | 1.68 | 448 | 15.7 | 17 | 25.3 | 1.349838 | 27.7977 | 4.750843 | 68.20491 | 11.90044 | 355 | 10.46414 | 1.02 | 500 | 3.714768 | 0.2340295 | 20.8433 | 0.8005063 | [10 empty] | 4.166895 | -5.282443 | 7.021097 | 0.3438352 | 11.90044 | 13.63909 | 9.472196 | 1.738654 | 7.733542
| 11:00 | 2024-08-10 |  | 61 | 303.6 | 2.709444 | 1.7 | 445 | 15.9 | 17.2 | 25 | 1.333179 | 28.49387 | 4.740291 | 68.50681 | 12.00789 | 355.4 | 10.46414 | 1.02 | 500 | 3.718954 | 0.2340295 | 20.8433 | 0.8005063 | [10 empty] | 4.185339 | -5.357537 | 7.011696 | 0.3903274 | 12.00789 | 13.66205 | 9.47671 | 1.654159 | 7.822551
| 11:00 | 2024-08-11 |  | 62 | 272.6 | 2.748902 | 1.71 | 443 | 16 | 17.1 | 25.1 | 1.314319 | 28.5133 | 4.695146 | 68.76501 | 12.11822 | 353.4 | 10.46414 | 1.02 | 500 | 3.698025 | 0.2340295 | 20.8433 | 0.8005063 | [10 empty] | 4.201114 | -5.422256 | 7.073175 | 0.4038889 | 12.11822 | 13.76914 | 9.568026 | 1.650919 | 7.917107
| 11:00 | 2024-08-12 |  | 63 | 291.7 | 2.827818 | 1.7 | 442 | 15.5 | 17 | 25.4 | 1.234988 | 27.22587 | 4.672573 | 69.02549 | 12.22497 | 359.5 | 10.46414 | 1.02 | 500 | 3.761857 | 0.2340295 | 20.8433 | 0.8005063 | [10 empty] | 4.217027 | -5.492481 | 7.122361 | 0.4252803 | 12.22497 | 13.85485 | 9.637819 | 1.62988 | 8.007939
| 11:00 | 2024-08-13 |  | 64 | 310.6 | 2.630529 | 1.69 | 440 | 16.2 | 17.3 | 25.4 | 1.238952 | 26.85536 | 4.604854 | 69.30769 | 12.33438 | 358 | 10.46414 | 1.02 | 500 | 3.74616 | 0.2340295 | 20.8433 | 0.8005063 | [10 empty] | 4.234268 | -5.566763 | 7.15107 | 0.4567902 | 12.33438 | 13.91868 | 9.684415 | 1.584307 | 8.100108
| 11:00 | 2024-08-14 |  | 65 | 302.9 | 2.867276 | 1.7 | 441 | 16 | 17.4 | 25.3 | 1.270923 | 27.72922 | 4.65 | 69.59036 | 12.44129 | 359.9 | 10.46414 | 1.02 | 500 | 3.766042 | 0.2340295 | 20.8433 | 0.8005063 | [10 empty] | 4.251537 | -5.639707 | 7.169076 | 0.491613 | 12.44129 | 13.97066 | 9.719122 | 1.529369 | 8.189752
| 11:00 | 2024-08-15 |  | 66 | 311.1 | 2.893581 | 1.72 | 442 | 16 | 17.2 | 25 | 1.299365 | 27.9524 | 4.559709 | 69.8907 | 12.54777 | 362.3 | 10.46414 | 1.02 | 500 | 3.791156 | 0.2340295 | 20.8433 | 0.8005063 | [10 empty] | 4.269886 | -5.713205 | 7.162828 | 0.5359919 | 12.54777 | 13.99739 | 9.727502 | 1.449624 | 8.277879
| 11:00 | 2024-08-16 |  | 67 | 342.9 | 2.946192 | 1.73 | 440 | 16.1 | 17.1 | 25.2 | 1.35656 | 27.28869 | 4.469417 | 70.2477 | 12.65108 | 364.8 | 10.46414 | 1.02 | 500 | 3.817316 | 0.2340295 | 20.8433 | 0.8005063 | [10 empty] | 4.291696 | -5.793992 | 7.107899 | 0.6030816 | 12.65108 | 13.96499 | 9.673295 | 1.313907 | 8.359388
| 11:00 | 2024-08-17 |  | 68 | 318.1 | 2.622043 | 1.75 | 439 | 16.4 | 17 | 25.2 | 1.380292 | 24.94531 | 4.5 | 70.57965 | 12.76192 | 360.3 | 10.46414 | 1.02 | 500 | 3.770228 | 0.2340295 | 20.8433 | 0.8005063 | [10 empty] | 4.311977 | -5.868075 | 7.186697 | 0.6153966 | 12.76192 | 14.08054 | 9.768566 | 1.318621 | 8.449944
Se alimenta solucion de la ROM1 | 11:00 | 2024-08-18 |  | 69 | 320.6 | 2.490941 | 1.78 | 437 | 16.5 | 16.9 | 25.3 | 1.343249 | 26.54624 | 4.545 | 70.90469 | 12.87233 | 360 | 10.44839 | 1.09 | 490 | 3.761421 | 0.2289724 | 21.13592 | 0.8497462 | [10 empty] | 4.331835 | -5.944062 | 7.203064 | 0.6525826 | 12.87233 | 14.13133 | 9.799494 | 1.259002 | 8.540492
| 11:00 | 2024-08-19 |  | 70 | 322.7 | 2.254957 | 1.8 | 436 | 16.8 | 17.1 | 25.1 | 1.288122 | 25.89083 | 4.6575 | 71.21745 | 12.98504 | 364 | 10.44839 | 1.09 | 490 | 3.803215 | 0.2289724 | 21.13592 | 0.8497462 | [10 empty] | 4.350943 | -6.021893 | 7.247051 | 0.6803003 | 12.98504 | 14.2102 | 9.859255 | 1.225158 | 8.634097
| 11:00 | 2024-08-20 |  | 71 | 357.8 | 2.045194 | 1.79 | 434 | 17 | 17.3 | 25.3 | 1.343902 | 27.23882 | 4.725 | 71.59052 | 13.09915 | 361.8 | 10.44839 | 1.09 | 490 | 3.780228 | 0.2289724 | 21.13592 | 0.8497462 | [10 empty] | 4.373735 | -6.111702 | 7.181583 | 0.7565599 | 13.09915 | 14.16903 | 9.7953 | 1.069881 | 8.725419
| 11:00 | 2024-08-21 |  | 72 | 314 | 2.097634 | 1.75 | 432 | 17.2 | 17 | 25.2 | 1.355472 | 27.84837 | 4.59 | 71.91223 | 13.21513 | 361 | 10.44839 | 1.09 | 490 | 3.77187 | 0.2289724 | 21.13592 | 0.8497462 | [10 empty] | 4.393389 | -6.185421 | 7.185134 | 0.7973322 | 13.21513 | 14.21484 | 9.821454 | 0.9997132 | 8.82174
| 11:00 | 2024-08-22 |  | 73 | 294.3 | 2.202516 | 1.73 | 433 | 16.8 | 17.2 | 25.1 | 1.287429 | 27.58444 | 4.545 | 72.19026 | 13.33118 | 366.2 | 10.44839 | 1.09 | 490 | 3.826201 | 0.2289724 | 21.13592 | 0.8497462 | [10 empty] | 4.410375 | -6.252443 | 7.238072 | 0.8154642 | 13.33118 | 14.31681 | 9.906437 | 0.9856281 | 8.920809
| 11:00 | 2024-08-23 |  | 74 | 294.8 | 2.359839 | 1.7 | 433 | 16.6 | 17.1 | 25 | 1.190094 | 27.56225 | 4.545 | 72.44083 | 13.44749 | 367.6 | 10.44839 | 1.09 | 490 | 3.840829 | 0.2289724 | 21.13592 | 0.8497462 | [10 empty] | 4.425684 | -6.319327 | 7.300812 | 0.8297823 | 13.44749 | 14.42898 | 10.00329 | 0.9814849 | 9.021809
| 11:00 | 2024-08-24 |  | 75 | 277.2 | 2.473841 | 1.68 | 435 | 16.9 | 17.3 | 25.1 | 1.156326 | 27.10356 | 4.515217 | 72.66267 | 13.56471 | 361.7 | 10.44839 | 1.09 | 490 | 3.779184 | 0.2289724 | 21.13592 | 0.8497462 | [10 empty] | 4.439236 | -6.380395 | 7.417425 | 0.8202541 | 13.56471 | 14.60174 | 10.16251 | 1.037031 | 9.125477
| 11:00 | 2024-08-25 |  | 76 | 312.9 | 2.63091 | 1.69 | 436 | 17.2 | 17 | 25 | 1.100398 | 27.07586 | 4.492754 | 72.90809 | 13.67454 | 363.7 | 10.44839 | 1.09 | 490 | 3.80008 | 0.2289724 | 21.13592 | 0.8497462 | [10 empty] | 4.45423 | -6.451813 | 7.44388 | 0.8509861 | 13.67454 | 14.6666 | 10.21237 | 0.9920676 | 9.220307
| 11:00 | 2024-08-26 |  | 77 | 338.8 | 2.643999 | 1.7 | 435 | 17 | 17.1 | 25.3 | 1.004975 | 26.62864 | 4.582609 | 73.14949 | 13.78244 | 365 | 10.44839 | 1.09 | 490 | 3.813663 | 0.2289724 | 21.13592 | 0.8497462 | [10 empty] | 4.468978 | -6.532665 | 7.434994 | 0.9005726 | 13.78244 | 14.68477 | 10.21579 | 0.9023293 | 9.313462
| 11:00 | 2024-08-27 |  | 78 | 319.9 | 2.32986 | 1.72 | 434 | 17.1 | 17.3 | 25.1 | 0.9597913 | 26.73084 | 4.492754 | 73.35922 | 13.89644 | 365 | 10.44839 | 1.09 | 490 | 3.813663 | 0.2289724 | 21.13592 | 0.8497462 | [10 empty] | 4.481791 | -6.605945 | 7.463324 | 0.9316543 | 13.89644 | 14.75382 | 10.27203 | 0.8573797 | 9.414648
| 11:00 | 2024-08-28 |  | 79 | 266.4 | 2.303682 | 1.71 | 433 | 17.2 | 17.2 | 25.4 | 0.9538361 | 26.67692 | 4.380435 | 73.51927 | 14.01533 | 364.5 | 10.44839 | 1.09 | 490 | 3.808439 | 0.2289724 | 21.13592 | 0.8497462 | [10 empty] | 4.491569 | -6.661651 | 7.606169 | 0.9090698 | 14.01533 | 14.95984 | 10.46828 | 0.9445175 | 9.523759
Se alimenta solucion de la ROM1 | 11:00 | 2024-08-29 |  | 80 | 295.2 | 2.290593 | 1.72 | 434 | 17.1 | 17.1 | 25.2 | 0.9589983 | 26.44941 | 4.178261 | 73.70663 | 14.1317 | 361.1 | 10.27872 | 1.05 | 498 | 3.711644 | 0.2253958 | 20.5207 | 0.7540541 | [10 empty] | 4.503016 | -6.721708 | 7.686128 | 0.9129272 | 14.1317 | 15.09612 | 10.5931 | 0.9644201 | 9.628685
| 11:00 | 2024-08-30 |  | 81 | 296.6 | 2.277504 | 1.73 | 435 | 16.5 | 17 | 25.3 | 0.9072984 | 26.65223 | 4.088406 | 73.88281 | 14.2445 | 362.8 | 10.27872 | 1.05 | 498 | 3.729118 | 0.2253958 | 20.5207 | 0.7540541 | [10 empty] | 4.513779 | -6.782846 | 7.729557 | 0.9313189 | 14.2445 | 15.19121 | 10.67743 | 0.946711 | 9.730723
| 11:00 | 2024-08-31 |  | 82 | 290.2 | 2.225148 | 1.71 | 432 | 16 | 17.4 | 25 | 0.9173827 | 26.74998 | 4.043478 | 74.05592 | 14.35906 | 363.3 | 10.27872 | 1.05 | 498 | 3.734258 | 0.2253958 | 20.5207 | 0.7540541 | [10 empty] | 4.524355 | -6.841353 | 7.786309 | 0.9431312 | 14.35906 | 15.30402 | 10.77966 | 0.9449568 | 9.834704
| 11:00 | 2024-09-01 |  | 83 | 295.1 | 2.198969 | 1.7 | 433 | 15.9 | 17.2 | 25.1 | 0.9550953 | 26.9797 | 3.998551 | 74.24359 | 14.47369 | 362.6 | 10.27872 | 1.05 | 498 | 3.7270625 | 0.2253958 | 20.5207 | 0.7540541 | [10 empty] | 4.535821 | -6.90026 | 7.82527 | 0.9619507 | 14.47369 | 15.3987 | 10.86288 | 0.9250095 | 9.937869
| 11:00 | 2024-09-02 |  | 84 | 327 | 2.159702 | 1.68 | 434 | 15.6 | 17.3 | 25.2 | 0.9240167 | 27.00102 | 3.931159 | 74.45047 | 14.58592 | 363.8 | 10.27872 | 1.05 | 498 | 3.739397 | 0.2253958 | 20.5207 | 0.7540541 | [10 empty] | 4.54846 | -6.966063 | 7.788555 | 1.013539 | 14.58592 | 15.40842 | 10.85996 | 0.822492 | 10.03746
| 11:00 | 2024-09-03 |  | 85 | 298.7 | 2.094257 | 1.67 | 432 | 15.8 | 17.4 | 25.3 | 0.8879163 | 26.96473 | 3.953623 | 74.62243 | 14.70161 | 368 | 10.27872 | 1.05 | 498 | 3.782568 | 0.2253958 | 20.5207 | 0.7540541 | [10 empty] | 4.558965 | -7.02501 | 7.819538 | 1.03542 | 14.70161 | 15.49614 | 10.93718 | 0.7945283 | 10.14265
| 11:00 | 2024-09-04 |  | 86 | 288.8 | 2.0419 | 1.68 | 433 | 15.9 | 17 | 25.2 | 0.9166455 | 27.80181 | 3.863768 | 74.79304 | 14.82024 | 360.2 | 10.27872 | 1.05 | 498 | 3.702394 | 0.2253958 | 20.5207 | 0.7540541 | [10 empty] | 4.569388 | -7.079519 | 7.854728 | 1.053162 | 14.82024 | 15.59545 | 11.02606 | 0.7752091 | 10.25085
| 11:00 | 2024-09-05 |  | 87 | 295.6 | 1.963366 | 1.67 | 433 | 16 | 16.9 | 25.1 | 0.8616194 | 26.30207 | 3.886232 | 74.95588 | 14.93623 | 361.2 | 10.27872 | 1.05 | 498 | 3.712672 | 0.2253958 | 20.5207 | 0.7540541 | [10 empty] | 4.579337 | -7.13655 | 7.902889 | 1.067404 | 14.93623 | 15.70257 | 11.12323 | 0.7663392 | 10.35689
| 11:00 | 2024-09-06 |  | 88 | 301.7 | 1.911009 | 1.66 | 432 | 15.9 | 17 | 25.2 | 0.8072799 | 26.72776 | 3.818841 | 75.10806 | 15.05275 | 362.4 | 10.27872 | 1.05 | 498 | 3.725007 | 0.2253958 | 20.5207 | 0.7540541 | [10 empty] | 4.588634 | -7.193751 | 7.925134 | 1.091616 | 15.05275 | 15.78413 | 11.1955 | 0.7313828 | 10.46411
| 11:00 | 2024-09-07 |  | 89 | 321.1 | 1.911009 | 1.64 | 432 | 16.2 | 17 | 25.2 | 0.8410595 | 27.06121 | 3.818841 | 75.28486 | 15.16834 | 363.9 | 10.27872 | 1.05 | 498 | 3.740425 | 0.2253958 | 20.5207 | 0.7540541 | [10 empty] | 4.599436 | -7.255711 | 7.895906 | 1.138156 | 15.16834 | 15.80854 | 11.2091 | 0.6401952 | 10.56891
Se controla el PLS cada 5 dias | 11:00 | 2024-09-08 |  | 90 | 290.5 | 1.649227 | 1.62 | 433 | 16.3 | 17.2 | 25.2 | 0.8373518 | 27.16793 | 3.728986 | 75.43618 | 15.28951 | [18 empty] | 4.60868 | -7.308302 | 7.933363 | 1.153939 | 15.28951 | 15.91457 | 11.30589 | 0.6250613 | 10.68083
| 11:00 | 2024-09-09 |  | 91 | [10 empty] | 75.43618 | 15.28951 | [18 empty] | 4.60868 | -7.308302 | 7.933363 | 1.153939 | 15.28951 | 15.91457 | 11.30589 | 0.6250613 | 10.68083
| 11:00 | 2024-09-10 |  | 92 | [10 empty] | 75.43618 | 15.28951 | [18 empty] | 4.60868 | -7.308302 | 7.933363 | 1.153939 | 15.28951 | 15.91457 | 11.30589 | 0.6250613 | 10.68083
| 11:00 | 2024-09-11 |  | 93 | [10 empty] | 75.43618 | 15.28951 | [18 empty] | 4.60868 | -7.308302 | 7.933363 | 1.153939 | 15.28951 | 15.91457 | 11.30589 | 0.6250613 | 10.68083
Se alimenta solucion de la ROM1 | 11:00 | 2024-09-12 |  | 94 | [10 empty] | 75.43618 | 15.28951 | 1809.7 | 10.09251 | 1.06 | 506 | 18.26442 | 0.1951507 | 20.76491 | 0.8447435 | [10 empty] | 4.60868 | -7.308302 | 7.933363 | 1.153939 | 15.28951 | 15.91457 | 11.30589 | 0.6250613 | 10.68083
| 11:00 | 2024-09-13 |  | 95 | 1498.8 | 1.764188 | 1.45 | 438 | 16.4 | 17 | 25 | 0.7942175 | 27.07051 | 3.498714 | 76.22193 | 15.86985 | [18 empty] | 4.656685 | -7.549853 | 8.003594 | 1.265213 | 15.86985 | 16.3236 | 11.66691 | 0.4537412 | 11.21317
| 11:00 | 2024-09-14 |  | 96 | [10 empty] | 76.22193 | 15.86985 | [18 empty] | 4.656685 | -7.549853 | 8.003594 | 1.265213 | 15.86985 | 16.3236 | 11.66691 | 0.4537412 | 11.21317
| 11:00 | 2024-09-15 |  | 97 | [10 empty] | 76.22193 | 15.86985 | [18 empty] | 4.656685 | -7.549853 | 8.003594 | 1.265213 | 15.86985 | 16.3236 | 11.66691 | 0.4537412 | 11.21317
| 11:00 | 2024-09-16 |  | 98 | [10 empty] | 76.22193 | 15.86985 | [18 empty] | 4.656685 | -7.549853 | 8.003594 | 1.265213 | 15.86985 | 16.3236 | 11.66691 | 0.4537412 | 11.21317
| 11:00 | 2024-09-17 |  | 99 | [10 empty] | 76.22193 | 15.86985 | 1797.8 | 10.09251 | 1.06 | 506 | 18.14432 | 0.1951507 | 20.76491 | 0.8447435 | [10 empty] | 4.656685 | -7.549853 | 8.003594 | 1.265213 | 15.86985 | 16.3236 | 11.66691 | 0.4537412 | 11.21317
| 11:00 | 2024-09-18 |  | 100 | 1508.2 | 2.130728 | 1.5 | 445 | 16 | 17.3 | 25.3 | 0.7121 | 27.4285 | 3.701942 | 76.90063 | 16.42458 | [18 empty] | 4.698149 | -7.814124 | 8.006333 | 1.415182 | 16.42458 | 16.61679 | 11.91864 | 0.1922089 | 11.72643
| 11:00 | 2024-09-19 |  | 101 | [10 empty] | 76.90063 | 16.42458 | [18 empty] | 4.698149 | -7.814124 | 8.006333 | 1.415182 | 16.42458 | 16.61679 | 11.91864 | 0.1922089 | 11.72643
| 11:00 | 2024-09-20 |  | 102 | [10 empty] | 76.90063 | 16.42458 | [18 empty] | 4.698149 | -7.814124 | 8.006333 | 1.415182 | 16.42458 | 16.61679 | 11.91864 | 0.1922089 | 11.72643
| 11:00 | 2024-09-21 |  | 103 | [10 empty] | 76.90063 | 16.42458 | [18 empty] | 4.698149 | -7.814124 | 8.006333 | 1.415182 | 16.42458 | 16.61679 | 11.91864 | 0.1922089 | 11.72643
Se alimenta solucion de la ROM1 | 11:00 | 2024-09-22 |  | 104 | [10 empty] | 76.90063 | 16.42458 | 1868.7 | 10.18519 | 1.09 | 518 | 19.03306 | 0.2246 | 20.2568 | 0.9863636 | [10 empty] | 4.698149 | -7.814124 | 8.006333 | 1.415182 | 16.42458 | 16.61679 | 11.91864 | 0.1922089 | 11.72643
| 11:00 | 2024-09-23 |  | 105 | 1408.5 | 2.146357 | 1.54 | 452 | 15.6 | 17 | 25.3 | 0.6521 | 26.7635 | 3.729095 | 77.36874 | 17.0194 | [18 empty] | 4.726748 | -8.035784 | 8.354182 | 1.409331 | 17.0194 | 17.33779 | 12.61105 | 0.3183986 | 12.29265
| 11:00 | 2024-09-24 |  | 106 | [10 empty] | 77.36874 | 17.0194 | [18 empty] | 4.726748 | -8.035784 | 8.354182 | 1.409331 | 17.0194 | 17.33779 | 12.61105 | 0.3183986 | 12.29265
| 11:00 | 2024-09-25 |  | 107 | [10 empty] | 77.36874 | 17.0194 | [18 empty] | 4.726748 | -8.035784 | 8.354182 | 1.409331 | 17.0194 | 17.33779 | 12.61105 | 0.3183986 | 12.29265
| 11:00 | 2024-09-26 |  | 108 | [10 empty] | 77.36874 | 17.0194 | [18 empty] | 4.726748 | -8.035784 | 8.354182 | 1.409331 | 17.0194 | 17.33779 | 12.61105 | 0.3183986 | 12.29265
| 11:00 | 2024-09-27 |  | 109 | [10 empty] | 77.36874 | 17.0194 | 1807.4 | 10.18519 | 1.09 | 518 | 18.4087 | 0.2246 | 20.2568 | 0.9863636 | [10 empty] | 4.726748 | -8.035784 | 8.354182 | 1.409331 | 17.0194 | 17.33779 | 12.61105 | 0.3183986 | 12.29265
| 11:00 | 2024-09-28 |  | 110 | 1455.6 | 1.838395 | 1.54 | 454 | 15.4 | 17.2 | 25.1 | 0.6146 | 26.3835 | 3.560743 | 77.82738 | 17.60392 | [18 empty] | 4.754768 | -8.256862 | 8.511062 | 1.475897 | 17.60392 | 17.85812 | 13.10335 | 0.2542005 | 12.84915
| 11:00 | 2024-09-29 |  | 111 | [10 empty] | 77.82738 | 17.60392 | [18 empty] | 4.754768 | -8.256862 | 8.511062 | 1.475897 | 17.60392 | 17.85812 | 13.10335 | 0.2542005 | 12.84915
| 11:00 | 2024-09-30 |  | 112 | [10 empty] | 77.82738 | 17.60392 | [18 empty] | 4.754768 | -8.256862 | 8.511062 | 1.475897 | 17.60392 | 17.85812 | 13.10335 | 0.2542005 | 12.84915
| 11:00 | 2024-10-01 |  | 113 | [10 empty] | 77.82738 | 17.60392 | [18 empty] | 4.754768 | -8.256862 | 8.511062 | 1.475897 | 17.60392 | 17.85812 | 13.10335 | 0.2542005 | 12.84915
Se alimenta solucion de la ROM1 | 11:00 | 2024-10-02 |  | 114 | [10 empty] | 77.82738 | 17.60392 | 1818 | 10.18519 | 1.09 | 518 | 18.51667 | 0.2246 | 20.2568 | 0.9863636 | [10 empty] | 4.754768 | -8.256862 | 8.511062 | 1.475897 | 17.60392 | 17.85812 | 13.10335 | 0.2542005 | 12.84915
| 11:00 | 2024-10-03 |  | 115 | 1479.3 | 1.56064 | 1.56 | 455 | 15.8 | 17.1 | 25.2 | 0.5521 | 26.5735 | 3.50424 | 78.21067 | 18.20609 | [18 empty] | 4.778185 | -8.477313 | 8.599548 | 1.56816 | 18.20609 | 18.32833 | 13.55015 | 0.1222356 | 13.42791
| 11:00 | 2024-10-04 |  | 116 | [10 empty] | 78.21067 | 18.20609 | [18 empty] | 4.778185 | -8.477313 | 8.599548 | 1.56816 | 18.20609 | 18.32833 | 13.55015 | 0.1222356 | 13.42791
| 11:00 | 2024-10-05 |  | 117 | [10 empty] | 78.21067 | 18.20609 | [18 empty] | 4.778185 | -8.477313 | 8.599548 | 1.56816 | 18.20609 | 18.32833 | 13.55015 | 0.1222356 | 13.42791
| 11:00 | 2024-10-06 |  | 118 | [10 empty] | 78.21067 | 18.20609 | [18 empty] | 4.778185 | -8.477313 | 8.599548 | 1.56816 | 18.20609 | 18.32833 | 13.55015 | 0.1222356 | 13.42791
| 11:00 | 2024-10-07 |  | 119 | [10 empty] | 78.21067 | 18.20609 | 1805 | 10.06689 | 1.16 | 496 | 18.17074 | 0.2246 | 20.9388 | 0.7464883 | [10 empty] | 4.778185 | -8.477313 | 8.599548 | 1.56816 | 18.20609 | 18.32833 | 13.55015 | 0.1222356 | 13.42791
| 11:00 | 2024-10-08 |  | 120 | 1492.1 | 1.832475 | 1.54 | 458 | 15.7 | 16.9 | 25.3 | 0.4921 | 27.1435 | 3.369565 | 78.51932 | 18.77961 | [18 empty] | 4.797041 | -8.716599 | 8.694543 | 1.668707 | 18.77961 | 18.75755 | 13.96051 | -0.02205644 | 13.98257
| 11:00 | 2024-10-09 |  | 121 | [10 empty] | 78.51932 | 18.77961 | [18 empty] | 4.797041 | -8.716599 | 8.694543 | 1.668707 | 18.77961 | 18.75755 | 13.96051 | -0.02205644 | 13.98257
| 11:00 | 2024-10-10 |  | 122 | [10 empty] | 78.51932 | 18.77961 | [18 empty] | 4.797041 | -8.716599 | 8.694543 | 1.668707 | 18.77961 | 18.75755 | 13.96051 | -0.02205644 | 13.98257
| 11:00 | 2024-10-11 |  | 123 | [10 empty] | 78.51932 | 18.77961 | [18 empty] | 4.797041 | -8.716599 | 8.694543 | 1.668707 | 18.77961 | 18.75755 | 13.96051 | -0.02205644 | 13.98257
Se alimenta solucion de la ROM1 | 11:00 | 2024-10-12 |  | 124 | [10 empty] | 78.51932 | 18.77961 | 1815.6 | 10.06689 | 1.16 | 496 | 18.27744 | 0.2246 | 20.9388 | 0.7464883 | [10 empty] | 4.797041 | -8.716599 | 8.694543 | 1.668707 | 18.77961 | 18.75755 | 13.96051 | -0.02205644 | 13.98257
| 11:00 | 2024-10-13 |  | 125 | 1456.4 | 2.28324 | 1.56 | 461 | 15.4 | 16.9 | 25.2 | 0.4796 | 26.5735 | 3.157223 | 78.79216 | 19.33513 | [18 empty] | 4.81371 | -8.927443 | 8.943987 | 1.694163 | 19.33513 | 19.35167 | 14.53796 | 0.01654392 | 14.52142
| 11:00 | 2024-10-14 |  | 126 | [10 empty] | 78.79216 | 19.33513 | [18 empty] | 4.81371 | -8.927443 | 8.943987 | 1.694163 | 19.33513 | 19.35167 | 14.53796 | 0.01654392 | 14.52142
| 11:00 | 2024-10-15 |  | 127 | [10 empty] | 78.79216 | 19.33513 | [18 empty] | 4.81371 | -8.927443 | 8.943987 | 1.694163 | 19.33513 | 19.35167 | 14.53796 | 0.01654392 | 14.52142
| 11:00 | 2024-10-16 |  | 128 | [10 empty] | 78.79216 | 19.33513 | [18 empty] | 4.81371 | -8.927443 | 8.943987 | 1.694163 | 19.33513 | 19.35167 | 14.53796 | 0.01654392 | 14.52142
| 11:00 | 2024-10-17 |  | 129 | [10 empty] | 78.79216 | 19.33513 | 1809.8 | 10.34338 | 1.18 | 522 | 18.71946 | 0.2436 | 20.4382 | 0.701005 | [10 empty] | 4.81371 | -8.927443 | 8.943987 | 1.694163 | 19.33513 | 19.35167 | 14.53796 | 0.01654392 | 14.52142
| 11:00 | 2024-10-18 |  | 130 | 1428.3 | 2.631287 | 1.52 | 467 | 15.2 | 16.8 | 25.4 | 0.4746 | 26.6875 | 3.040385 | 79.01459 | 19.89098 | [18 empty] | 4.827299 | -9.127302 | 9.133697 | 1.736098 | 19.89098 | 19.89738 | 15.07008 | 0.00639451 | 15.06368
| 11:00 | 2024-10-19 |  | 131 | [10 empty] | 79.01459 | 19.89098 | [18 empty] | 4.827299 | -9.127302 | 9.133697 | 1.736098 | 19.89098 | 19.89738 | 15.07008 | 0.00639451 | 15.06368
| 11:00 | 2024-10-20 |  | 132 | [10 empty] | 79.01459 | 19.89098 | [18 empty] | 4.827299 | -9.127302 | 9.133697 | 1.736098 | 19.89098 | 19.89738 | 15.07008 | 0.00639451 | 15.06368
| 11:00 | 2024-10-21 |  | 133 | [10 empty] | 79.01459 | 19.89098 | [18 empty] | 4.827299 | -9.127302 | 9.133697 | 1.736098 | 19.89098 | 19.89738 | 15.07008 | 0.00639451 | 15.06368
Se alimenta solucion de la ROM1 | 11:00 | 2024-10-22 |  | 134 | [10 empty] | 79.01459 | 19.89098 | 1832.4 | 10.34338 | 1.18 | 522 | 18.95322 | 0.2436 | 20.4382 | 0.701005 | [10 empty] | 4.827299 | -9.127302 | 9.133697 | 1.736098 | 19.89098 | 19.89738 | 15.07008 | 0.00639451 | 15.06368
| 11:00 | 2024-10-23 |  | 135 | 1484.7 | 3.201675 | 1.46 | 476 | 15.8 | 17.2 | 25.1 | 0.4396 | 26.0605 | 2.915595 | 79.20822 | 20.41854 | [18 empty] | 4.839128 | -9.325234 | 9.309557 | 1.782207 | 20.41854 | 20.40287 | 15.56374 | -0.01567707 | 15.57942
| 11:00 | 2024-10-24 |  | 136 | [10 empty] | 79.20822 | 20.41854 | [18 empty] | 4.839128 | -9.325234 | 9.309557 | 1.782207 | 20.41854 | 20.40287 | 15.56374 | -0.01567707 | 15.57942
| 11:00 | 2024-10-25 |  | 137 | [10 empty] | 79.20822 | 20.41854 | [18 empty] | 4.839128 | -9.325234 | 9.309557 | 1.782207 | 20.41854 | 20.40287 | 15.56374 | -0.01567707 | 15.57942
| 11:00 | 2024-10-26 |  | 138 | [10 empty] | 79.20822 | 20.41854 | [18 empty] | 4.839128 | -9.325234 | 9.309557 | 1.782207 | 20.41854 | 20.40287 | 15.56374 | -0.01567707 | 15.57942
| 11:00 | 2024-10-27 |  | 139 | [10 empty] | 79.20822 | 20.41854 | 1829 | 10.01672 | 1.28 | 528 | 18.32059 | 0.2436 | 20.8054 | 0.4898829 | [10 empty] | 4.839128 | -9.325234 | 9.309557 | 1.782207 | 20.41854 | 20.40287 | 15.56374 | -0.01567707 | 15.57942
| 11:00 | 2024-10-28 |  | 140 | 1481 | 3.861286 | 1.42 | 489 | 15.3 | 16.9 | 25.3 | 0.4096 | 26.7635 | 2.650725 | 79.35939 | 20.88675 | [18 empty] | 4.848364 | -9.52222 | 9.450586 | 1.841045 | 20.88675 | 20.81511 | 15.96675 | -0.0716339 | 16.03838
| 11:00 | 2024-10-29 |  | 141 | [10 empty] | 79.35939 | 20.88675 | [18 empty] | 4.848364 | -9.52222 | 9.450586 | 1.841045 | 20.88675 | 20.81511 | 15.96675 | -0.0716339 | 16.03838
| 11:00 | 2024-10-30 |  | 142 | [10 empty] | 79.35939 | 20.88675 | [18 empty] | 4.848364 | -9.52222 | 9.450586 | 1.841045 | 20.88675 | 20.81511 | 15.96675 | -0.0716339 | 16.03838
| 11:00 | 2024-10-31 |  | 143 | [10 empty] | 79.35939 | 20.88675 | [18 empty] | 4.848364 | -9.52222 | 9.450586 | 1.841045 | 20.88675 | 20.81511 | 15.96675 | -0.0716339 | 16.03838
| 11:00 | 2024-11-01 |  | 144 | [10 empty] | 79.35939 | 20.88675 | [18 empty] | 4.848364 | -9.52222 | 9.450586 | 1.841045 | 20.88675 | 20.81511 | 15.96675 | -0.0716339 | 16.03838
| 11:00 | 2024-11-02 |  | 145 | [10 empty] | 79.35939 | 20.88675 | [18 empty] | 4.848364 | -9.52222 | 9.450586 | 1.841045 | 20.88675 | 20.81511 | 15.96675 | -0.0716339 | 16.03838
| 11:00 | 2024-11-03 |  | 146 | [10 empty] | 79.35939 | 20.88675 | [18 empty] | 4.848364 | -9.52222 | 9.450586 | 1.841045 | 20.88675 | 20.81511 | 15.96675 | -0.0716339 | 16.03838
| 11:00 | 2024-11-04 |  | 147 | [10 empty] | 79.35939 | 20.88675 | [18 empty] | 4.848364 | -9.52222 | 9.450586 | 1.841045 | 20.88675 | 20.81511 | 15.96675 | -0.0716339 | 16.03838
| 11:00 | 2024-11-05 |  | 148 | [10 empty] | 79.35939 | 20.88675 | [18 empty] | 4.848364 | -9.52222 | 9.450586 | 1.841045 | 20.88675 | 20.81511 | 15.96675 | -0.0716339 | 16.03838
| 11:00 | 2024-11-06 |  | 149 | [10 empty] | 79.35939 | 20.88675 | [18 empty] | 4.848364 | -9.52222 | 9.450586 | 1.841045 | 20.88675 | 20.81511 | 15.96675 | -0.0716339 | 16.03838
| 11:00 | 2024-11-07 |  | 150 | [10 empty] | 79.35939 | 20.88675 | [18 empty] | 4.848364 | -9.52222 | 9.450586 | 1.841045 | 20.88675 | 20.81511 | 15.96675 | -0.0716339 | 16.03838
| 11:00 | 2024-11-08 |  | 151 | [10 empty] | 79.35939 | 20.88675 | [18 empty] | 4.848364 | -9.52222 | 9.450586 | 1.841045 | 20.88675 | 20.81511 | 15.96675 | -0.0716339 | 16.03838
| 11:00 | 2024-11-09 |  | 152 | [10 empty] | 79.35939 | 20.88675 | [18 empty] | 4.848364 | -9.52222 | 9.450586 | 1.841045 | 20.88675 | 20.81511 | 15.96675 | -0.0716339 | 16.03838
| 11:00 | 2024-11-10 |  | 153 | [10 empty] | 79.35939 | 20.88675 | [18 empty] | 4.848364 | -9.52222 | 9.450586 | 1.841045 | 20.88675 | 20.81511 | 15.96675 | -0.0716339 | 16.03838
| 11:00 | 2024-11-11 |  | 154 | [10 empty] | 79.35939 | 20.88675 | [18 empty] | 4.848364 | -9.52222 | 9.450586 | 1.841045 | 20.88675 | 20.81511 | 15.96675 | -0.0716339 | 16.03838
| 11:00 | 2024-11-12 |  | 155 | [10 empty] | 79.35939 | 20.88675 | [18 empty] | 4.848364 | -9.52222 | 9.450586 | 1.841045 | 20.88675 | 20.81511 | 15.96675 | -0.0716339 | 16.03838
| 11:00 | 2024-11-13 |  | 156 | [10 empty] | 79.35939 | 20.88675 | [18 empty] | 4.848364 | -9.52222 | 9.450586 | 1.841045 | 20.88675 | 20.81511 | 15.96675 | -0.0716339 | 16.03838
| 11:00 | 2024-11-14 |  | 157 | [10 empty] | 79.35939 | 20.88675 | [18 empty] | 4.848364 | -9.52222 | 9.450586 | 1.841045 | 20.88675 | 20.81511 | 15.96675 | -0.0716339 | 16.03838
| 11:00 | 2024-11-15 |  | 158 | [10 empty] | 79.35939 | 20.88675 | [18 empty] | 4.848364 | -9.52222 | 9.450586 | 1.841045 | 20.88675 | 20.81511 | 15.96675 | -0.0716339 | 16.03838
| 11:00 | 2024-11-16 |  | 159 | [10 empty] | 79.35939 | 20.88675 | [18 empty] | 4.848364 | -9.52222 | 9.450586 | 1.841045 | 20.88675 | 20.81511 | 15.96675 | -0.0716339 | 16.03838
| 11:00 | 2024-11-17 |  | 160 | [10 empty] | 79.35939 | 20.88675 | [18 empty] | 4.848364 | -9.52222 | 9.450586 | 1.841045 | 20.88675 | 20.81511 | 15.96675 | -0.0716339 | 16.03838
| 11:00 | 2024-11-18 |  | 161 | [10 empty] | 79.35939 | 20.88675 | [18 empty] | 4.848364 | -9.52222 | 9.450586 | 1.841045 | 20.88675 | 20.81511 | 15.96675 | -0.0716339 | 16.03838
| 11:00 | 2024-11-19 |  | 162 | [10 empty] | 79.35939 | 20.88675 | [18 empty] | 4.848364 | -9.52222 | 9.450586 | 1.841045 | 20.88675 | 20.81511 | 15.96675 | -0.0716339 | 16.03838
| 11:00 | 2024-11-20 |  | 163 | [10 empty] | 79.35939 | 20.88675 | [18 empty] | 4.848364 | -9.52222 | 9.450586 | 1.841045 | 20.88675 | 20.81511 | 15.96675 | -0.0716339 | 16.03838
| 11:00 | 2024-11-21 |  | 164 | [10 empty] | 79.35939 | 20.88675 | [18 empty] | 4.848364 | -9.52222 | 9.450586 | 1.841045 | 20.88675 | 20.81511 | 15.96675 | -0.0716339 | 16.03838
| 11:00 | 2024-11-22 |  | 165 | [10 empty] | 79.35939 | 20.88675 | [18 empty] | 4.848364 | -9.52222 | 9.450586 | 1.841045 | 20.88675 | 20.81511 | 15.96675 | -0.0716339 | 16.03838
| 11:00 | 2024-11-23 |  | 166 | [10 empty] | 79.35939 | 20.88675 | [18 empty] | 4.848364 | -9.52222 | 9.450586 | 1.841045 | 20.88675 | 20.81511 | 15.96675 | -0.0716339 | 16.03838
| 11:00 | 2024-11-24 |  | 167 | [10 empty] | 79.35939 | 20.88675 | [18 empty] | 4.848364 | -9.52222 | 9.450586 | 1.841045 | 20.88675 | 20.81511 | 15.96675 | -0.0716339 | 16.03838
| 11:00 | 2024-11-25 |  | 168 | [10 empty] | 79.35939 | 20.88675 | [18 empty] | 4.848364 | -9.52222 | 9.450586 | 1.841045 | 20.88675 | 20.81511 | 15.96675 | -0.0716339 | 16.03838
| 11:00 | 2024-11-26 |  | 169 | [10 empty] | 79.35939 | 20.88675 | [18 empty] | 4.848364 | -9.52222 | 9.450586 | 1.841045 | 20.88675 | 20.81511 | 15.96675 | -0.0716339 | 16.03838
| 11:00 | 2024-11-27 |  | 170 | [10 empty] | 79.35939 | 20.88675 | [18 empty] | 4.848364 | -9.52222 | 9.450586 | 1.841045 | 20.88675 | 20.81511 | 15.96675 | -0.0716339 | 16.03838
| 11:00 | 2024-11-28 |  | 171 | [10 empty] | 79.35939 | 20.88675 | [18 empty] | 4.848364 | -9.52222 | 9.450586 | 1.841045 | 20.88675 | 20.81511 | 15.96675 | -0.0716339 | 16.03838
| 11:00 | 2024-11-29 |  | 172 | [10 empty] | 79.35939 | 20.88675 | [18 empty] | 4.848364 | -9.52222 | 9.450586 | 1.841045 | 20.88675 | 20.81511 | 15.96675 | -0.0716339 | 16.03838
| 11:00 | 2024-11-30 |  | 173 | [10 empty] | 79.35939 | 20.88675 | [18 empty] | 4.848364 | -9.52222 | 9.450586 | 1.841045 | 20.88675 | 20.81511 | 15.96675 | -0.0716339 | 16.03838
| 11:00 | 2024-12-01 |  | 174 | [10 empty] | 79.35939 | 20.88675 | [18 empty] | 4.848364 | -9.52222 | 9.450586 | 1.841045 | 20.88675 | 20.81511 | 15.96675 | -0.0716339 | 16.03838
| 11:00 | 2024-12-02 |  | 175 | [10 empty] | 79.35939 | 20.88675 | [18 empty] | 4.848364 | -9.52222 | 9.450586 | 1.841045 | 20.88675 | 20.81511 | 15.96675 | -0.0716339 | 16.03838
| 11:00 | 2024-12-03 |  | 176 | [10 empty] | 79.35939 | 20.88675 | [18 empty] | 4.848364 | -9.52222 | 9.450586 | 1.841045 | 20.88675 | 20.81511 | 15.96675 | -0.0716339 | 16.03838
| 11:00 | 2024-12-04 |  | 177 | [10 empty] | 79.35939 | 20.88675 | [18 empty] | 4.848364 | -9.52222 | 9.450586 | 1.841045 | 20.88675 | 20.81511 | 15.96675 | -0.0716339 | 16.03838
| 11:00 | 2024-12-05 |  | 178 | [10 empty] | 79.35939 | 20.88675 | [18 empty] | 4.848364 | -9.52222 | 9.450586 | 1.841045 | 20.88675 | 20.81511 | 15.96675 | -0.0716339 | 16.03838
| 11:00 | 2024-12-06 |  | 179 | [10 empty] | 79.35939 | 20.88675 | [18 empty] | 4.848364 | -9.52222 | 9.450586 | 1.841045 | 20.88675 | 20.81511 | 15.96675 | -0.0716339 | 16.03838
| 11:00 | 2024-12-07 |  | 180 | [10 empty] | 79.35939 | 20.88675 | [18 empty] | 4.848364 | -9.52222 | 9.450586 | 1.841045 | 20.88675 | 20.81511 | 15.96675 | -0.0716339 | 16.03838
| 11:00 | 2024-12-08 |  | 181 | [10 empty] | 79.35939 | 20.88675 | [18 empty] | 4.848364 | -9.52222 | 9.450586 | 1.841045 | 20.88675 | 20.81511 | 15.96675 | -0.0716339 | 16.03838
| 11:00 | 2024-12-09 |  | 182 | [10 empty] | 79.35939 | 20.88675 | [18 empty] | 4.848364 | -9.52222 | 9.450586 | 1.841045 | 20.88675 | 20.81511 | 15.96675 | -0.0716339 | 16.03838
| 11:00 | 2024-12-10 |  | 183 | [10 empty] | 79.35939 | 20.88675 | [18 empty] | 4.848364 | -9.52222 | 9.450586 | 1.841045 | 20.88675 | 20.81511 | 15.96675 | -0.0716339 | 16.03838
| 11:00 | 2024-12-11 |  | 184 | [10 empty] | 79.35939 | 20.88675 | [18 empty] | 4.848364 | -9.52222 | 9.450586 | 1.841045 | 20.88675 | 20.81511 | 15.96675 | -0.0716339 | 16.03838
| 11:00 | 2024-12-12 |  | 185 | [10 empty] | 79.35939 | 20.88675 | [18 empty] | 4.848364 | -9.52222 | 9.450586 | 1.841045 | 20.88675 | 20.81511 | 15.96675 | -0.0716339 | 16.03838
| 11:00 | 2024-12-13 |  | 186 | [10 empty] | 79.35939 | 20.88675 | [18 empty] | 4.848364 | -9.52222 | 9.450586 | 1.841045 | 20.88675 | 20.81511 | 15.96675 | -0.0716339 | 16.03838
| 11:00 | 2024-12-14 |  | 187 | [10 empty] | 79.35939 | 20.88675 | [18 empty] | 4.848364 | -9.52222 | 9.450586 | 1.841045 | 20.88675 | 20.81511 | 15.96675 | -0.0716339 | 16.03838
| 11:00 | 2024-12-15 |  | 188 | [10 empty] | 79.35939 | 20.88675 | [18 empty] | 4.848364 | -9.52222 | 9.450586 | 1.841045 | 20.88675 | 20.81511 | 15.96675 | -0.0716339 | 16.03838
| 11:00 | 2024-12-16 |  | 189 | [10 empty] | 79.35939 | 20.88675
*Electrodo de Plata/Cloruro de Plata (Ag/AgCl)