## Mineral
| Investigación Metalúrgica No. 18513 | [6 empty] | Investigación Metalúrgica No. 18513 | [6 empty] | Investigación Metalúrgica No. 18513
| COMPOSITO ENRIQUECIDO TBCE-16 Prueba No.1 Lix | [6 empty] | COMPOSITO ENRIQUECIDO TBCE-16 Prueba No.1 Lix | [6 empty] | COMPOSITO ENRIQUECIDO TBCE-16 Prueba No.1 Lix
| Cliente: | El Molle Verde S.A.C. |  | Operador: | E. Huatuco |  |  | Cliente: | El Molle Verde S.A.C. |  | Operador: | E. Huatuco |  |  | Cliente: | El Molle Verde S.A.C. |  |  |  | Operador: | E. Huatuco
| Proyecto: | Trapiche |  | Fecha: | Jul. 04/24 |  |  | Proyecto: | Trapiche |  | Fecha: | Jul. 04/24 |  |  | Proyecto: | Trapiche |  |  |  | Fecha: | Jul. 04/24
| Muestra: | TBCE-16 | [5 empty] | Muestra: | TBCE-16 | [5 empty] | Muestra: | TBCE-16
| Descripción: | Curado y Aglomeración | [5 empty] | Descripción: | Prueba de Aglomeración
|  | Descripción | Unidad | Valor |  |  |  |  | Descripción | Unidad | Valor
|  | Densidad bulk | kg/l | [5 empty] | Peso Seco | kg | 27.86093
|  | Cu | % | 0.774 |  |  |  |  | Peso Inicial Humedo | kg | 28
|  | Fe | % | 3.33 |  |  |  |  | Peso Final Curado | kg | 29.5
|  | Cu H2SO4 | % | 0.243 |  |  |  |  | *ILS+H2O(10%/90%)w/w | g | 1431.7
|  | Cu CN | % | 0.3339 |  |  |  |  | Ácido | g | 100.5
|  | Cu Residual | % | 0.1809 |  |  |  |  | Densidad de ILS+H2O | g/cc | 1.018
[9 empty] | **Volumen de la solución | cc | 1406.385
[9 empty] | Tiempo | h | 0.17
[9 empty] | Humedad del mineral | % | 0.4966954
| Resumen de cambios en las pruebas: | [7 empty] | Humedad de curado | % | 5.883059
ILS: Cu= 0.222 g/kg, Ácido= 8.13 g/Kg , FeT= 15.2 g/Kg, Fe+2= 9.0 g/Kg
*ILS+ H2O: Cu= 0.022 g/kg, Ácido= 0.813 g/Kg , FeT= 1.52 g/Kg, Fe+2= 0.9 g/Kg
1) | El 16/09/2023 se cargo la columnas. | [7 empty] | **Volumen total (Acido Ind.+Refino+Humedad Mineral)
2) | El 19/09/2023 empieza el regado luego de 3 dias de curado. | [6 empty] | Descripción: | Prueba de Curado
[9 empty] | Descripción | Unidad | Valor
[9 empty] | *H2SO4 | kg/t | 3.608263
[9 empty] | Concentración H2SO4 | g/l | 71.4598
[9 empty] | Tiempo | días | 3
[9 empty] | Temperatura Ambiental | ºC | 11.5
[9 empty] | Temperatura Aglomerado | ºC | 13.1
* Acido total en el curado y Refino
[16 empty] | Consumo Ácido Total= | A-B
[16 empty] | Consumo Gangas= | A-C
[16 empty] | Consumo Ácido Total= | H2SO4 (Agregado en el Alimento)- H2SO4 ( PLS)
[16 empty] | Consumo Cu= | H2SO4 (Acido devuelto por el Cu)
[16 empty] | Consumo Gangas= | Consumo Acido Total - Consumo Cu
[13 empty] | 1.17 |  | 5.6
0
3043.6
2686.4
[18 empty] | 352.4 | [6 empty] | 2333.5
1981.1
1621.8
1268.8
915
561.2
[6 empty] | 349.5 | 1.530836 | 2.06 | 364 | 17.9 | 18.1 | 25.3 | 1.291 | 23.4652 | 15.97275 |  |  |  | 7.537688 | 1.38 | 390 | 0.2123 | 23.0907 | 15.74925 | 200.9 | 3766.4 |  | 2.939698
[6 empty] | 355.4 | 1.685474 | 2.02 | 366 | 17.7 | 18.3 | 25.2 | 1.283 | 23.4502 | 15.86288 |  |  |  | 7.537688 | 1.38 | 390 | 0.2123 | 23.0907 | 15.74925 | 3607 |  |  | 2.939698
[6 empty] | 357.4 | 1.68266 | 2.03 | 365 |  |  |  | 1.299 | 23.5402 | 15.83639 |  |  | 358.6 | 7.537688 | 1.38 | 390 | 0.2123 | 23.0907 | 15.74925 | 3248.2 |  |  | 2.939698
[6 empty] | 353.1 | 1.67706 | 2.02 | 364 |  |  |  | 1.2958 | 23.4052 | 15.78369 |  |  | 355.3 | 7.537688 | 1.38 | 390 | 0.2123 | 23.0907 | 15.74925 | 2889.6 |  |  | 2.939698
[6 empty] | 345.2 | 1.679856 | 2.03 | 363 |  |  |  | 1.2974 | 23.4352 | 15.81 | [9 empty] | 2534.3 |  |  | 2.939698
2.939698
2.939698
2.939698
2.939698
2.939698
2.939698
2.939698
2.939698
2.939698
2.939698
2.939698
2.939698
2.939698
2.939698
2.939698
2.939698
2.939698
2.939698
2.939698
2.939698
2.939698
2.939698
2.939698
2.939698
2.939698
2.939698
2.939698
2.939698
2.939698
2.939698
[13 empty] | 1.164279 | 23.46785 | [13 empty] | 2.939698
[13 empty] | 1.107528 | 22.48788 | [13 empty] | 2.939698
[13 empty] | 1.15957 | 23.15735 | [13 empty] | 2.939698
[13 empty] | 1.119713 | 22.81328 | [13 empty] | 2.939698
[13 empty] | 1.148963 | 23.33523 | [13 empty] | 2.939698
[13 empty] | 1.109985 | 22.01623 | [13 empty] | 2.939698
[13 empty] | 1.1110876 | 22.70396 | [13 empty] | 2.939698
[13 empty] | 1.137694 | 23.1566 | [13 empty] | 2.939698
[13 empty] | 1.109543 | 22.11095 | [13 empty] | 2.939698
[13 empty] | 1.104782 | 22.40588 | [13 empty] | 2.939698
[13 empty] | 1.140536 | 22.46511 | [13 empty] | 2.939698
[13 empty] | 1.129204 | 22.65837 | [13 empty] | 2.939698
[13 empty] | 1.110506 | 22.77961 | [13 empty] | 2.939698
[13 empty] | 1.113837 | 22.7093 | [13 empty] | 2.939698
[13 empty] | 1.125764 | 23.04904 | [13 empty] | 2.939698
[13 empty] | 1.120258 | 23.39779
[13 empty] | 1.157971 | 23.25839
[13 empty] | 1.078995 | 22.02031
[13 empty] | 1.08886 | 21.31631
[13 empty] | 1.124529 | 22.14721
[13 empty] | 1.096701 | 23.11589
4562.8
[6 empty] | 295.5 |  | 1.95 | 373 | 18.9 | 18.5 | 25.1 | [12 empty] | 4553.6
Note on J17: Elias Huatuco: Pone H2SO4 al 100%
Note on J18: Elias Huatuco: Medir la densidad del refino
Note on J21: Elias Huatuco: Dato de miraflores

## ENRIQUECIDO
|  | Investigación Metalúrgica No. 18513 | [23 empty] | Investigación Metalúrgica No. 18513
A
|  | COMPOSITO ENRIQUECIDO TBCE-16 Prueba No.1 Lix | [23 empty] | COMPOSITO ENRIQUECIDO TBCE-16 Prueba No.1 Lix
|  | Cliente: | El Molle Verde S.A.C. | [16 empty] | Operador: |  | E. Huatuco |  |  |  | Cliente: | El Molle Verde S.A.C. | [6 empty] | Operador: | E. Huatuco
|  | Proyecto: | Trapiche | [16 empty] | Fecha: |  | Jul. 04/24 |  |  |  | Proyecto: | Trapiche | [6 empty] | Fecha: | Jul. 04/24
|  | Muestra: | TBCE-16 | [22 empty] | Muestra: | TBCE-16
|  | Descripción: | Prueba de Lixiviación en Columna | [22 empty] | Descripción: | Prueba de Lixiviación en Columna
|  | Condiciones: | [23 empty] | Condiciones: | [9 empty] | Columna
|  | Dimensiones: | 6"X1 m | [22 empty] | Dimensiones: | 6"X1 m
|  | Granulometría: | P80= 1/2" | [22 empty] | Granulometría: | P80= 1/2"
|  | Curado: | 3.5 kg H2SO4/t mineral, REFINO | [22 empty] | Curado: | 3.5 kg H2SO4/t mineral, REFINO
|  | ILS: | Cu= 0.222 g/kg, Ácido= 8.13 g/Kg , FeT= 15.2 g/Kg, Fe+2= 9.0 g/Kg | [22 empty] | ILS: | Cu= 0.222 g/kg, Ácido= 8.13 g/Kg , FeT= 15.2 g/Kg, Fe+2= 9.0 g/Kg
|  | Tiempo de Curado: | 3 días | [22 empty] | Tiempo de Curado: | 3 días
|  | Alimentación: | 8.13 g/l de H2SO4, 9 g/Kg Fe+2, 6.2 g/Kg Fe+3, 0.22 g/Kg Cu, Ratio: 0.7 L/h-m2 | [22 empty] | Alimentación: | 9.3 g/l de H2SO4, 9 g/Kg Fe+2, 5.9 g/Kg Fe+3, 0.25 g/Kg Cu, Ratio: 0.7 L/h-m2
|  |  |  | Consumo Ácido Total= | H2SO4 (Agregado en el Alimento)- H2SO4 ( PLS) | [22 empty] | Consumo Ácido Total= | H2SO4 (Agregado en el Alimento)- H2SO4 ( PLS) | [6 empty] | B
|  |  |  | Consumo Cu= | H2SO4 (Acido devuelto por el Cu) | [22 empty] | Consumo Cu= | H2SO4 (Acido devuelto por el Cu)
|  |  |  | Consumo Gangas= | Consumo Acido Total - Consumo Cu | [22 empty] | Consumo Gangas= | Consumo Acido Total - Consumo Cu
[6 empty] | PLS | [9 empty] | Extracción | H2SO4 | Solución de Alimentación
|  | Control | [33 empty] | Consumo | Consumo
[7 empty] | Ácido |  |  | Temperatura °C |  |  | Ensaye | [5 empty] | Ácido |  |  | Ácido | Ensaye |  |  | Flujo (ml/min) | [5 empty] | 0.2119444 |  |  |  | Acido | Gangas | Fe total
[6 empty] | Peso | Libre | pH | ORP | PLS | Ambiente | Columna | Cu | Fe | Fe++ | Cu | Total | Peso | Libre | pH | ORP | Ingresa | Cu | Fe | Fe++ | [10 empty] | Total
|  | Tiempo | Fecha | Día |  | (g) | (g/kg) |  | (mV) |  |  |  | (g/kg) | (g/kg) | (g/kg) | % | kg/t | (g) | (g/kg) |  | (mV) | (g) | (g/kg) | (g/kg) | (g/kg) | Curado (Días) | [5 empty] | 3 |  |  |  | A-B
|  |  | 2023-09-16 | Cargado | 0 | [10 empty] | -0.01498148 | 3.608263 | [8 empty] | Diámetro (mm) | [5 empty] | 152.4 |  |  |  | 3.608263 | 3.610052 | 0
|  |  | 2023-09-17 | Curado | 1 | [10 empty] | -0.01498148 | 3.608263 | [18 empty] | 3.608263 | 3.610052 | 0
|  |  | 2023-09-18 | Curado | 2 | [10 empty] | -0.01498148 | 3.608263 | [18 empty] | 3.608263 | 3.610052 | 0
|  | 12:00 | 2023-09-19 | lixiviación | 3 | [10 empty] | -0.01498148 | 3.608263 | 327.6 | 8.125 | 1.07 | 307 | 2.66175 | 0.2214297 | 15.19615 | 8.973214 |  |  |  |  | Cu | Fe |  | Ensaye de Cobre Secuencial % |  |  | 3.608263 | 3.610052 | 0
|  | 10:10 | 2023-09-20 |  | 4 | [10 empty] | -0.04862049 | 3.7038 | 337.2 | 8.125 | 1.07 | 307 | 2.73975 | 0.2214297 | 15.19615 | 8.973214 | [7 empty] | Cu H2SO4 | Cu CN | Cu Residual | 3.7038 | 3.709607 | -0.1786825
|  | 10:10 | 2023-09-21 |  | 5 | 118.7 | 0 | 2.46 | 285 | 16 | 17.9 | 25 | 17.74538 | 5.249971 | 4.379365 | 0.8935408 | 3.802136 | 348.6 | 8.125 | 1.07 | 307 | 2.832375 | 0.2214297 | 15.19615 | 8.973214 | Cabeza Ensayada (%) |  |  |  | 0.774 | 3.33 |  | 0.243 | 0.3339 | 0.1809 | 3.802136 | 3.695401 | -0.3402339
|  | 10:10 | 2023-09-22 |  | 6 | 298.3 | 0 | 2.54 | 294 | 16.1 | 18 | 25.1 | 17.76785 | 4.625596 | 4.102941 | 3.315574 | 3.903797 | 340.2 | 8.125 | 1.07 | 307 | 2.764125 | 0.2214297 | 15.19615 | 8.973214 | [10 empty] | 3.903797 | 3.507746 | -0.4808453
|  | 10:10 | 2023-09-23 |  | 7 | 305 | 0 | 2.72 | 290 | 16.3 | 18 | 25.1 | 17.016 | 4.988877 | 4.204787 | 5.687336 | 4.003009 | 346 | 8.125 | 1.07 | 307 | 2.81125 | 0.2214297 | 15.19615 | 8.973214 | Ensaye del Residuo (%) | [9 empty] | 4.003009 | 3.323646 | -0.6117859
|  | 10:10 | 2023-09-24 |  | 8 | 290 | 0 | 2.8 | 289 | 16.2 | 18.1 | 25.2 | 15.61539 | 5.759606 | 4.938053 | 7.751784 | 4.103912 | 341.2 | 8.125 | 1.07 | 307 | 2.77225 | 0.2214297 | 15.19615 | 8.973214 | [10 empty] | 4.103912 | 3.177946 | -0.7405534
|  | 10:10 | 2023-09-25 |  | 9 | 306 | 0 | 2.89 | 281 | 16 | 17.8 | 25.3 | 14.46202 | 6.937421 | 5.925664 | 9.768921 | 4.203415 | 342.4 | 8.125 | 1.07 | 307 | 2.782 | 0.2214297 | 15.19615 | 8.973214 | Humedad del Mineral (Como se recibió) % | [5 empty] | 0.4966954 |  |  |  | 4.203415 | 3.036498 | -0.8504592
|  | 10:10 | 2023-09-26 |  | 10 | 316.8 | 0 | 2.94 | 280 | 16.3 | 18.2 | 25.3 | 12.70651 | 8.355909 | 7.342105 | 11.60046 | 4.303268 | 342.7 | 8.125 | 1.07 | 307 | 2.7844375 | 0.2214297 | 15.19615 | 8.973214 | [10 empty] | 4.303268 | 2.91757 | -0.942201
|  | 10:10 | 2023-09-27 |  | 11 | 318.6 | 0 | 2.95 | 282 | 16.1 | 18 | 25 | 11.21299 | 9.418909 | 8.611111 | 13.22192 | 4.403209 | 339.7 | 8.125 | 1.07 | 307 | 2.7600625 | 0.2214297 | 15.19615 | 8.973214 | Solución Adicionada en la Aglomeración (L) | [5 empty] | 1.406385 |  |  |  | 4.403209 | 2.823824 | -1.021411
|  | 10:10 | 2023-09-28 |  | 12 | 306 | 0 | 2.99 | 280 | 16 | 17.9 | 25.1 | 9.730757 | 10.63361 | 9.723468 | 14.56784 | 4.502275 | 339.2 | 8.125 | 1.07 | 307 | 2.756 | 0.2214297 | 15.19615 | 8.973214 | [10 empty] | 4.502275 | 2.762117 | -1.089903
|  | 10:10 | 2023-09-29 |  | 13 | 300 | 0 | 3.04 | 284 | 16.2 | 18.1 | 25.4 | 8.571406 | 12.47866 | 10.19423 | 15.72546 | 4.601194 | 338.8 | 8.125 | 1.07 | 307 | 2.75275 | 0.2214297 | 15.19615 | 8.973214 | Peso del Mineral antes de la Aglomeración (kg) | [5 empty] | 28 |  |  |  | 4.601194 | 2.722758 | -1.140545
|  | 10:10 | 2023-09-30 |  | 14 | 309.6 | 0 | 3.05 | 288 | 16.3 | 18 | 25.2 | 7.64823 | 13.24171 | 11.21853 | 16.78872 | 4.699998 | 342.1 | 8.125 | 1.07 | 307 | 2.7795625 | 0.2214297 | 15.19615 | 8.973214 | [10 empty] | 4.699998 | 2.694552 | -1.17819
|  | 10:10 | 2023-10-01 |  | 15 | 316 | 0 | 3.04 | 290 | 16 | 18.2 | 25.4 | 6.833188 | 13.70729 | 11.55158 | 17.75492 | 4.799763 | 340.6 | 8.125 | 1.07 | 307 | 2.767375 | 0.2214297 | 15.19615 | 8.973214 | Peso del Mineral Aglomerado (kg) | [5 empty] | 29.5 |  |  |  | 4.799763 | 2.678903 | -1.209312
|  | 10:10 | 2023-10-02 |  | 16 | 325.2 | 0 | 3.02 | 291 | 16.4 | 18.3 | 25.3 | 6.252112 | 13.73415 | 12.12408 | 18.66279 | 4.899091 | 336.2 | 8.125 | 1.07 | 307 | 2.731625 | 0.2214297 | 15.19615 | 8.973214 | [10 empty] | 4.899091 | 2.669784 | -1.234777
EQ |  | 10:10 | 2023-10-03 |  | 17 | 321.6 | 0 | 3 | 292 | 16.5 | 18.4 | 25.1 | 5.695448 | 14.06568 | 12.65969 | 19.47766 | 4.997136 | 339.5 | 8.125 | 1.07 | 307 | 2.7584375 | 0.2214297 | 15.19615 | 8.973214 | Humedad Inicial (Incluye el ácido añadido) | [5 empty] | 5.883059 |  |  |  | 4.997136 | 2.670492 | -1.255789
|  | 10:10 | 2023-10-04 |  | 18 | 321 | 0 | 3.02 | 290 | 16.3 | 18.2 | 25.2 | 5.425418 | 14.38367 | 12.91622 | 20.25041 | 5.096144 | 338.5 | 8.125 | 1.07 | 307 | 2.7503125 | 0.2214297 | 15.19615 | 8.973214 | [10 empty] | 5.096144 | 2.677193 | -1.275241
|  | 10:10 | 2023-10-05 |  | 19 | 302.3 | 0 | 2.98 | 288 | 16.2 | 18.3 | 25.1 | 5.164066 | 14.71884 | 12.81892 | 20.93958 | 5.19486 | 343.6 | 8.125 | 1.07 | 307 | 2.79175 | 0.2214297 | 15.19615 | 8.973214 | Peso Inicial del Mineral Humedo (kg) | [5 empty] | 28 |  |  |  | 5.19486 | 2.693586 | -1.300164
|  | 10:10 | 2023-10-06 |  | 20 | 315 | 0 | 2.97 | 290 | 16.4 | 18.1 | 25.2 | 4.553611 | 14.16679 | 12.73961 | 21.56946 | 5.295063 | 343.2 | 8.125 | 1.07 | 307 | 2.7885 | 0.2214297 | 15.19615 | 8.973214 | [10 empty] | 5.295063 | 2.718548 | -1.327402
|  | 10:10 | 2023-10-07 |  | 21 | 320 | 0 | 2.95 | 293 | 16.6 | 18.2 | 25.1 | 4.536257 | 14.18924 | 12.9257 | 22.20737 | 5.395149 | 343.6 | 8.125 | 1.07 | 307 | 2.79175 | 0.2214297 | 15.19615 | 8.973214 | Peso Inicial del Mineral Seco (kg) | [5 empty] | 27.86093 |  |  |  | 5.395149 | 2.742435 | -1.351621
|  | 10:10 | 2023-10-08 |  | 22 | 318 | 0 | 2.92 | 296 | 16.4 | 18.4 | 25.3 | 4.389593 | 13.72956 | 13.02 | 22.8194 | 5.495352 | 341.2 | 8.125 | 1.07 | 307 | 2.77225 | 0.2214297 | 15.19615 | 8.973214 | [10 empty] | 5.495352 | 2.76953 | -1.382323
|  | 10:10 | 2023-10-09 |  | 23 | 316 | 0 | 2.9 | 299 | 16.3 | 18.3 | 25.2 | 4.204698 | 13.8755 | 13.09492 | 23.40051 | 5.594855 | 337.9 | 8.125 | 1.07 | 307 | 2.7454375 | 0.2214297 | 15.19615 | 8.973214 | Altura Inicial del Mineral (m) | [5 empty] | 1 |  |  |  | 5.594855 | 2.799618 | -1.411047
|  | 10:10 | 2023-10-10 |  | 24 | 305.4 | 0 | 2.86 | 302 | 16.4 | 18.4 | 25.3 | 4.143501 | 14.35179 | 12.92391 | 23.95263 | 5.693396 | 339.8 | 8.125 | 1.07 | 307 | 2.760875 | 0.2214297 | 15.19615 | 8.973214 | [10 empty] | 5.693396 | 2.832207 | -1.438029
SX |  | 10:10 | 2023-10-11 |  | 25 | 301.7 | 0 | 2.82 | 303 | 16.3 | 18.1 | 25.1 | 3.911189 | 14.24306 | 13.19264 | 24.46494 | 5.792491 | 342.6 | 7.908612 | 1.2 | 320 | 2.70949 | 0.2090991 | 14.43779 | 5.246046 | *Densidad Bulk (kg/l) | [5 empty] | 1.527463 |  |  |  | 5.792491 | 2.870106 | -1.469131
|  | 10:10 | 2023-10-12 |  | 26 | 295.3 | 0 | 2.78 | 305 | 16.4 | 18.2 | 25.3 | 3.802817 | 14.58942 | 13.26594 | 24.95247 | 5.889742 | 346 | 7.908612 | 1.2 | 320 | 2.73638 | 0.2090991 | 14.43779 | 5.246046 | [10 empty] | 5.889742 | 2.90912 | -1.492035
|  | 10:10 | 2023-10-13 |  | 27 | 307.3 | 0 | 2.76 | 308 | 16.2 | 18.4 | 25.1 | 3.632309 | 14.17 | 13.36366 | 25.43654 | 5.987957 | 349.6 | 7.908612 | 1.2 | 320 | 2.764851 | 0.2090991 | 14.43779 | 5.246046 | Altura Final del Mineral (m) | [9 empty] | 5.987957 | 2.949512 | -1.515043
|  | 10:10 | 2023-10-14 |  | 28 | 298.9 | 0 | 2.74 | 311 | 16.4 | 18.3 | 25.2 | 3.612841 | 14.45136 | 13.25311 | 25.90341 | 6.087195 | 341.1 | 7.908612 | 1.2 | 320 | 2.697627 | 0.2090991 | 14.43779 | 5.246046 | [10 empty] | 6.087195 | 2.992981 | -1.541171
|  | 10:10 | 2023-10-15 |  | 29 | 290.5 | 0 | 2.7 | 313 | 16.5 | 18.2 | 25.3 | 3.518353 | 14.77865 | 13.60797 | 26.3443 | 6.18402 | 344.9 | 7.908612 | 1.2 | 320 | 2.72768 | 0.2090991 | 14.43779 | 5.246046 | Peso del Residuo Humedo (kg) | [9 empty] | 6.18402 | 3.037141 | -1.563838
|  | 10:10 | 2023-10-16 |  | 30 | 291.5 | 0 | 2.66 | 314 | 16.6 | 18.4 | 25.2 | 3.363866 | 14.96301 | 13.88887 | 26.76558 | 6.281923 | 341.1 | 7.908612 | 1.2 | 320 | 2.697627 | 0.2090991 | 14.43779 | 5.246046 | [10 empty] | 6.281923 | 3.084722 | -1.586015
|  | 10:10 | 2023-10-17 |  | 31 | 306.6 | 0 | 2.62 | 319 | 16.8 | 18.3 | 25.1 | 3.220489 | 15.11414 | 13.75421 | 27.19039 | 6.378748 | 350.1 | 7.908612 | 1.2 | 320 | 2.768805 | 0.2090991 | 14.43779 | 5.246046 | Peso del Residuo Seco (kg) | [9 empty] | 6.378748 | 3.130802 | -1.596451
|  | 10:10 | 2023-10-18 |  | 32 | 312 | 0 | 2.59 | 323 | 16.6 | 18.5 | 25.3 | 2.882771 | 15.5442 | 14.05889 | 27.57353 | 6.478127 | 351.2 | 7.908612 | 1.2 | 320 | 2.777504 | 0.2090991 | 14.43779 | 5.246046 | [10 empty] | 6.478127 | 3.184415 | -1.603804
EQ |  | 10:10 | 2023-10-19 |  | 33 | 321.1 | 0 | 2.58 | 322 | 16.5 | 18.3 | 25.3 | 2.758278 | 15.93723 | 13.85363 | 27.95019 | 6.577819 | 342.7 | 7.908612 | 1.2 | 320 | 2.710281 | 0.2090991 | 14.43779 | 5.246046 | Volumen Drenado (l) | [9 empty] | 6.577819 | 3.239114 | -1.602121
|  | 10:10 | 2023-10-20 |  | 34 | 300 | 0 | 2.56 | 322 | 16.4 | 18.2 | 25.2 | 2.620419 | 15.88758 | 13.97401 | 28.28151 | 6.675098 | 342.8 | 7.908612 | 1.2 | 320 | 2.711072 | 0.2090991 | 14.43779 | 5.246046 | [10 empty] | 6.675098 | 3.296816 | -1.608638
SX |  | 10:10 | 2023-10-21 |  | 35 | 331.4 | 0 | 2.54 | 323 | 16.3 | 18 | 25.1 | 2.500374 | 16.05931 | 14.19052 | 28.63253 | 6.772405 | 340.6 | 8.260105 | 1.22 | 355 | 2.813392 | 0.2754548 | 10.2712 | 10.05986 | Compactación (%) | [9 empty] | 6.772405 | 3.352194 | -1.595258
|  | 10:10 | 2023-10-22 |  | 36 | 324.9 | 0 | 2.56 | 321 | 16.4 | 18.1 | 25.3 | 2.392779 | 16.17059 | 14.44349 | 28.94953 | 6.873385 | 338.4 | 8.260105 | 1.22 | 355 | 2.79522 | 0.2754548 | 10.2712 | 10.05986 | [10 empty] | 6.873385 | 3.415307 | -1.53225
|  | 10:10 | 2023-10-23 |  | 37 | 323.6 | 0 | 2.57 | 323 | 16.4 | 18.3 | 25.2 | 2.243306 | 16.17431 | 14.58792 | 29.24294 | 6.973713 | 336.9 | 8.260105 | 1.22 | 355 | 2.78283 | 0.2754548 | 10.2712 | 10.05986 | * Mineral seco entre el volumen de la columna. | [9 empty] | 6.973713 | 3.480586 | -1.469142
|  | 10:10 | 2023-10-24 |  | 38 | 314.3 | 0 | 2.58 | 324 | 16.6 | 18.4 | 25.3 | 2.17188 | 16.55396 | 14.63844 | 29.51646 | 7.073596 | 340.6 | 8.260105 | 1.22 | 355 | 2.813392 | 0.2754548 | 10.2712 | 10.05986 | [10 empty] | 7.073596 | 3.547797 | -1.406598
|  | 10:10 | 2023-10-25 |  | 39 | 320.9 | 0 | 2.56 | 325 | 16.4 | 18 | 25.4 | 2.009504 | 15.60321 | 14.28672 | 29.77198 | 7.174575 | 327.4 | 8.260105 | 1.22 | 355 | 2.704359 | 0.2754548 | 10.2712 | 10.05986 | [10 empty] | 7.174575 | 3.618253 | -1.352447
|  | 10:10 | 2023-10-26 |  | 40 | 306.4 | 0 | 2.57 | 323 | 16.3 | 17.9 | 25.1 | 1.894586 | 14.58933 | 13.93798 | 29.99936 | 7.271642 | 340.2 | 8.260105 | 1.22 | 355 | 2.810088 | 0.2754548 | 10.2712 | 10.05986 | [10 empty] | 7.271642 | 3.688159 | -1.3127
|  | 10:10 | 2023-10-27 |  | 41 | 318.4 | 0 | 2.55 | 324 | 16.5 | 18.1 | 25.2 | 1.834423 | 14.84504 | 13.46897 | 30.22676 | 7.372503 | 340.8 | 8.260105 | 1.22 | 355 | 2.815044 | 0.2754548 | 10.2712 | 10.05986 | [10 empty] | 7.372503 | 3.761858 | -1.268466
|  | 10:10 | 2023-10-28 |  | 42 | 329.4 | 0 | 2.54 | 323 | 16.8 | 18.3 | 25.3 | 1.799742 | 14.53716 | 12.99914 | 30.45814 | 7.473542 | 340.9 | 8.260105 | 1.22 | 355 | 2.81587 | 0.2754548 | 10.2712 | 10.05986 | [10 empty] | 7.473542 | 3.835258 | -1.222232
|  | 10:10 | 2023-10-29 |  | 43 | 317.6 | 0 | 2.55 | 322 | 16.6 | 18 | 25.2 | 1.725378 | 14.43453 | 12.8026 | 30.66871 | 7.574611 | 348.1 | 8.260105 | 1.22 | 355 | 2.875343 | 0.2754548 | 10.2712 | 10.05986 | [10 empty] | 7.574611 | 3.911174 | -1.183362
|  | 10:10 | 2023-10-30 |  | 44 | 320.1 | 0 | 2.57 | 320 | 16.7 | 18.1 | 25 | 1.664432 | 14.1785 | 12.69281 | 30.87131 | 7.677814 | 345.1 | 8.260105 | 1.22 | 355 | 2.850562 | 0.2754548 | 10.2712 | 10.05986 | [10 empty] | 7.677814 | 3.990176 | -1.148793
EQ |  | 10:10 | 2023-10-31 |  | 45 | 321.5 | 0 | 2.56 | 321 | 16.6 | 18.2 | 25.2 | 1.6262 | 14.14087 | 12.65969 | 31.06968 | 7.780128 | 353.3 | 8.260105 | 1.22 | 355 | 2.918295 | 0.2754548 | 10.2712 | 10.05986 | [10 empty] | 7.780128 | 4.068795 | -1.112839
|  | 10:10 | 2023-11-01 |  | 46 | 318 | 0 | 2.55 | 322 | 16.7 | 18.3 | 25.1 | 1.694503 | 14.22405 | 12.2624 | 31.27443 | 7.884873 | 346.7 | 8.260105 | 1.22 | 355 | 2.863779 | 0.2754548 | 10.2712 | 10.05986 | [10 empty] | 7.884873 | 4.149082 | -1.080736
SX |  | 10:10 | 2023-11-02 |  | 47 | 325 | 0 | 2.54 | 324 | 16.5 | 18.1 | 25.1 | 1.687628 | 13.98516 | 12.02294 | 31.48449 | 7.987662 | 342.2 | 8.27768 | 1.28 | 360 | 2.832622 | 0.2829111 | 14.14555 | 10.95896 | [10 empty] | 7.987662 | 4.226778 | -1.045412
|  | 10:10 | 2023-11-03 |  | 48 | 332 | 0 | 2.52 | 325 | 16.6 | 18.2 | 25.1 | 1.603776 | 14.17632 | 11.93984375 | 31.68651 | 8.089332 | 339 | 8.27768 | 1.28 | 360 | 2.806134 | 0.2829111 | 14.14555 | 10.95896 | [10 empty] | 8.089332 | 4.304316 | -1.050224
|  | 10:10 | 2023-11-04 |  | 49 | 320 | 0 | 2.5 | 327 | 16.5 | 18.1 | 25.1 | 1.567474 | 13.8756 | 11.45113 | 31.87463 | 8.190051 | 332.5 | 8.27768 | 1.28 | 360 | 2.752329 | 0.2829111 | 14.14555 | 10.95896 | [10 empty] | 8.190051 | 4.382564 | -1.062971
|  | 10:10 | 2023-11-05 |  | 50 | 328 | 0 | 2.49 | 330 | 16.7 | 18.3 | 25.2 | 1.547093 | 13.94254 | 11.45546875 | 32.06633 | 8.288839 | 343.8 | 8.27768 | 1.28 | 360 | 2.845866 | 0.2829111 | 14.14555 | 10.95896 | [10 empty] | 8.288839 | 4.458453 | -1.067646
|  | 10:10 | 2023-11-06 |  | 51 | 334 | 0 | 2.51 | 329 | 16.5 | 18.2 | 25.1 | 1.554843 | 13.96778 | 11.3828125 | 32.26205 | 8.390985 | 343 | 8.27768 | 1.28 | 360 | 2.839244 | 0.2829111 | 14.14555 | 10.95896 | [10 empty] | 8.390985 | 4.53722 | -1.074753
|  | 10:10 | 2023-11-07 |  | 52 | 327 | 0 | 2.5 | 330 | 16.6 | 18.1 | 25.2 | 1.524483 | 13.82113 | 11.34422 | 32.44822 | 8.492893 | 343.5 | 8.27768 | 1.28 | 360 | 2.843383 | 0.2829111 | 14.14555 | 10.95896 | [10 empty] | 8.492893 | 4.616889 | -1.086684
EQ |  | 10:10 | 2023-11-08 |  | 53 | 316 | 0 | 2.52 | 329 | 16.5 | 18.3 | 25.1 | 1.534606 | 14.0665 | 11.64522 | 32.62803 | 8.594949 | 347 | 8.27768 | 1.28 | 360 | 2.872355 | 0.2829111 | 14.14555 | 10.95896 | [10 empty] | 8.594949 | 4.697466 | -1.101543
|  | 10:10 | 2023-11-09 |  | 54 | 312 | 0 | 2.54 | 327 | 16.6 | 18.2 | 25.1 | 1.580725 | 15.07846 | 12.01958 | 32.81121 | 8.698045 | 341.9 | 8.27768 | 1.28 | 360 | 2.830139 | 0.2829111 | 14.14555 | 10.95896 | [10 empty] | 8.698045 | 4.778681 | -1.108866
|  | 10:10 | 2023-11-10 |  | 55 | 332 | 0 | 2.53 | 328 | 16.5 | 18.1 | 25.2 | 1.605004 | 15.27342 | 11.92617 | 33.01346 | 8.799626 | 342.2 | 8.27768 | 1.28 | 360 | 2.832622 | 0.2829111 | 14.14555 | 10.95896 | [10 empty] | 8.799626 | 4.856103 | -1.100453
|  | 10:10 | 2023-11-11 |  | 56 | 327 | 0 | 2.51 | 332 | 16.7 | 18.2 | 25.1 | 1.647638 | 15.56811 | 12.27696 | 33.21841 | 8.901296 | 334.8 | 8.27768 | 1.28 | 360 | 2.771367 | 0.2829111 | 14.14555 | 10.95896 | [10 empty] | 8.901296 | 4.933292 | -1.091474
|  | 10:10 | 2023-11-12 |  | 57 | 330 | 0 | 2.5 | 333 | 16.6 | 18.3 | 25.3 | 1.631227 | 15.60586 | 12.69931 | 33.42411 | 9.000767 | 345.9 | 8.27768 | 1.28 | 360 | 2.86325 | 0.2829111 | 14.14555 | 10.95896 | [10 empty] | 9.000767 | 5.008191 | -1.076614
|  | 10:10 | 2023-11-13 |  | 58 | 338 | 0 | 2.49 | 334 | 16.5 | 18.2 | 25.2 | 1.678405 | 15.74169 | 12.98793 | 33.64181 | 9.103537 | 333.9 | 8.27768 | 1.28 | 360 | 2.763917 | 0.2829111 | 14.14555 | 10.95896 | [10 empty] | 9.103537 | 5.084957 | -1.061261
EQ |  | 10:10 | 2023-11-14 |  | 59 | 328 | 0 | 2.47 | 336 | 16.7 | 18.1 | 25.3 | 1.682757 | 15.81575 | 13.08711 | 33.85395 | 9.202741 | 334.1 | 8.27768 | 1.28 | 360 | 2.765573 | 0.2829111 | 14.14555 | 10.95896 | [10 empty] | 9.202741 | 5.15882 | -1.044594
SX |  | 10:10 | 2023-11-15 |  | 60 | 338.4 | 0 | 2.44 | 335 | 16.8 | 18.4 | 25 | 1.722351 | 16.0416 | 12.98793 | 34.0804 | 9.302004 | 331.9 | 8.145581 | 1.2 | 365 | 2.703518 | 0.2402314 | 14.92905 | 11.36308 | [10 empty] | 9.302004 | 5.231033 | -1.019381
|  | 10:10 | 2023-11-16 |  | 61 | 316.6 | 0 | 2.4 | 337 | 16.4 | 18 | 25.1 | 1.675541 | 16.32887 | 13.22845 | 34.28943 | 9.399041 | 351.8 | 8.145581 | 1.2 | 365 | 2.865615 | 0.2402314 | 14.92905 | 11.36308 | [10 empty] | 9.399041 | 5.303101 | -1.011673
|  | 10:10 | 2023-11-17 |  | 62 | 319 | 0 | 2.36 | 338 | 16.8 | 18.1 | 25.2 | 1.738331 | 16.52495 | 13.34974 | 34.50738 | 9.501895 | 348 | 8.145581 | 1.2 | 365 | 2.834662 | 0.2402314 | 14.92905 | 11.36308 | [10 empty] | 9.501895 | 5.37992 | -1.010976
|  | 10:10 | 2023-11-18 |  | 63 | 316.6 | 0 | 2.32 | 339 | 16.9 | 18.2 | 25.1 | 1.744579 | 16.6911 | 13.39966 | 34.72475 | 9.603638 | 350.1 | 8.145581 | 1.2 | 365 | 2.851768 | 0.2402314 | 14.92905 | 11.36308 | [10 empty] | 9.603638 | 5.455699 | -1.007778
|  | 10:10 | 2023-11-19 |  | 64 | 312.6 | 0 | 2.3 | 340 | 17 | 18.2 | 25.2 | 1.744095 | 16.62451 | 13.52003 | 34.93857 | 9.705995 | 348.6 | 8.145581 | 1.2 | 365 | 2.839549 | 0.2402314 | 14.92905 | 11.36308 | [10 empty] | 9.705995 | 5.532514 | -1.008849
|  | 10:10 | 2023-11-20 |  | 65 | 310.3 | 0 | 2.27 | 341 | 17 | 18.1 | 25 | 1.743948 | 16.36639 | 13.73502 | 35.15068 | 9.807914 | 352.6 | 8.145581 | 1.2 | 365 | 2.872132 | 0.2402314 | 14.92905 | 11.36308 | [10 empty] | 9.807914 | 5.609096 | -1.013363
|  | 10:10 | 2023-11-21 |  | 66 | 316.9 | 0 | 2.29 | 340 | 17.1 | 18 | 25.1 | 1.742397 | 16.64308 | 13.92607 | 35.36746 | 9.911002 | 347.2 | 8.145581 | 1.2 | 365 | 2.828146 | 0.2402314 | 14.92905 | 11.36308 | [10 empty] | 9.911002 | 5.68629 | -1.012997
|  | 10:10 | 2023-11-22 |  | 67 | 310.6 | 0 | 2.3 | 340 | 16.9 | 17.9 | 25 | 1.741507 | 16.82973 | 13.98592 | 35.57962 | 10.01251 | 327 | 8.145581 | 1.2 | 365 | 2.663605 | 0.2402314 | 14.92905 | 11.36308 | [10 empty] | 10.01251 | 5.762457 | -1.01142
|  | 10:10 | 2023-11-23 |  | 68 | 282.8 | 0 | 2.31 | 342 | 17 | 18.2 | 25.1 | 1.724967 | 17.034 | 13.83077 | 35.7694 | 10.10812 | 350 | 8.145581 | 1.2 | 365 | 2.850953 | 0.2402314 | 14.92905 | 11.36308 | [10 empty] | 10.10812 | 5.83539 | -1.013738
|  | 10:10 | 2023-11-24 |  | 69 | 309 | 0 | 2.3 | 344 | 17 | 18.1 | 25.2 | 1.712221 | 17.20451 | 14.02129 | 35.97576 | 10.21044 | 348.1 | 8.145581 | 1.2 | 365 | 2.835477 | 0.2402314 | 14.92905 | 11.36308 | [10 empty] | 10.21044 | 5.913068 | -1.010471
|  | 10:10 | 2023-11-25 |  | 70 | 305.6 | 0 | 2.3 | 345 | 17.2 | 18.2 | 25.3 | 1.673303 | 17.29131 | 13.92619 | 36.17411 | 10.31222 | 349.9 | 8.145581 | 1.2 | 365 | 2.850139 | 0.2402314 | 14.92905 | 11.36308 | [10 empty] | 10.31222 | 5.991147 | -1.007333
|  | 10:10 | 2023-11-26 |  | 71 | 308.9 | 0 | 2.31 | 344 | 17 | 18 | 25.2 | 1.634568 | 16.98824 | 14.06923 | 36.36928 | 10.41451 | 347.1 | 8.145581 | 1.2 | 365 | 2.827331 | 0.2402314 | 14.92905 | 11.36308 | [10 empty] | 10.41451 | 6.070133 | -1.006472
|  | 10:10 | 2023-11-27 |  | 72 | 312.2 | 0 | 2.27 | 347 | 17.3 | 18.2 | 25.1 | 1.613743 | 16.92901 | 14.10567 | 36.56424 | 10.51599 | 349.4 | 8.145581 | 1.2 | 365 | 2.846066 | 0.2402314 | 14.92905 | 11.36308 | [10 empty] | 10.51599 | 6.148324 | -1.002762
|  | 10:10 | 2023-11-28 |  | 73 | 309.8 | 0 | 2.25 | 346 | 17.2 | 18.1 | 25.2 | 1.624251 | 16.90172 | 14.16462 | 36.75866 | 10.61815 | 346.6 | 8.145581 | 1.2 | 365 | 2.823258 | 0.2402314 | 14.92905 | 11.36308 | [10 empty] | 10.61815 | 6.227253 | -1.002046
SX | EQ | 10:10 | 2023-11-29 |  | 74 | 308 | 0 | 2.23 | 347 | 17.1 | 18.3 | 25.1 | 1.617324 | 17.77985 | 13.97389 | 36.95105 | 10.71948 | 336.8 | 8.087719 | 1.32 | 380 | 2.723944 | 0.2417937 | 15.95838 | 11.625 | [10 empty] | 10.71948 | 6.305606 | -0.991214
|  | 10:10 | 2023-11-30 |  | 75 | 312 | 0 | 2.22 | 348 | 17.2 | 18.1 | 25.2 | 1.611197 | 17.81645 | 14.09332 | 37.1464 | 10.81725 | 338.1 | 8.087719 | 1.32 | 380 | 2.734458 | 0.2417937 | 15.95838 | 11.625 | [10 empty] | 10.81725 | 6.38004 | -0.9846115
|  | 10:10 | 2023-12-01 |  | 76 | 304.3 | 0 | 2.23 | 349 | 17.3 | 18.2 | 25.1 | 1.612459 | 17.62235 | 13.84333 | 37.33603 | 10.9154 | 344.7 | 8.087719 | 1.32 | 380 | 2.787837 | 0.2417937 | 15.95838 | 11.625 | [10 empty] | 10.9154 | 6.455535 | -0.9857977
|  | 10:10 | 2023-12-02 |  | 77 | 329.2 | 0 | 2.22 | 350 | 17.4 | 18.3 | 25.3 | 1.617936 | 17.67769 | 13.93813 | 37.54437 | 11.01546 | 343.1 | 8.087719 | 1.32 | 380 | 2.774896 | 0.2417937 | 15.95838 | 11.625 | [10 empty] | 11.01546 | 6.530711 | -0.9743609
|  | 10:10 | 2023-12-03 |  | 78 | 325.1 | 0 | 2.24 | 352 | 17.2 | 18.2 | 25.1 | 1.619202 | 17.83469 | 14.12809 | 37.75001 | 11.11506 | 340.8 | 8.087719 | 1.32 | 380 | 2.756295 | 0.2417937 | 15.95838 | 11.625 | [10 empty] | 11.11506 | 6.605745 | -0.962777
|  | 10:10 | 2023-12-04 |  | 79 | 320 | 0 | 2.23 | 355 | 17.1 | 18.1 | 25.2 | 1.623081 | 17.72205 | 14.16316 | 37.95265 | 11.21399 | 342.3 | 8.087719 | 1.32 | 380 | 2.768426 | 0.2417937 | 15.95838 | 11.625 | [10 empty] | 11.21399 | 6.68047 | -0.9544341
|  | 10:10 | 2023-12-05 |  | 80 | 339.6 | 0 | 2.22 | 357 | 17.3 | 18.3 | 25.1 | 1.613684 | 17.64661 | 14.06862 | 38.16839 | 11.31335 | 347.1 | 8.087719 | 1.32 | 380 | 2.807247 | 0.2417937 | 15.95838 | 11.625 | [10 empty] | 11.31335 | 6.754065 | -0.9354027
|  | 10:10 | 2023-12-06 |  | 81 | 326.3 | 0 | 2.24 | 356 | 17.4 | 18.2 | 25.3 | 1.625422 | 17.98623 | 14.28214 | 38.37543 | 11.41411 | 341 | 8.087719 | 1.32 | 380 | 2.757912 | 0.2417937 | 15.95838 | 11.625 | [10 empty] | 11.41411 | 6.830094 | -0.923567
|  | 10:10 | 2023-12-07 |  | 82 | 320.2 | 0 | 2.25 | 357 | 17.2 | 18.3 | 25.2 | 1.636207 | 18.03299 | 13.93815 | 38.58014 | 11.5131 | 337.8 | 8.087719 | 1.32 | 380 | 2.732032 | 0.2417937 | 15.95838 | 11.625 | [10 empty] | 11.5131 | 6.904628 | -0.911638
|  | 10:10 | 2023-12-08 |  | 83 | 323.2 | 0 | 2.22 | 356 | 17.3 | 18.1 | 25.1 | 1.652755 | 18.16936 | 13.79566 | 38.78998 | 11.61116 | 341.6 | 8.087719 | 1.32 | 380 | 2.762765 | 0.2417937 | 15.95838 | 11.625 | [10 empty] | 11.61116 | 6.977623 | -0.8943523
|  | 10:10 | 2023-12-09 |  | 84 | 326.7 | 0 | 2.21 | 355 | 17.2 | 18.2 | 25.1 | 1.668106 | 18.16163 | 14.1398 | 39.00439 | 11.71032 | 349.1 | 8.087719 | 1.32 | 380 | 2.823423 | 0.2417937 | 15.95838 | 11.625 | [10 empty] | 11.71032 | 7.051173 | -0.8770514
|  | 10:10 | 2023-12-10 |  | 85 | 330.9 | 0 | 2.2 | 356 | 17.4 | 18.1 | 25.3 | 1.656792 | 18.28116 | 14.02117 | 39.21948 | 11.81166 | 351.6 | 8.087719 | 1.32 | 380 | 2.843642 | 0.2417937 | 15.95838 | 11.625 | [10 empty] | 11.81166 | 7.12682 | -0.8598889
|  | 10:10 | 2023-12-11 |  | 86 | 332.8 | 0 | 2.18 | 357 | 17.2 | 18.3 | 25.2 | 1.696085 | 18.46915 | 13.93811 | 39.44181 | 11.91373 | 351.6 | 8.087719 | 1.32 | 380 | 2.843642 | 0.2417937 | 15.95838 | 11.625 | [10 empty] | 11.91373 | 7.202328 | -0.8406661
EQ |  | 10:10 | 2023-12-12 |  | 87 | 330.8 | 0 | 2.2 | 358 | 17.3 | 18.2 | 25.1 | 1.707665 | 18.50869 | 14.1046 | 39.66435 | 12.0158 | 351.3 | 8.087719 | 1.32 | 380 | 2.841216 | 0.2417937 | 15.95838 | 11.625 | [10 empty] | 12.0158 | 7.277812 | -0.8222996
SX |  | 10:10 | 2023-12-13 |  | 88 | 342.9 | 0 | 2.19 | 360 | 17.1 | 18.3 | 25.2 | 1.740108 | 18.12562 | 14.23763 | 39.90165 | 12.11777 | 356.3 | 7.965812 | 1.22 | 400 | 2.838219 | 0.2374963 | 18.84137 | 13.35385 | [10 empty] | 12.11777 | 7.351443 | -0.8004376
|  | 10:10 | 2023-12-14 |  | 89 | 348.4 | 0 | 2.17 | 360 | 16.8 | 18 | 25 | 1.724809 | 18.17867 | 14.33219 | 40.14108 | 12.21965 | 354.9 | 7.965812 | 1.22 | 400 | 2.827067 | 0.2374963 | 18.84137 | 13.35385 | [10 empty] | 12.21965 | 7.424714 | -0.8140672
|  | 10:10 | 2023-12-15 |  | 90 | 336.6 | 0 | 2.2 | 356 | 16.6 | 17.9 | 25.1 | 1.707525 | 18.53487 | 14.45163 | 40.36852 | 12.32112 | 356.1 | 7.965812 | 1.22 | 400 | 2.836626 | 0.2374963 | 18.84137 | 13.35385 | [10 empty] | 12.32112 | 7.499017 | -0.8301459
|  | 10:10 | 2023-12-16 |  | 91 | 342.4 | 0 | 2.19 | 352 | 16.5 | 17.8 | 25.2 | 1.728298 | 18.26852 | 14.57106 | 40.60372 | 12.42293 | 354.3 | 7.965812 | 1.22 | 400 | 2.822287 | 0.2374963 | 18.84137 | 13.35385 | [10 empty] | 12.42293 | 7.572735 | -0.8464509
|  | 10:10 | 2023-12-17 |  | 92 | 330.4 | 0 | 2.2 | 351 | 16.3 | 17.9 | 25.3 | 1.706235 | 18.86935 | 14.58355 | 40.82612 | 12.52423 | 355.2 | 7.965812 | 1.22 | 400 | 2.829456 | 0.2374963 | 18.84137 | 13.35385 | [10 empty] | 12.52423 | 7.647468 | -0.8622818
|  | 10:10 | 2023-12-18 |  | 93 | 315.6 | 0 | 2.19 | 351 | 16.5 | 17.8 | 25.4 | 1.666872 | 19.0596 | 14.70308 | 41.03096 | 12.62579 | 319.2 | 7.965812 | 1.22 | 400 | 2.542687 | 0.2374963 | 18.84137 | 13.35385 | [10 empty] | 12.62579 | 7.724557 | -0.88659
|  | 10:10 | 2023-12-19 |  | 94 | 278.2 | 0 | 2.2 | 350 | 16.4 | 17.9 | 25.2 | 1.608939 | 19.44319 | 14.8308 | 41.20337 | 12.71705 | 355.7 | 7.965812 | 1.22 | 400 | 2.833439 | 0.2374963 | 18.84137 | 13.35385 | [10 empty] | 12.71705 | 7.795225 | -0.9083076
|  | 10:10 | 2023-12-20 |  | 95 | 345.8 | 0 | 2.19 | 352 | 16.5 | 18 | 25.3 | 1.56283 | 19.6014 | 14.97189 | 41.41481 | 12.81875 | 356.8 | 7.965812 | 1.22 | 400 | 2.842202 | 0.2374963 | 18.84137 | 13.35385 | [10 empty] | 12.81875 | 7.871668 | -0.9055695
|  | 10:10 | 2023-12-21 |  | 96 | 340.2 | 0 | 2.2 | 351 | 16.4 | 17.8 | 25.3 | 1.549829 | 19.70121 | 15.09072 | 41.62001 | 12.92076 | 352.5 | 7.965812 | 1.22 | 400 | 2.807949 | 0.2374963 | 18.84137 | 13.35385 | [10 empty] | 12.92076 | 7.94917 | -0.9062963
|  | 10:10 | 2023-12-22 |  | 97 | 334.7 | 0 | 2.18 | 352 | 16.4 | 17.9 | 25.1 | 1.554197 | 19.63197 | 15.20526 | 41.82242 | 13.02155 | 352.8 | 7.965812 | 1.22 | 400 | 2.810338 | 0.2374963 | 18.84137 | 13.35385 | [10 empty] | 13.02155 | 8.025777 | -0.9088362
|  | 10:10 | 2023-12-23 |  | 98 | 330.9 | 0 | 2.2 | 351 | 16.5 | 17.8 | 25.2 | 1.554521 | 19.37708 | 15.20526 | 42.0221 | 13.12242 | 352.4 | 7.965812 | 1.22 | 400 | 2.807152 | 0.2374963 | 18.84137 | 13.35385 | [10 empty] | 13.12242 | 8.102794 | -0.917284
|  | 10:10 | 2023-12-24 |  | 99 | 343.4 | 0 | 2.21 | 352 | 16.7 | 17.9 | 25.1 | 1.528607 | 18.98298 | 15.27632 | 42.22671 | 13.22317 | 353.1 | 7.965812 | 1.22 | 400 | 2.812728 | 0.2374963 | 18.84137 | 13.35385 | [10 empty] | 13.22317 | 8.179109 | -0.921625
|  | 10:10 | 2023-12-25 |  | 100 | 332.5 | 0 | 2.2 | 352 | 16.9 | 18 | 25.3 | 1.527739 | 18.65051 | 15.26959 | 42.42338 | 13.32413 | 355.2 | 7.965812 | 1.22 | 400 | 2.829456 | 0.2374963 | 18.84137 | 13.35385 | [10 empty] | 13.32413 | 8.256572 | -0.9378339
|  | 10:10 | 2023-12-26 |  | 101 | 334.7 | 0 | 2.19 | 353 | 16.7 | 18.1 | 25.2 | 1.5123 | 19.5657 | 15.38985 | 42.61899 | 13.42569 | 350.9 | 7.965812 | 1.22 | 400 | 2.795203 | 0.2374963 | 18.84137 | 13.35385 | [10 empty] | 13.42569 | 8.334763 | -0.9429958
|  | 10:10 | 2023-12-27 |  | 102 | 335.9 | 0 | 2.16 | 352 | 16.9 | 17.9 | 25.1 | 1.49912 | 19.7475 | 15.55508 | 42.81385 | 13.52601 | 352.4 | 7.965812 | 1.22 | 400 | 2.807152 | 0.2374963 | 18.84137 | 13.35385 | [10 empty] | 13.52601 | 8.411813 | -0.9422152
SX |  | 10:10 | 2023-12-28 |  | 103 | 339 | 0 | 2.15 | 351 | 16.7 | 18 | 25.1 | 1.48027 | 19.63624 | 15.57593 | 43.00775 | 13.62677 | 354.2 | 8.034483 | 1.17 | 405 | 2.845814 | 0.2210364 | 17.21757 | 13.2044 | [10 empty] | 13.62677 | 8.489408 | -0.9416056
|  | 10:10 | 2023-12-29 |  | 104 | 342 | 0 | 2.16 | 350 | 16.8 | 18.1 | 25.1 | 1.518258 | 19.85733 | 15.3038 | 43.21223 | 13.72891 | 353.2 | 8.034483 | 1.17 | 405 | 2.837779 | 0.2210364 | 17.21757 | 13.2044 | [10 empty] | 13.72891 | 8.567126 | -0.9167413
|  | 10:10 | 2023-12-30 |  | 105 | 338 | 0 | 2.17 | 349 | 16.9 | 17.9 | 25.2 | 1.489953 | 19.69709 | 15.36147 | 43.40956 | 13.83077 | 355 | 8.034483 | 1.17 | 405 | 2.852241 | 0.2210364 | 17.21757 | 13.2044 | [10 empty] | 13.83077 | 8.645409 | -0.8960539
|  | 10:10 | 2023-12-31 |  | 106 | 332 | 0.05482856 | 2.15 | 351 | 17.1 | 18 | 25.2 | 1.482224 | 19.81333 | 15.52614 | 43.60137 | 13.93249 | 352 | 8.034483 | 1.17 | 405 | 2.828138 | 0.2210364 | 17.21757 | 13.2044 | [10 empty] | 13.93249 | 8.724218 | -0.8793357
|  | 10:10 | 2024-01-01 |  | 107 | 335 | 0.1643471 | 2.17 | 350 | 17.2 | 17.9 | 25.2 | 1.472767 | 20.1052 | 15.58357 | 43.79409 | 14.03202 | 354 | 8.034483 | 1.17 | 405 | 2.844207 | 0.2210364 | 17.21757 | 13.2044 | [10 empty] | 14.03202 | 8.800731 | -0.8551205
|  | 10:10 | 2024-01-02 |  | 108 | 340 | 0.3971721 | 2.15 | 351 | 17.2 | 18.1 | 25.1 | 1.485379 | 20.01029 | 15.65409 | 43.992 | 14.12926 | 351 | 8.034483 | 1.17 | 405 | 2.820103 | 0.2210364 | 17.21757 | 13.2044 | [10 empty] | 14.12926 | 8.874329 | -0.8296914
|  | 10:10 | 2024-01-03 |  | 109 | 335.9 | 0.301303 | 2.14 | 352 | 17 | 18 | 25.2 | 1.451359 | 20.03481 | 15.88913 | 44.18209 | 14.22685 | 353 | 8.034483 | 1.17 | 405 | 2.836172 | 0.2210364 | 17.21757 | 13.2044 | [10 empty] | 14.22685 | 8.94921 | -0.8050575
|  | 10:10 | 2024-01-04 |  | 110 | 339 | 0.2059544 | 2.15 | 351 | 17.1 | 17.9 | 25.1 | 1.432745 | 19.92798 | 15.59949 | 44.37114 | 14.32614 | 349.1 | 8.034483 | 1.17 | 405 | 2.804838 | 0.2210364 | 17.21757 | 13.2044 | [10 empty] | 14.32614 | 9.025919 | -0.7807301
|  | 10:10 | 2024-01-05 |  | 111 | 326.5 | 0.3844482 | 2.13 | 352 | 17 | 18.1 | 25.2 | 1.403759 | 19.98734 | 15.55236 | 44.5479 | 14.42231 | 357.5 | 8.034483 | 1.17 | 405 | 2.872328 | 0.2210364 | 17.21757 | 13.2044 | [10 empty] | 14.42231 | 9.100973 | -0.7622379
|  | 10:10 | 2024-01-06 |  | 112 | 340.6 | 0.5080208 | 2.12 | 353 | 16.9 | 18 | 25.1 | 1.392721 | 19.85956 | 15.36385 | 44.73123 | 14.51919 | 358.4 | 8.034483 | 1.17 | 405 | 2.879559 | 0.2210364 | 17.21757 | 13.2044 | [10 empty] | 14.51919 | 9.175958 | -0.7403834
|  | 10:10 | 2024-01-07 |  | 113 | 323.2 | 0.550141 | 2.15 | 351 | 17.1 | 17.8 | 25.1 | 1.404917 | 20.10363 | 15.55508 | 44.90506 | 14.61616 | 360.1 | 8.034483 | 1.17 | 405 | 2.893217 | 0.2210364 | 17.21757 | 13.2044 | [10 empty] | 14.61616 | 9.252167 | -0.7286568
|  | 10:10 | 2024-01-08 |  | 114 | 318.1 | 0.4805602 | 2.18 | 353 | 17 | 17.9 | 25.1 | 1.396863 | 20.25663 | 15.67019 | 45.0742 | 14.71452 | 356.2 | 8.034483 | 1.17 | 405 | 2.861883 | 0.2210364 | 17.21757 | 13.2044 | [10 empty] | 14.71452 | 9.330321 | -0.7199139
EQ |  | 10:10 | 2024-01-09 |  | 115 | 339.4 | 0.4112142 | 2.19 | 355 | 17.2 | 18 | 25.2 | 1.386819 | 20.049 | 15.54966 | 45.25596 | 14.81223 | 357.3 | 8.034483 | 1.17 | 405 | 2.870721 | 0.2210364 | 17.21757 | 13.2044 | [10 empty] | 14.81223 | 9.40632 | -0.6958037
SX |  | 10:10 | 2024-01-10 |  | 116 | 338.3 | 0.2750705 | 2.17 | 357 | 17.1 | 18.1 | 25 | 1.423708 | 21.09197 | 15.6731 | 45.44269 | 14.91193 | 354.1 | 7.687075 | 1.28 | 389 | 2.721993 | 0.233477 | 20.22278 | 14.70918 | [10 empty] | 14.91193 | 9.483713 | -0.6605007
|  | 10:10 | 2024-01-11 |  | 117 | 316.9 | 0.4119088 | 2.16 | 357 | 17 | 17.9 | 25.3 | 1.395021 | 20.46031 | 15.57593 | 45.60935 | 15.00495 | 358.5 | 7.687075 | 1.28 | 389 | 2.755816 | 0.233477 | 20.22278 | 14.70918 | [10 empty] | 15.00495 | 9.556818 | -0.6848005
|  | 10:10 | 2024-01-12 |  | 118 | 326.6 | 0.3421016 | 2.15 | 358 | 17 | 18 | 25.1 | 1.400067 | 20.6375 | 15.31212 | 45.78258 | 15.09985 | 357.1 | 7.687075 | 1.28 | 389 | 2.745054 | 0.233477 | 20.22278 | 14.70918 | [10 empty] | 15.09985 | 9.631028 | -0.7030936
|  | 10:10 | 2024-01-13 |  | 119 | 337.5 | 0.2056071 | 2.15 | 358 | 17.2 | 18.2 | 25.4 | 1.409772 | 20.76896 | 15.50261 | 45.96456 | 15.19588 | 354.5 | 7.687075 | 1.28 | 389 | 2.725068 | 0.233477 | 20.22278 | 14.70918 | [10 empty] | 15.19588 | 9.705327 | -0.7107041
|  | 10:10 | 2024-01-14 |  | 120 | 335.4 | 0.3020664 | 2.13 | 359 | 17.1 | 17.9 | 25.2 | 1.40451 | 20.96284 | 15.67019 | 46.14463 | 15.29006 | 359.7 | 7.687075 | 1.28 | 389 | 2.765041 | 0.233477 | 20.22278 | 14.70918 | [10 empty] | 15.29006 | 9.777991 | -0.7156587
|  | 10:10 | 2024-01-15 |  | 121 | 340.2 | 0.3292489 | 2.12 | 358 | 17.1 | 17.8 | 25.2 | 1.326685 | 20.46024 | 15.72759 | 46.31498 | 15.38528 | 360.7 | 7.687075 | 1.28 | 389 | 2.772728 | 0.233477 | 20.22278 | 14.70918 | [10 empty] | 15.38528 | 9.852866 | -0.7269133
|  | 10:10 | 2024-01-16 |  | 122 | 346.6 | 0.4101766 | 2.1 | 359 | 17.4 | 18 | 25.4 | 1.354744 | 21.53075 | 15.83894 | 46.49368 | 15.4797 | 359.8 | 7.687075 | 1.28 | 389 | 2.76581 | 0.233477 | 20.22278 | 14.70918 | [10 empty] | 15.4797 | 9.925938 | -0.7208762
|  | 10:10 | 2024-01-17 |  | 123 | 352.2 | 0.5191204 | 2.08 | 360 | 17.5 | 18.2 | 25.3 | 1.328138 | 21.40748 | 16.06008 | 46.67164 | 15.57241 | 364 | 7.687075 | 1.28 | 389 | 2.798095 | 0.233477 | 20.22278 | 14.70918 | [10 empty] | 15.57241 | 9.99739 | -0.7114165
|  | 10:10 | 2024-01-18 |  | 124 | 355.6 | 0.6137164 | 2.09 | 360 | 17.6 | 18.4 | 25.2 | 1.318095 | 21.93561 | 16.15017 | 46.84959 | 15.66501 | 359.5 | 7.687075 | 1.28 | 389 | 2.763503 | 0.233477 | 20.22278 | 14.70918 | [10 empty] | 15.66501 | 10.06873 | -0.6956521
|  | 10:10 | 2024-01-19 |  | 125 | 350.6 | 0.6796265 | 2.07 | 362 | 17.7 | 18.3 | 25.1 | 1.306406 | 22.50823 | 16.14281 | 47.02306 | 15.75564 | 359.6 | 7.687075 | 1.28 | 389 | 2.764272 | 0.233477 | 20.22278 | 14.70918 | [10 empty] | 15.75564 | 10.13865 | -0.6733522
|  | 10:10 | 2024-01-20 |  | 126 | 348.7 | 1.155365 | 2.08 | 361 | 17.6 | 18.3 | 25.3 | 1.296582 | 22.12597 | 16.32943 | 47.19379 | 15.8404 | 357.7 | 7.687075 | 1.28 | 389 | 2.749667 | 0.233477 | 20.22278 | 14.70918 | [10 empty] | 15.8404 | 10.20301 | -0.6574442
|  | 10:10 | 2024-01-21 |  | 127 | 345.6 | 1.089224 | 2.09 | 360 | 17.5 | 18.4 | 25.2 | 1.285331 | 22.73691 | 16.45025 | 47.36105 | 15.92558 | 358.7 | 7.687075 | 1.28 | 389 | 2.757354 | 0.233477 | 20.22278 | 14.70918 | [10 empty] | 15.92558 | 10.26821 | -0.6350405
SX |  | 10:10 | 2024-01-22 |  | 128 | 339.6 | 0.9514771 | 2.08 | 361 | 17.7 | 18.5 | 25.3 | 1.261019 | 22.62417 | 16.51605 | 47.5208 | 16.01295 | 357.6 | 7.823129 | 1.3 | 386 | 2.797551 | 0.2887254 | 21.07162 | 14.37704 | [10 empty] | 16.01295 | 10.3365 | -0.6196334
|  | 10:10 | 2024-01-23 |  | 129 | 336.9 | 1.21925 | 2.07 | 362 | 17.9 | 18.3 | 25.1 | 1.288473 | 23.15584 | 16.368 | 47.67422 | 16.09862 | 356.4 | 7.823129 | 1.3 | 386 | 2.788163 | 0.2887254 | 21.07162 | 14.37704 | [10 empty] | 16.09862 | 10.40384 | -0.6100863
|  | 10:10 | 2024-01-24 |  | 130 | 343 | 1.302705 | 2.05 | 361 | 17.8 | 18.3 | 25.2 | 1.3247185 | 19.50336 | 16.6515 | 47.83721 | 16.18266 | 357 | 7.823129 | 1.3 | 386 | 2.792857 | 0.2887254 | 21.07162 | 14.37704 | [10 empty] | 16.18266 | 10.46841 | -0.6395279
|  | 10:10 | 2024-01-25 |  | 131 | 348 | 1.395364 | 2.06 | 360 | 17.9 | 18.4 | 25.1 | 1.295604 | 23.1269 | 16.7865 | 47.9985 | 16.26547 | 354.4 | 7.823129 | 1.3 | 386 | 2.772517 | 0.2887254 | 21.07162 | 14.37704 | [10 empty] | 16.26547 | 10.53196 | -0.620663
|  | 10:10 | 2024-01-26 |  | 132 | 351 | 1.612231 | 2.07 | 361 | 17.8 | 18.5 | 25.2 | 1.309818 | 22.53691 | 16.41719 | 48.16424 | 16.34467 | 357.2 | 7.823129 | 1.3 | 386 | 2.794422 | 0.2887254 | 21.07162 | 14.37704 | [10 empty] | 16.34467 | 10.59136 | -0.6047742
|  | 10:10 | 2024-01-27 |  | 133 | 352 | 1.882492 | 2.05 | 364 | 17.7 | 18.4 | 25.1 | 1.271753 | 21.84859 | 16.33846 | 48.32401 | 16.42119 | 352.9 | 7.823129 | 1.3 | 386 | 2.760782 | 0.2887254 | 21.07162 | 14.37704 | [10 empty] | 16.42119 | 10.64879 | -0.5988906
|  | 10:10 | 2024-01-28 |  | 134 | 346 | 2.099819 | 2.06 | 363 | 17.6 | 18.3 | 25.1 | 1.284642 | 22.16428 | 16.10769 | 48.48288 | 16.4942 | 352.4 | 7.823129 | 1.3 | 386 | 2.756871 | 0.2887254 | 21.07162 | 14.37704 | [10 empty] | 16.4942 | 10.70283 | -0.5905395
|  | 10:10 | 2024-01-29 |  | 135 | 344 | 1.896611 | 2.08 | 364 | 17.8 | 18.2 | 25.1 | 1.321852 | 22.68677 | 15.9 | 48.64656 | 16.56973 | 359.3 | 7.823129 | 1.3 | 386 | 2.81085 | 0.2887254 | 21.07162 | 14.37704 | [10 empty] | 16.56973 | 10.75881 | -0.5769502
|  | 10:10 | 2024-01-30 |  | 136 | 348 | 1.964347 | 2.09 | 365 | 17.9 | 18.4 | 25.1 | 1.336881 | 23.66161 | 15.96938 | 48.8142 | 16.64609 | 353 | 7.823129 | 1.3 | 386 | 2.761565 | 0.2887254 | 21.07162 | 14.37704 | [10 empty] | 16.64609 | 10.81514 | -0.5531459
|  | 10:10 | 2024-01-31 |  | 137 | 352 | 1.828875 | 2.11 | 363 | 17.8 | 18.3 | 25 | 1.315883 | 21.693 | 16.2285 | 48.98173 | 16.7221 | 353.8 | 7.823129 | 1.3 | 386 | 2.767823 | 0.2887254 | 21.07162 | 14.37704 | [10 empty] | 16.7221 | 10.87114 | -0.5460516
|  | 10:10 | 2024-02-01 |  | 138 | 340.2 | 1.593261 | 2.09 | 361 | 18 | 18.4 | 25.2 | 1.326842 | 22.49152 | 15.87334 | 49.14368 | 16.80199 | 353.8 | 7.823129 | 1.3 | 386 | 2.767823 | 0.2887254 | 21.07162 | 14.37704 | [10 empty] | 16.80199 | 10.93168 | -0.5389995
|  | 10:10 | 2024-02-02 |  | 139 | 346 | 1.687777 | 2.07 | 363 | 17.8 | 18.2 | 25.1 | 1.300216 | 21.19584 | 16.03555 | 49.30493 | 16.88037 | 360.3 | 7.823129 | 1.3 | 386 | 2.818673 | 0.2887254 | 21.07162 | 14.37704 | [10 empty] | 16.88037 | 10.9908 | -0.543356
Se alimenta la columna con nueva solcuion |  | 10:10 | 2024-02-03 |  | 140 | 349.5 | 1.530836 | 2.06 | 364 | 17.9 | 18.1 | 25.3 | 1.317404 | 20.25169 | 15.97275 | 49.4702 | 16.96234 | 360.3 | 7.537688 | 1.38 | 390 | 2.715829 | 0.202998 | 21.27153 | 15.74925 | [10 empty] | 16.96234 | 11.05303 | -0.5618097
|  | 10:10 | 2024-02-04 |  | 141 | 355.4 | 1.685474 | 2.02 | 366 | 17.7 | 18.3 | 25.2 | 1.32992 | 22.34974 | 15.86288 | 49.65547 | 17.03832 | 358.8 | 7.537688 | 1.38 | 390 | 2.704523 | 0.202998 | 21.27153 | 15.74925 | [10 empty] | 17.03832 | 11.10687 | -0.5517969
|  | 10:10 | 2024-02-05 |  | 142 | 357.4 | 1.601241 | 2.03 | 365 | 17.9 | 18.2 | 25.1 | 1.335807 | 20.6956 | 15.78982 | 49.84309 | 17.11485 | 358.6 | 7.537688 | 1.38 | 390 | 2.703015 | 0.202998 | 21.27153 | 15.74925 | [10 empty] | 17.11485 | 11.16099 | -0.5602537
EQ |  | 10:10 | 2024-02-06 |  | 143 | 353.1 | 1.352468 | 2.02 | 364 | 17.8 | 18.3 | 25.2 | 1.338545 | 21.445 | 15.55158 | 50.02851 | 17.19473 | 355.3 | 7.537688 | 1.38 | 390 | 2.678141 | 0.202998 | 21.27153 | 15.74925 | [10 empty] | 17.19473 | 11.21872 | -0.5622543
|  | 10:10 | 2024-02-07 |  | 144 | 345.2 | 1.21925 | 2 | 365 | 17.9 | 18.2 | 25.3 | 1.306614 | 22.82031 | 15.345 | 50.20422 | 17.27575 | 360.9 | 7.537688 | 1.38 | 390 | 2.720352 | 0.202998 | 21.27153 | 15.74925 | [10 empty] | 17.27575 | 11.27875 | -0.5507759
|  | 10:10 | 2024-02-08 |  | 145 | 336.8 | 1.352468 | 1.98 | 366 | 17.7 | 18.1 | 25.1 | 1.30947 | 23.2836 | 15.41231 | 50.37477 | 17.35704 | 355.2 | 7.537688 | 1.38 | 390 | 2.677387 | 0.202998 | 21.27153 | 15.74925 | [10 empty] | 17.35704 | 11.33967 | -0.5448527
|  | 10:10 | 2024-02-09 |  | 146 | 326.9 | 1.758209 | 2 | 364 | 17.5 | 17.9 | 25.2 | 1.293029 | 24.03163 | 15.57209 | 50.53734 | 17.43251 | 356.4 | 7.537688 | 1.38 | 390 | 2.686432 | 0.202998 | 21.27153 | 15.74925 | [10 empty] | 17.43251 | 11.39572 | -0.5340744
|  | 10:10 | 2024-02-10 |  | 147 | 339.6 | 2.028702 | 2.02 | 362 | 17.8 | 18.3 | 25.1 | 1.265215 | 24.08862 | 15.75748 | 50.70304 | 17.5042 | 363.3 | 7.537688 | 1.38 | 390 | 2.738442 | 0.202998 | 21.27153 | 15.74925 | [10 empty] | 17.5042 | 11.44762 | -0.5125631
|  | 10:10 | 2024-02-11 |  | 148 | 350.2 | 2.096326 | 2 | 363 | 17.7 | 18 | 25.2 | 1.168966 | 23.82606 | 15.71113 | 50.85868 | 17.57614 | 358.4 | 7.537688 | 1.38 | 390 | 2.701508 | 0.202998 | 21.27153 | 15.74925 | [10 empty] | 17.57614 | 11.50097 | -0.4904554
|  | 10:10 | 2024-02-12 |  | 149 | 355.6 | 2.299196 | 1.99 | 362 | 18 | 18.5 | 25.3 | 1.175779 | 24.01239 | 15.66478 | 51.01883 | 17.64376 | 357.9 | 7.537688 | 1.38 | 390 | 2.697739 | 0.202998 | 21.27153 | 15.74925 | [10 empty] | 17.64376 | 11.54946 | -0.4576105
|  | 10:10 | 2024-02-13 |  | 150 | 325.2 | 2.209514 | 2.01 | 361 | 18.1 | 18.4 | 25 | 1.16963 | 25.30654 | 15.76557 | 51.16152 | 17.7148 | 355.4 | 7.537688 | 1.38 | 390 | 2.678894 | 0.202998 | 21.27153 | 15.74925 | [10 empty] | 17.7148 | 11.60345 | -0.4354788
SX |  | 10:10 | 2024-02-14 |  | 151 | 319.45 | 2.345356 | 2.02 | 360 | 18.3 | 18.5 | 25.1 | 1.170521 | 24.90471 | 16.00857 | 51.30146 | 17.78406 | 350.1 | 7.640068 | 1.34 | 375 | 2.674788 | 0.2033457 | 22.92917 | 12.69474 | [10 empty] | 17.78406 | 11.656 | -0.4212687
|  | 10:10 | 2024-02-15 |  | 152 | 306.8 | 2.486628 | 2.01 | 361 | 17.8 | 18 | 25.3 | 1.204517 | 24.89503 | 16.06086 | 51.43982 | 17.85268 | 352.1 | 7.640068 | 1.34 | 375 | 2.690068 | 0.2033457 | 22.92917 | 12.69474 | [10 empty] | 17.85268 | 11.70809 | -0.4352563
|  | 10:10 | 2024-02-16 |  | 153 | 319.6 | 2.611244 | 2.02 | 362 | 18 | 18.2 | 25.2 | 1.185757 | 25.55709 | 16.22521 | 51.58236 | 17.91928 | 346.6 | 7.640068 | 1.34 | 375 | 2.648048 | 0.2033457 | 22.92917 | 12.69474 | [10 empty] | 17.91928 | 11.75767 | -0.4318579
|  | 10:10 | 2024-02-17 |  | 154 | 331.4 | 2.669403 | 2.04 | 360 | 17.7 | 17.9 | 25.3 | 1.19408 | 25.36833 | 16.26355 | 51.73318 | 17.98257 | 357.9 | 7.640068 | 1.34 | 375 | 2.73438 | 0.2033457 | 22.92917 | 12.69474 | [10 empty] | 17.98257 | 11.80294 | -0.415354
|  | 10:10 | 2024-02-18 |  | 155 | 333.6 | 2.802874 | 2.01 | 362 | 17.9 | 18.1 | 25.2 | 1.198802 | 24.97504 | 16.30936 | 51.88488 | 18.04716 | 362.8 | 7.640068 | 1.34 | 375 | 2.771817 | 0.2033457 | 22.92917 | 12.69474 | [10 empty] | 18.04716 | 11.8494 | -0.4108559
|  | 10:10 | 2024-02-19 |  | 156 | 338.6 | 2.738387 | 2.02 | 362 | 18.3 | 18.4 | 25.1 | 1.209137 | 24.90105 | 16.16228 | 52.04053 | 18.11336 | 362.2 | 7.640068 | 1.34 | 375 | 2.767233 | 0.2033457 | 22.92917 | 12.69474 | [10 empty] | 18.11336 | 11.89702 | -0.4068075
EQ |  | 10:10 | 2024-02-20 |  | 157 | 332.3 | 2.749684 | 2.03 | 363 | 18.4 | 18.5 | 25.4 | 1.214768 | 24.38916 | 16.22896 | 52.19357 | 18.17989 | 360.8 | 7.640068 | 1.34 | 375 | 2.756537 | 0.2033457 | 22.92917 | 12.69474 | [10 empty] | 18.17989 | 11.94527 | -0.4140014
|  | 10:10 | 2024-02-21 |  | 158 | 336.2 | 2.758789 | 2.02 | 362 | 18.2 | 18.2 | 25.2 | 1.226931 | 23.86938 | 16.2827 | 52.35083 | 18.24554 | 351.9 | 7.640068 | 1.34 | 375 | 2.68854 | 0.2033457 | 22.92917 | 12.69474 | [10 empty] | 18.24554 | 11.99213 | -0.4229014
|  | 10:10 | 2024-02-22 |  | 159 | 345.4 | 2.761074 | 2.03 | 363 | 17.8 | 18 | 25.3 | 1.232334 | 23.35952 | 16.29619 | 52.51503 | 18.30781 | 352.9 | 7.640068 | 1.34 | 375 | 2.69618 | 0.2033457 | 22.92917 | 12.69474 | [10 empty] | 18.30781 | 12.03478 | -0.4229157
|  | 10:10 | 2024-02-23 |  | 160 | 327.3 | 2.777181 | 2.03 | 364 | 18.1 | 18.3 | 25 | 1.2232075 | 23.07117 | 16.39125 | 52.66741 | 18.37196 | 358.6 | 7.640068 | 1.34 | 375 | 2.739728 | 0.2033457 | 22.92917 | 12.69474 | [10 empty] | 18.37196 | 12.08073 | -0.442316
SX |  | 10:10 | 2024-02-24 |  | 161 | 321.4 | 2.718461 | 2.04 | 363 | 18.3 | 18.4 | 25.1 | 1.211078 | 22.86917 | 15.78369 | 52.8141 | 18.43893 | 350.8 | 7.650551 | 1.29 | 392 | 2.683813 | 0.2526606 | 23.68402 | 14.34046 | [10 empty] | 18.43893 | 12.13018 | -0.4736233
|  | 10:10 | 2024-02-25 |  | 162 | 282.1 | 2.430399 | 2.03 | 364 | 18.1 | 18.2 | 25.2 | 1.215417 | 22.84528 | 15.64161 | 52.93199 | 18.51065 | 354.7 | 7.650551 | 1.29 | 392 | 2.713651 | 0.2526606 | 23.68402 | 14.34046 | [10 empty] | 18.51065 | 12.18782 | -0.5405163
|  | 10:10 | 2024-02-26 |  | 163 | 336.4 | 2.042295 | 2.03 | 366 | 18.3 | 18.4 | 25.4 | 1.224191 | 22.70812 | 15.54892 | 53.08141 | 18.58339 | 356.3 | 7.650551 | 1.29 | 392 | 2.725891 | 0.2526606 | 23.68402 | 14.34046 | [10 empty] | 18.58339 | 12.24271 | -0.5678559
|  | 10:10 | 2024-02-27 |  | 164 | 322.5 | 1.646073 | 2.04 | 362 | 18.2 | 18.2 | 25.2 | 1.228214 | 22.4798 | 15.45623 | 53.22334 | 18.66218 | 359.6 | 7.650551 | 1.29 | 392 | 2.751138 | 0.2526606 | 23.68402 | 14.34046 | [10 empty] | 18.66218 | 12.30455 | -0.6105279
|  | 10:10 | 2024-02-28 |  | 165 | 338.5 | 1.506252 | 1.96 | 370 | 18.4 | 18.1 | 25.1 | 1.201181 | 22.11878 | 15.27085 | 53.36976 | 18.74262 | 352.5 | 7.650551 | 1.29 | 392 | 2.696819 | 0.2526606 | 23.68402 | 14.34046 | [10 empty] | 18.74262 | 12.3675 | -0.6474816
|  | 10:10 | 2024-02-29 |  | 166 | 329.2 | 1.288059 | 2.02 | 363 | 18.2 | 18.3 | 25.2 | 1.209394 | 22.38666 | 15.24767 | 53.51309 | 18.8242 | 348.8 | 7.650551 | 1.29 | 392 | 2.668512 | 0.2526606 | 23.68402 | 14.34046 | [10 empty] | 18.8242 | 12.43196 | -0.6826179
|  | 10:10 | 2024-03-01 |  | 167 | 316.9 | 1.681257 | 2.01 | 363 | 18.1 | 18.2 | 25.2 | 1.213143 | 22.4656 | 15.43306 | 53.6505 | 18.90086 | 352.5 | 7.650551 | 1.29 | 392 | 2.696819 | 0.2526606 | 23.68402 | 14.34046 | [10 empty] | 18.90086 | 12.4922 | -0.7235941
|  | 10:10 | 2024-03-02 |  | 168 | 350.6 | 1.056683 | 1.98 | 367 | 18.2 | 18.1 | 25.1 | 1.220515 | 22.34407 | 15.59527 | 53.80763 | 18.98435 | 343.4 | 7.650551 | 1.29 | 392 | 2.627199 | 0.2526606 | 23.68402 | 14.34046 | [10 empty] | 18.98435 | 12.55693 | -0.7420712
|  | 10:10 | 2024-03-03 |  | 169 | 303.5 | 1.395364 | 2.02 | 367 | 18.1 | 18.2 | 25.1 | 1.18144 | 21.89457 | 16.2441 | 53.93367 | 19.06345 | 350.8 | 7.650551 | 1.29 | 392 | 2.683813 | 0.2526606 | 23.68402 | 14.34046 | [10 empty] | 19.06345 | 12.62097 | -0.7954825
|  | 10:10 | 2024-03-04 |  | 170 | 328.7 | 1.815328 | 2 | 366 | 18.2 | 18 | 25.1 | 1.194064 | 22.88336 | 16.40631 | 54.07458 | 19.13836 | 336.3 | 7.650551 | 1.29 | 392 | 2.57288 | 0.2526606 | 23.68402 | 14.34046 | [10 empty] | 19.13836 | 12.67905 | -0.8237153
SX |  | 10:10 | 2024-03-05 |  | 171 | 335.4 | 2.126914 | 1.98 | 367 | 18 | 18.2 | 25.2 | 1.152487 | 23.04975 | 16.70756 | 54.21443 | 19.20511 | 356.2 | 7.722603 | 1.2 | 402 | 2.750791 | 0.2163554 | 21.63258 | 13.66336 | [10 empty] | 19.20511 | 12.72909 | -0.832116
|  | 10:10 | 2024-03-06 |  | 172 | 328.9 | 2.262386 | 1.96 | 366 | 18.1 | 18.4 | 25.3 | 1.195147 | 23.02941 | 16.38314 | 54.36097 | 19.27713 | 353.2 | 7.722603 | 1.2 | 402 | 2.727623 | 0.2163554 | 21.63258 | 13.66336 | [10 empty] | 19.27713 | 12.78361 | -0.8368233
|  | 10:10 | 2024-03-07 |  | 173 | 330.1 | 2.289481 | 1.94 | 368 | 17.9 | 18.2 | 25.1 | 1.19976 | 22.9366 | 16.45266 | 54.50919 | 19.34791 | 355.8 | 7.722603 | 1.2 | 402 | 2.747702 | 0.2163554 | 21.63258 | 13.66336 | [10 empty] | 19.34791 | 12.83668 | -0.8393091
|  | 10:10 | 2024-03-08 |  | 174 | 332 | 2.099819 | 1.92 | 367 | 18.3 | 18.3 | 25.2 | 1.201899 | 23.18402 | 16.29045 | 54.65854 | 19.42151 | 365.4 | 7.722603 | 1.2 | 402 | 2.821839 | 0.2163554 | 21.63258 | 13.66336 | [10 empty] | 19.42151 | 12.89244 | -0.8393011
EQ |  | 10:10 | 2024-03-09 |  | 175 | 327 | 1.69623 | 1.91 | 370 | 18.1 | 18.2 | 25.1 | 1.164279 | 23.46785 | 16.48848 | 54.79843 | 19.50288 | 373.9 | 7.722603 | 1.2 | 402 | 2.887481 | 0.2163554 | 21.63258 | 13.66336 | [10 empty] | 19.50288 | 12.9571 | -0.8475764
|  | 10:10 | 2024-03-10 |  | 176 | 335 | 1.8304 | 1.92 | 369 | 18 | 18.3 | 25.3 | 1.107528 | 22.48788 | 15.89299 | 54.93297 | 19.58451 | 347.2 | 7.722603 | 1.2 | 402 | 2.681288 | 0.2163554 | 21.63258 | 13.66336 | [10 empty] | 19.58451 | 13.02266 | -0.8674962
|  | 10:10 | 2024-03-11 |  | 177 | 328 | 1.92531 | 1.91 | 372 | 18.2 | 18.1 | 25.3 | 1.15957 | 23.15735 | 15.77665 | 55.07451 | 19.65808 | 358.2 | 7.722603 | 1.2 | 402 | 2.766236 | 0.2163554 | 21.63258 | 13.66336 | [10 empty] | 19.65808 | 13.07933 | -0.8644533
|  | 10:10 | 2024-03-12 |  | 178 | 336 | 1.993103 | 1.93 | 370 | 18 | 18.2 | 25.2 | 1.119713 | 22.81328 | 15.91626 | 55.21303 | 19.73333 | 356.3 | 7.722603 | 1.2 | 402 | 2.751563 | 0.2163554 | 21.63258 | 13.66336 | [10 empty] | 19.73333 | 13.13803 | -0.8674513
|  | 10:10 | 2024-03-13 |  | 179 | 343 | 1.703339 | 1.92 | 371 | 18.1 | 18.3 | 25.1 | 1.148963 | 23.33523 | 16.04308 | 55.36004 | 19.81112 | 355.1 | 7.722603 | 1.2 | 402 | 2.742296 | 0.2163554 | 21.63258 | 13.66336 | [10 empty] | 19.81112 | 13.19826 | -0.8568165
|  | 10:10 | 2024-03-14 |  | 180 | 338.2 | 1.389925 | 1.93 | 369 | 17.9 | 18.2 | 25.3 | 1.109985 | 22.01623 | 15.90277 | 55.49849 | 19.89268 | 351.6 | 7.722603 | 1.2 | 402 | 2.715267 | 0.2163554 | 21.63258 | 13.66336 | [10 empty] | 19.89268 | 13.26328 | -0.8652813
SX |  | 10:10 | 2024-03-15 |  | 181 | 329 | 1.607952 | 1.94 | 368 | 18 | 18.1 | 25.1 | 1.1110876 | 22.70396 | 15.6689 | 55.63273 | 19.97115 | 347 | 7.672634 | 1.3 | 400 | 2.662404 | 0.2147051 | 22.13182 | 13.67647 | [10 empty] | 19.97115 | 13.32571 | -0.8701775
|  | 10:10 | 2024-03-16 |  | 182 | 341 | 1.813873 | 1.93 | 370 | 18.2 | 18.3 | 25.2 | 1.137694 | 23.1566 | 15.54161 | 55.77809 | 20.04451 | 348.2 | 7.672634 | 1.3 | 400 | 2.671611 | 0.2147051 | 22.13182 | 13.67647 | [10 empty] | 20.04451 | 13.38171 | -0.862401
|  | 10:10 | 2024-03-17 |  | 183 | 339 | 1.432005 | 1.95 | 368 | 18 | 18.2 | 25.3 | 1.109543 | 22.11095 | 15.58842 | 55.91784 | 20.12298 | 345 | 7.672634 | 1.3 | 400 | 2.647059 | 0.2147051 | 22.13182 | 13.67647 | [10 empty] | 20.12298 | 13.44348 | -0.8699632
|  | 10:10 | 2024-03-18 |  | 184 | 344 | 1.453186 | 1.97 | 367 | 18.1 | 18.1 | 25.3 | 1.104782 | 22.40588 | 15.70977 | 56.05973 | 20.20004 | 341.1 | 7.672634 | 1.3 | 400 | 2.617136 | 0.2147051 | 22.13182 | 13.67647 | [10 empty] | 20.20004 | 13.5036 | -0.8673738
|  | 10:10 | 2024-03-19 |  | 185 | 333.1 | 1.469222 | 1.94 | 370 | 18.2 | 18.3 | 25.1 | 1.140536 | 22.46511 | 15.71272 | 56.20195 | 20.27641 | 367.6 | 7.672634 | 1.3 | 400 | 2.82046 | 0.2147051 | 22.13182 | 13.67647 | [10 empty] | 20.27641 | 13.56298 | -0.869744
|  | 10:10 | 2024-03-20 |  | 186 | 362.7 | 1.497683 | 1.93 | 370 | 18.3 | 18.3 | 25 | 1.129204 | 22.65837 | 15.60905 | 56.35527 | 20.35815 | 356.5 | 7.672634 | 1.3 | 400 | 2.735294 | 0.2147051 | 22.13182 | 13.67647 | [10 empty] | 20.35815 | 13.6264 | -0.8667816
|  | 10:10 | 2024-03-21 |  | 187 | 345.8 | 1.429606 | 1.92 | 370 | 18.4 | 18.4 | 25.3 | 1.110506 | 22.77961 | 15.56231 | 56.49786 | 20.43858 | 361.9 | 7.672634 | 1.3 | 400 | 2.776726 | 0.2147051 | 22.13182 | 13.67647 | [10 empty] | 20.43858 | 13.6898 | -0.8672412
|  | 10:10 | 2024-03-22 |  | 188 | 352.2 | 1.366106 | 1.95 | 369 | 18.5 | 18.5 | 25.1 | 1.113837 | 22.7093 | 15.624 | 56.64374 | 20.52098 | 358.8 | 7.672634 | 1.3 | 400 | 2.752941 | 0.2147051 | 22.13182 | 13.67647 | [10 empty] | 20.52098 | 13.75477 | -0.8676464
|  | 10:10 | 2024-03-23 |  | 189 | 349.2 | 1.366106 | 1.93 | 370 | 18.3 | 18.4 | 25.2 | 1.125764 | 23.04904 | 15.61931 | 56.79032 | 20.60267 | 317 | 7.672634 | 1.3 | 400 | 2.432225 | 0.2147051 | 22.13182 | 13.67647 | [10 empty] | 20.60267 | 13.81895 | -0.8637762
|  | 10:10 | 2024-03-24 |  | 190 | 313.6 | 1.432005 | 1.92 | 371 | 18.4 | 18.6 | 25.2 | 1.120258 | 23.39779 | 15.44799 | 56.92167 | 20.67385 | 347 | 7.672634 | 1.3 | 400 | 2.662404 | 0.2147051 | 22.13182 | 13.67647 | [10 empty] | 20.67385 | 13.87444 | -0.8522274
|  | 10:10 | 2024-03-25 |  | 191 | 327.3 | 1.295624 | 1.91 | 372 | 18.5 | 18.8 | 25.2 | 1.157971 | 23.25839 | 15.56502 | 57.06287 | 20.75419 | 332.9 | 7.672634 | 1.3 | 400 | 2.55422 | 0.2147051 | 22.13182 | 13.67647 | [10 empty] | 20.75419 | 13.93791 | -0.8546419
|  | 10:10 | 2024-03-26 |  | 192 | 328.6 | 1.229496 | 1.9 | 371 | 18.6 | 18.9 | 25.1 | 1.078995 | 22.02031 | 15.35672 | 57.19415 | 20.83136 | 353.8 | 7.672634 | 1.3 | 400 | 2.714578 | 0.2147051 | 22.13182 | 13.67647 | [10 empty] | 20.83136 | 13.99941 | -0.8593729
SX |  | 10:10 | 2024-03-27 |  | 193 | 280.6 | 1.257875 | 1.89 | 371 | 18.6 | 19 | 25.3 | 1.08886 | 21.31631 | 15.4635 | 57.30061 | 20.91613 | 361 | 7.692308 | 1.31 | 396 | 2.776923 | 0.2075542 | 22.381 | 13.11538 | [10 empty] | 20.91613 | 14.07146 | -0.925734
|  | 10:10 | 2024-03-28 |  | 194 | 337.2 | 1.217882 | 1.9 | 371 | 18.7 | 18.8 | 25.2 | 1.124529 | 22.14721 | 15.35909 | 57.4417 | 21.00106 | 343.4 | 7.692308 | 1.31 | 396 | 2.641538 | 0.2075542 | 22.381 | 13.11538 | [10 empty] | 21.00106 | 14.13953 | -0.9476824
|  | 10:10 | 2024-03-29 |  | 195 | 337.5 | 1.163145 | 1.89 | 372 | 18.6 | 18.6 | 25.2 | 1.096701 | 23.11589 | 15.31212 | 57.58029 | 21.08178 | 354.4 | 7.692308 | 1.31 | 396 | 2.726154 | 0.2075542 | 22.381 | 13.11538 | [10 empty] | 21.08178 | 14.2037 | -0.9435198
|  | 10:10 | 2024-03-30 |  | 196 | 345.5 | 1.092885 | 1.9 | 371 | 18.6 | 18.6 | 25.1 | 1.06202 | 22.60084 | 15.2395 | 57.71634 | 21.16608 | 335.8 | 7.692308 | 1.31 | 396 | 2.583077 | 0.2075542 | 22.381 | 13.11538 | [10 empty] | 21.16608 | 14.27175 | -0.947943
|  | 10:10 | 2024-03-31 |  | 197 | 334.1 | 1.16119 | 1.92 | 372 | 18.7 | 18.5 | 25.2 | 1.037368 | 22.94179 | 15.2395 | 57.84474 | 21.24486 | 357.5 | 7.692308 | 1.31 | 396 | 2.75 | 0.2075542 | 22.381 | 13.11538 | [10 empty] | 21.24486 | 14.3352 | -0.9425838
|  | 10:10 | 2024-04-01 |  | 198 | 326.5 | 1.256818 | 1.94 | 374 | 18.8 | 18.7 | 25.1 | 1.033685 | 22.23224 | 15.2395 | 57.96684 | 21.32884 | 331.9 | 7.692308 | 1.31 | 396 | 2.553077 | 0.2075542 | 22.381 | 13.11538 | [10 empty] | 21.32884 | 14.40459 | -0.9692298
EQ |  | 10:10 | 2024-04-02 |  | 199 | 335.9 | 1.297801 | 1.93 | 372 | 19.1 | 18.8 | 25.3 | 1.003183 | 22.40117 | 15.30983 | 58.09115 | 21.40483 | 350.2 | 7.692308 | 1.31 | 396 | 2.693846 | 0.2075542 | 22.381 | 13.11538 | [10 empty] | 21.40483 | 14.46573 | -0.9657734
|  | 10:10 | 2024-04-03 |  | 200 | 316.6 | 1.366106 | 1.92 | 376 | 18.8 | 18.6 | 25.1 | 0.9959269 | 21.85678 | 14.88782 | 58.20366 | 21.486 | 349.3 | 7.692308 | 1.31 | 396 | 2.686923 | 0.2075542 | 22.381 | 13.11538 | [10 empty] | 21.486 | 14.53345 | -0.9987217
|  | 10:10 | 2024-04-04 |  | 201 | 309.9 | 1.5437 | 1.91 | 370 | 19.2 | 18.5 | 25.1 | 1.016952 | 21.63729 | 15.07538 | 58.31619 | 21.56527 | 350.8 | 7.692308 | 1.31 | 396 | 2.698462 | 0.2075542 | 22.381 | 13.11538 | [10 empty] | 21.56527 | 14.59928 | -1.038645
SX |  | 10:10 | 2024-04-05 |  | 202 | 321.2 | 1.639328 | 1.9 | 372 | 19 | 18.7 | 25.2 | 1.019478 | 21.41453 | 14.9816 | 58.43428 | 21.64322 | 341.3 | 7.826087 | 1.2 | 395 | 2.671043 | 0.2577543 | 19.60845 | 13.87722 | [10 empty] | 21.64322 | 14.66313 | -1.073565
|  | 10:10 | 2024-04-06 |  | 203 | 295.5 | 1.806296 | 1.95 | 373 | 18.9 | 18.5 | 25.1 | 1.054397 | 22.51177 | 14.95985 | 58.53797 | 21.71993 | 345.5 | 7.826087 | 1.2 | 395 | 2.703913 | 0.2577543 | 19.60845 | 13.87722 | [10 empty] | 21.71993 | 14.72746 | -1.075006
|  | 10:10 | 2024-04-07 |  | 204 | 320.7 | 1.581655 | 1.98 | 371 | 18.7 | 18.8 | 25.3 | 1.043451 | 21.84917 | 14.98858 | 58.65185 | 21.79878 | 345.5 | 7.826087 | 1.2 | 395 | 2.703913 | 0.2577543 | 19.60845 | 13.87722 | [10 empty] | 21.79878 | 14.7927 | -1.066667
|  | 10:10 | 2024-04-08 |  | 205 | 300 | 1.347845 | 1.96 | 369 | 18.7 | 18.6 | 25.2 | 1.069243 | 21.45297 | 14.87056 | 58.75931 | 21.88131 | 340.2 | 7.826087 | 1.2 | 395 | 2.662435 | 0.2577543 | 19.60845 | 13.87722 | [10 empty] | 21.88131 | 14.8624 | -1.078829
|  | 10:10 | 2024-04-09 |  | 206 | 315.7 | 1.029772 | 2.01 | 372 | 18.5 | 18.7 | 25 | 1.101605 | 21.99513 | 15.1066 | 58.87992 | 21.96521 | 344.1 | 7.826087 | 1.2 | 395 | 2.692957 | 0.2577543 | 19.60845 | 13.87722 | [10 empty] | 21.96521 | 14.93189 | -1.069028
EQ |  | 10:10 | 2024-04-10 |  | 207 | 313.6 | 0.8375479 | 1.94 | 375 | 18.6 | 18.6 | 25.2 | 1.083281 | 21.42309 | 14.96497 | 58.99632 | 22.05244 | 344.3 | 7.826087 | 1.2 | 395 | 2.694522 | 0.2577543 | 19.60845 | 13.87722 | [10 empty] | 22.05244 | 15.00521 | -1.070068
|  | 10:10 | 2024-04-11 |  | 208 | 324 | 0.6041329 | 1.9 | 377 | 18.5 | 18.7 | 25.1 | 1.106076 | 20.64451 | 15.05939 | 59.12136 | 22.14213 | 341.4 | 7.826087 | 1.2 | 395 | 2.671826 | 0.2577543 | 19.60845 | 13.87722 | [10 empty] | 22.14213 | 15.07996 | -1.072307
|  | 10:10 | 2024-04-12 |  | 209 | 329.2 | 0.4119088 | 1.88 | 380 | 18.6 | 18.5 | 25.1 | 1.114818 | 20.12866 | 14.96497 | 59.25074 | 22.23316 | 340.8 | 7.826087 | 1.2 | 395 | 2.66713 | 0.2577543 | 19.60845 | 13.87722 | [10 empty] | 22.23316 | 15.15554 | -1.074747
|  | 10:10 | 2024-04-13 |  | 210 | 325.3 | 0.2883361 | 1.89 | 383 | 18.8 | 18.7 | 25.2 | 1.16602 | 19.66077 | 15.29543 | 59.3859 | 22.32552 | 338.3 | 7.826087 | 1.2 | 395 | 2.647565 | 0.2577543 | 19.60845 | 13.87722 | [10 empty] | 22.32552 | 15.23176 | -1.085045
|  | 10:10 | 2024-04-14 |  | 211 | 312.4 | 0.1373029 | 1.9 | 385 | 18.7 | 18.6 | 25.3 | 1.160924 | 19.32098 | 15.43706 | 59.51364 | 22.41901 | 342.7 | 7.826087 | 1.2 | 395 | 2.682 | 0.2577543 | 19.60845 | 13.87722 | [10 empty] | 22.41901 | 15.30999 | -1.106496
|  | 10:10 | 2024-04-15 |  | 212 | 325.8 | 0 | 1.88 | 388 | 18.5 | 18.5 | 25.2 | 1.195457 | 19.15256 | 14.38144 | 59.65329 | 22.51527 | 339.8 | 7.826087 | 1.2 | 395 | 2.659304 | 0.2577543 | 19.60845 | 13.87722 | [10 empty] | 22.51527 | 15.38957 | -1.123722
EQ |  | 10:10 | 2024-04-16 |  | 213 | 316 | 0 | 1.86 | 390 | 18.6 | 18.6 | 25.1 | 1.15984 | 18.76212 | 13.80569 | 59.78264 | 22.61072 | 331 | 7.826087 | 1.2 | 395 | 2.590435 | 0.2577543 | 19.60845 | 13.87722 | [10 empty] | 22.61072 | 15.46957 | -1.150071
|  | 10:10 | 2024-04-17 |  | 214 | 316 | 0 | 1.88 | 389 | 18.5 | 18.7 | 25.1 | 1.15672 | 19.01458 | 13.34767 | 59.91258 | 22.7037 | 333.5 | 7.826087 | 1.2 | 395 | 2.61 | 0.2577543 | 19.60845 | 13.87722 | [10 empty] | 22.7037 | 15.54702 | -1.167364
|  | 10:10 | 2024-04-18 |  | 215 | 326.8 | 0 | 1.89 | 387 | 18.5 | 18.7 | 25.3 | 1.154367 | 19.38302 | 12.8658 | 60.04765 | 22.79738 | 331.3 | 7.826087 | 1.2 | 395 | 2.592783 | 0.2577543 | 19.60845 | 13.87722 | [10 empty] | 22.79738 | 15.62457 | -1.174724
SX |  | 10:10 | 2024-04-19 |  | 216 | 311.4 | 0 | 1.88 | 386 | 18.4 | 18.6 | 25.2 | 1.148013 | 18.78567 | 12.62487 | 60.17383 | 22.89044 | 334.4 | 7.715517 | 1.23 | 435 | 2.580069 | 0.2852494 | 19.59797 | 11.44862 | [10 empty] | 22.89044 | 15.70256 | -1.197925
|  | 10:10 | 2024-04-20 |  | 217 | 300.1 | 0 | 1.9 | 387 | 18.5 | 18.7 | 25.2 | 1.234933 | 19.10209 | 12.39464 | 60.30146 | 22.98305 | 337.8 | 7.715517 | 1.23 | 435 | 2.606302 | 0.2852494 | 19.59797 | 11.44862 | [10 empty] | 22.98305 | 15.77992 | -1.227394
|  | 10:10 | 2024-04-21 |  | 218 | 336.4 | 0 | 1.89 | 389 | 18.6 | 18.8 | 25.3 | 1.164685 | 19.08443 | 12.1535 | 60.43846 | 23.07659 | 341.9 | 7.715517 | 1.23 | 435 | 2.637935 | 0.2852494 | 19.59797 | 11.44862 | [10 empty] | 23.07659 | 15.8571 | -1.23458
|  | 10:10 | 2024-04-22 |  | 219 | 304 | 0 | 1.88 | 389 | 18.5 | 18.6 | 25 | 1.249443 | 19.32472 | 12.28469 | 60.56938 | 23.17127 | 340.9 | 7.715517 | 1.23 | 435 | 2.63022 | 0.2852494 | 19.59797 | 11.44862 | [10 empty] | 23.17127 | 15.93614 | -1.264221
|  | 10:10 | 2024-04-23 |  | 220 | 298.9 | 0 | 1.88 | 390 | 18.3 | 18.5 | 25.1 | 1.207837 | 18.26336 | 12.35709 | 60.6917 | 23.26568 | 338.3 | 7.715517 | 1.23 | 435 | 2.610159 | 0.2852494 | 19.59797 | 11.44862 | [10 empty] | 23.26568 | 16.01594 | -1.308083
|  | 10:10 | 2024-04-24 |  | 221 | 306.5 | 0 | 1.87 | 390 | 18.3 | 18.5 | 25.1 | 1.236304 | 18.96396 | 12.45363 | 60.82267 | 23.35937 | 340.7 | 7.715517 | 1.23 | 435 | 2.628677 | 0.2852494 | 19.59797 | 11.44862 | [10 empty] | 23.35937 | 16.09398 | -1.337426
|  | 10:10 | 2024-04-25 |  | 222 | 304.9 | 0 | 1.85 | 392 | 18.6 | 18.7 | 25.2 | 1.244427 | 19.42912 | 12.64896 | 60.95355 | 23.45372 | 331.2 | 7.715517 | 1.23 | 435 | 2.555379 | 0.2852494 | 19.59797 | 11.44862 | [10 empty] | 23.45372 | 16.17269 | -1.364457
|  | 10:10 | 2024-04-26 |  | 223 | 308.3 | 0 | 1.84 | 394 | 18.7 | 18.9 | 25.3 | 1.23584 | 20.17327 | 12.74534 | 61.08643 | 23.54543 | 334.9 | 7.715517 | 1.23 | 435 | 2.583927 | 0.2852494 | 19.59797 | 11.44862 | [10 empty] | 23.54543 | 16.24854 | -1.374199
|  | 10:10 | 2024-04-27 |  | 224 | 309.8 | 0 | 1.83 | 395 | 18.7 | 18.9 | 25.3 | 1.272536 | 20.44464 | 12.81762 | 61.22494 | 23.63818 | 338.4 | 7.715517 | 1.23 | 435 | 2.610931 | 0.2852494 | 19.59797 | 11.44862 | [10 empty] | 23.63818 | 16.32474 | -1.38244
|  | 10:10 | 2024-04-28 |  | 225 | 322.3 | 0 | 1.82 | 398 | 18.6 | 18.7 | 25.1 | 1.479712 | 20.48819 | 12.8899 | 61.40134 | 23.73189 | 334.5 | 7.715517 | 1.23 | 435 | 2.580841 | 0.2852494 | 19.59797 | 11.44862 | [10 empty] | 23.73189 | 16.39738 | -1.383467
|  | 10:10 | 2024-04-29 |  | 226 | 303 | 0 | 1.82 | 397 | 18.5 | 18.9 | 25.2 | 1.285767 | 20.79552 | 12.8899 | 61.53775 | 23.82452 | 332 | 7.715517 | 1.23 | 435 | 2.561552 | 0.2852494 | 19.59797 | 11.44862 | [10 empty] | 23.82452 | 16.47372 | -1.392601
SX | EQ | 10:10 | 2024-04-30 |  | 227 | 315.4 | 0 | 1.8 | 399 | 18.4 | 18.8 | 25.1 | 1.23617 | 21.29137 | 13.08114 | 61.67464 | 23.91646 | 337.7 | 8.695652 | 1.2 | 393 | 2.936522 | 0.2758438 | 18.90041 | 12.85826 | [10 empty] | 23.91646 | 16.54931 | -1.385108
|  | 10:10 | 2024-05-01 |  | 228 | 302.2 | 0 | 1.77 | 400 | 18.3 | 18.6 | 25 | 1.166585 | 19.47555 | 13.27422 | 61.79492 | 24.02186 | 343.9 | 8.695652 | 1.2 | 393 | 2.990435 | 0.2758438 | 18.90041 | 12.85826 | [10 empty] | 24.02186 | 16.64034 | -1.402952
|  | 10:10 | 2024-05-02 |  | 229 | 340.1 | 0.1647635 | 1.75 | 402 | 18.5 | 18.7 | 25.2 | 1.250613 | 22.2681 | 13.38624 | 61.94817 | 24.12719 | 342.1 | 8.695652 | 1.2 | 393 | 2.974783 | 0.2758438 | 18.90041 | 12.85826 | [10 empty] | 24.12719 | 16.72736 | -1.36442
|  | 10:10 | 2024-05-03 |  | 230 | 333.9 | 0.2471453 | 1.76 | 400 | 18.3 | 18.6 | 25.3 | 1.19745 | 20.43957 | 13.80692 | 62.08982 | 24.231 | 342.2 | 8.695652 | 1.2 | 393 | 2.975652 | 0.2758438 | 18.90041 | 12.85826 | [10 empty] | 24.231 | 16.81425 | -1.351537
|  | 10:10 | 2024-05-04 |  | 231 | 341.4 | 0.3473764 | 1.78 | 397 | 18.6 | 18.9 | 25.3 | 1.235954 | 21.51395 | 13.90231 | 62.24172 | 24.33354 | 341.3 | 8.695652 | 1.2 | 393 | 2.967826 | 0.2758438 | 18.90041 | 12.85826 | [10 empty] | 24.33354 | 16.89865 | -1.320054
|  | 10:10 | 2024-05-05 |  | 232 | 339.5 | 0.4393694 | 1.76 | 399 | 18.7 | 18.7 | 25.2 | 1.213521 | 21.07311 | 14.04538 | 62.38912 | 24.43471 | 340.4 | 8.695652 | 1.2 | 393 | 2.96 | 0.2758438 | 18.90041 | 12.85826 | [10 empty] | 24.43471 | 16.98221 | -1.294799
|  | 10:10 | 2024-05-06 |  | 233 | 320.1 | 0.2471453 | 1.75 | 400 | 18.8 | 18.5 | 25.2 | 1.219669 | 21.82565 | 14.18564 | 62.52662 | 24.53812 | 357.1 | 8.695652 | 1.2 | 393 | 3.105217 | 0.2758438 | 18.90041 | 12.85826 | [10 empty] | 24.53812 | 17.06919 | -1.274962
|  | 10:10 | 2024-05-07 |  | 234 | 373.7 | 0.2479831 | 1.73 | 398 | 18.2 | 18.6 | 25 | 1.189922 | 21.95572 | 14.37559 | 62.68715 | 24.64624 | 359.8 | 8.695652 | 1.2 | 393 | 3.128696 | 0.2758438 | 18.90041 | 12.85826 | [10 empty] | 24.64624 | 17.15814 | -1.22272
SX | EQ | 10:10 | 2024-05-08 |  | 235 | 350.3 | 0.2479831 | 1.7 | 397 | 18.3 | 18.7 | 25.2 | 1.185201 | 21.72599 | 14.20063 | 62.83365 | 24.75542 | 334.3 | 8.098592 | 1.35 | 410 | 2.707359 | 0.2111736 | 16.73714 | 10.51162 | [10 empty] | 24.75542 | 17.24982 | -1.193638
|  | 10:10 | 2024-05-09 |  | 236 | 350.3 | 0.1377684 | 1.72 | 399 | 18.5 | 18.6 | 25.3 | 1.197764 | 21.57674 | 14.37559 | 62.99549 | 24.85087 | 354.1 | 8.098592 | 1.35 | 410 | 2.867711 | 0.2111736 | 16.73714 | 10.51162 | [10 empty] | 24.85087 | 17.32593 | -1.123177
|  | 10:10 | 2024-05-10 |  | 237 | 337.9 | 0.1383546 | 1.7 | 398 | 18.6 | 18.5 | 25.1 | 1.157733 | 21.68263 | 14.48426 | 63.14222 | 24.95212 | 332.5 | 8.098592 | 1.35 | 410 | 2.692782 | 0.2111736 | 16.73714 | 10.51162 | [10 empty] | 24.95212 | 17.40965 | -1.072929
|  | 10:10 | 2024-05-11 |  | 238 | 348.3 | 0 | 1.68 | 397 | 18.4 | 18.6 | 25.1 | 1.173636 | 22.26123 | 14.53174 | 63.29922 | 25.04877 | 352.8 | 8.098592 | 1.35 | 410 | 2.857183 | 0.2111736 | 16.73714 | 10.51162 | [10 empty] | 25.04877 | 17.48755 | -0.994379
|  | 10:10 | 2024-05-12 |  | 239 | 327.8 | 0 | 1.7 | 396 | 18.3 | 18.9 | 25.4 | 1.101507 | 21.06178 | 14.60298 | 63.43211 | 25.15132 | 348.9 | 8.098592 | 1.35 | 410 | 2.825599 | 0.2111736 | 16.73714 | 10.51162 | [10 empty] | 25.15132 | 17.57423 | -0.9585156
|  | 10:10 | 2024-05-13 |  | 240 | 329.7 | 0 | 1.69 | 399 | 18.5 | 18.6 | 25.4 | 1.093492 | 20.84098 | 14.54615 | 63.56513 | 25.25274 | 360.1 | 8.098592 | 1.35 | 410 | 2.916303 | 0.2111736 | 16.73714 | 10.51162 | [10 empty] | 25.25274 | 17.65976 | -0.9214859
EQ |  | 10:10 | 2024-05-14 |  | 241 | 323.7 | 0 | 1.7 | 398 | 18.2 | 18.5 | 25.2 | 1.025148 | 19.69072 | 14.42692 | 63.68375 | 25.35741 | 367.6 | 8.098592 | 1.35 | 410 | 2.977042 | 0.2111736 | 16.73714 | 10.51162 | [10 empty] | 25.35741 | 17.75026 | -0.9090369
|  | 10:10 | 2024-05-15 |  | 242 | 335 | 0 | 1.69 | 397 | 18.1 | 18.4 | 25.2 | 1.060984 | 20.05113 | 14.06923 | 63.81258 | 25.46426 | 351.3 | 8.098592 | 1.35 | 410 | 2.845035 | 0.2111736 | 16.73714 | 10.51162 | [10 empty] | 25.46426 | 17.84173 | -0.8887736
|  | 10:10 | 2024-05-16 |  | 243 | 330 | 0 | 1.68 | 397 | 18.2 | 18.3 | 25.4 | 1.06985 | 20.58481 | 14.00987 | 63.94189 | 25.56638 | 339.4 | 8.098592 | 1.35 | 410 | 2.748662 | 0.2111736 | 16.73714 | 10.51162 | [10 empty] | 25.56638 | 17.92839 | -0.8559954
|  | 10:10 | 2024-05-17 |  | 244 | 318.2 | 0 | 1.69 | 395 | 18.4 | 18.5 | 25 | 1.0553712 | 20.58773 | 13.87822 | 64.06439 | 25.66504 | 340.7 | 8.098592 | 1.35 | 410 | 2.75919 | 0.2111736 | 16.73714 | 10.51162 | [10 empty] | 25.66504 | 18.01242 | -0.8247534
SX |  | 10:10 | 2024-05-18 |  | 245 | 302 | 0 | 1.7 | 395 | 18.3 | 18.4 | 25.1 | 1.094557 | 20.95561 | 13.78222 | 64.18431 | 25.76407 | 340.1 | 7.885463 | 1.38 | 393 | 2.681846 | 0.2618302 | 16.94196 | 9.823944 | [10 empty] | 25.76407 | 18.09713 | -0.8022756
|  | 10:10 | 2024-05-19 |  | 246 | 304.2 | 0 | 1.71 | 394 | 18.1 | 18.2 | 25.2 | 1.078196 | 19.84042 | 13.66237 | 64.29511 | 25.86033 | 340.3 | 8.098592 | 1.35 | 393 | 2.755951 | 0.2618302 | 16.94196 | 9.823944 | [10 empty] | 25.86033 | 18.18015 | -0.7924592
|  | 10:10 | 2024-05-20 |  | 247 | 292.5 | 0 | 1.7 | 395 | 18.4 | 18.5 | 25.3 | 1.082667 | 20.01569 | 13.43422 | 64.40065 | 25.95925 | 344.8 | 8.098592 | 1.35 | 393 | 2.792394 | 0.2618302 | 16.94196 | 9.823944 | [10 empty] | 25.95925 | 18.26646 | -0.7892561
|  | 10:10 | 2024-05-21 |  | 248 | 352.8 | 0 | 1.72 | 394 | 18.7 | 18.7 | 25.2 | 1.063207 | 19.82965 | 13.32573 | 64.53273 | 26.05947 | 344.9 | 8.098592 | 1.35 | 393 | 2.793204 | 0.2618302 | 16.94196 | 9.823944 | [10 empty] | 26.05947 | 18.35091 | -0.7478248
|  | 10:10 | 2024-05-22 |  | 249 | 357.3 | 0 | 1.73 | 393 | 18.9 | 18.8 | 25.3 | 1.013545 | 19.53185 | 13.20568 | 64.65878 | 26.15973 | 339.3 | 8.098592 | 1.35 | 393 | 2.747852 | 0.2618302 | 16.94196 | 9.823944 | [10 empty] | 26.15973 | 18.43611 | -0.7070706
|  | 10:10 | 2024-05-23 |  | 250 | 340.8 | 0 | 1.71 | 395 | 19 | 18.9 | 25.5 | 1.043313 | 20.4323 | 13.08563 | 64.78247 | 26.25836 | 341 | 8.098592 | 1.35 | 393 | 2.76162 | 0.2618302 | 16.94196 | 9.823944 | [10 empty] | 26.25836 | 18.51996 | -0.6634639
|  | 10:10 | 2024-05-24 |  | 251 | 320.8 | 0 | 1.72 | 394 | 18.9 | 19 | 25.1 | 1.033521 | 19.84072 | 12.98793 | 64.89482 | 26.35748 | 339.4 | 8.098592 | 1.35 | 393 | 2.748662 | 0.2618302 | 16.94196 | 9.823944 | [10 empty] | 26.35748 | 18.60566 | -0.64237
|  | 10:10 | 2024-05-25 |  | 252 | 327.6 | 0 | 1.72 | 396 | 18.9 | 19.1 | 25.1 | 1.07283 | 20.26615 | 13.06009 | 65.01659 | 26.45613 | 346.7 | 8.098592 | 1.35 | 393 | 2.807782 | 0.2618302 | 16.94196 | 9.823944 | [10 empty] | 26.45613 | 18.68977 | -0.6104582
|  | 10:10 | 2024-05-26 |  | 253 | 327.4 | 0 | 1.73 | 395 | 18.8 | 18.9 | 25.3 | 1.068262 | 20.39005 | 13.10819 | 65.13668 | 26.55691 | 345.2 | 8.098592 | 1.35 | 393 | 2.795634 | 0.2618302 | 16.94196 | 9.823944 | [10 empty] | 26.55691 | 18.77621 | -0.581675
SX |  | 10:10 | 2024-05-27 |  | 254 | 327.5 | 0 | 1.74 | 394 | 18.7 | 19 | 25.1 | 1.041567 | 20.52499 | 13.18034 | 65.25295 | 26.65726 | 348.8 | 8.318584 | 1.34 | 410 | 2.901522 | 0.2661491 | 16.65377 | 10.78965 | [10 empty] | 26.65726 | 18.86266 | -0.5503204
EQ |  | 10:10 | 2024-05-28 |  | 255 | 321.1 | 0 | 1.75 | 395 | 18.7 | 18.7 | 25.1 | 1.063134 | 20.50614 | 13.22845 | 65.36821 | 26.7614 | 346.2 | 8.318584 | 1.34 | 410 | 2.879894 | 0.2661491 | 16.65377 | 10.78965 | [10 empty] | 26.7614 | 18.95304 | -0.5224791
|  | 10:10 | 2024-05-29 |  | 256 | 344.7 | 0 | 1.74 | 397 | 18.8 | 18.9 | 25.3 | 1.040426 | 20.63106 | 13.32466 | 65.49179 | 26.86477 | 342.8 | 8.318584 | 1.34 | 410 | 2.851611 | 0.2661491 | 16.65377 | 10.78965 | [10 empty] | 26.86477 | 19.04164 | -0.474168
|  | 10:10 | 2024-05-30 |  | 257 | 334.3 | 0 | 1.73 | 396 | 18.9 | 19 | 25.1 | 1.029385 | 20.84831 | 13.37276 | 65.60906 | 26.96712 | 329.1 | 8.318584 | 1.34 | 410 | 2.737646 | 0.2661491 | 16.65377 | 10.78965 | [10 empty] | 26.96712 | 19.12999 | -0.4289192
|  | 10:10 | 2024-05-31 |  | 258 | 312.4 | 0 | 1.7 | 395 | 18.6 | 18.8 | 25.3 | 1.005541 | 20.42301 | 13.42086 | 65.71411 | 27.06538 | 337.2 | 8.318584 | 1.34 | 410 | 2.805027 | 0.2661491 | 16.65377 | 10.78965 | [10 empty] | 27.06538 | 19.2157 | -0.3966377
|  | 10:10 | 2024-06-01 |  | 259 | 305.5 | 0 | 1.67 | 394 | 18.8 | 18.6 | 25.1 | 1.016732 | 20.40688 | 13.51707 | 65.81654 | 27.16606 | 340.6 | 8.318584 | 1.34 | 410 | 2.83331 | 0.2661491 | 16.65377 | 10.78965 | [10 empty] | 27.16606 | 19.30414 | -0.3744327
|  | 10:10 | 2024-06-02 |  | 260 | 318.4 | 0 | 1.65 | 395 | 18.6 | 18.8 | 25.2 | 1.02835 | 19.9486 | 13.64961 | 65.92634 | 27.26775 | 338.5 | 8.318584 | 1.34 | 410 | 2.815841 | 0.2661491 | 16.65377 | 10.78965 | [10 empty] | 27.26775 | 19.39272 | -0.3500488
|  | 10:10 | 2024-06-03 |  | 261 | 315.4 | 0 | 1.61 | 397 | 18.7 | 18.7 | 25 | 1.010638 | 20.03388 | 13.68589 | 66.03237 | 27.36882 | 343.7 | 8.318584 | 1.34 | 410 | 2.859097 | 0.2661491 | 16.65377 | 10.78965 | [10 empty] | 27.36882 | 19.48112 | -0.3255922
|  | 10:10 | 2024-06-04 |  | 262 | 327.5 | 0 | 1.62 | 393 | 18.5 | 18.9 | 25.1 | 0.9958616 | 20.39981 | 13.93803 | 66.1412 | 27.47144 | 350.9 | 8.318584 | 1.34 | 410 | 2.918991 | 0.2661491 | 16.65377 | 10.78965 | [10 empty] | 27.47144 | 19.57074 | -0.2912417
SX |  | 10:10 | 2024-06-05 |  | 263 | 334.2 | 0 | 1.64 | 389 | 18.6 | 18.6 | 25.3 | 1.002023 | 20.38013 | 14.08194 | 66.25318 | 27.57621 | 352.2 | 7.817869 | 1.25 | 415 | 2.753454 | 0.2148943 | 18.5367 | 12.9433 | [10 empty] | 27.57621 | 19.66214 | -0.2565253
|  | 10:10 | 2024-06-06 |  | 264 | 322.7 | 0 | 1.62 | 390 | 18.5 | 18.6 | 25.2 | 0.982022 | 19.80434 | 13.79407 | 66.36504 | 27.67504 | 355.3 | 7.817869 | 1.25 | 415 | 2.777689 | 0.2148943 | 18.5367 | 12.9433 | [10 empty] | 27.67504 | 19.7476 | -0.26147
|  | 10:10 | 2024-06-07 |  | 265 | 321.8 | 0 | 1.6 | 392 | 18.7 | 18.8 | 25.1 | 0.9949739 | 19.66809 | 13.31427 | 66.47811 | 27.77474 | 356.8 | 7.817869 | 1.25 | 415 | 2.789416 | 0.2148943 | 18.5367 | 12.9433 | [10 empty] | 27.77474 | 19.8338 | -0.2706907
|  | 10:10 | 2024-06-08 |  | 266 | 318.2 | 0 | 1.58 | 394 | 18.9 | 18.7 | 25.3 | 1.029218 | 20.69777 | 13.21831 | 66.59442 | 27.87486 | 355.7 | 7.817869 | 1.25 | 415 | 2.780816 | 0.2148943 | 18.5367 | 12.9433 | [10 empty] | 27.87486 | 19.92002 | -0.2716907
|  | 10:10 | 2024-06-09 |  | 267 | 333.3 | 0 | 1.57 | 397 | 18.6 | 18.9 | 25.1 | 0.9959196 | 20.4953 | 12.90645 | 66.7129 | 27.97467 | 356 | 7.817869 | 1.25 | 415 | 2.783162 | 0.2148943 | 18.5367 | 12.9433 | [10 empty] | 27.97467 | 20.00568 | -0.2631634
|  | 10:10 | 2024-06-10 |  | 268 | 332.8 | 0 | 1.55 | 400 | 18.7 | 18.8 | 25.3 | 1.006533 | 20.39167 | 12.61857 | 66.83277 | 28.07456 | 358.2 | 7.817869 | 1.25 | 415 | 2.800361 | 0.2148943 | 18.5367 | 12.9433 | [10 empty] | 28.07456 | 20.09126 | -0.2564413
EQ |  | 10:10 | 2024-06-11 |  | 269 | 315.8 | 0 | 1.54 | 402 | 18.6 | 18.6 | 25.1 | 0.9528655 | 20.74917 | 12.71453 | 66.93661 | 28.17507 | 356.2 | 7.817869 | 1.25 | 415 | 2.784725 | 0.2148943 | 18.5367 | 12.9433 | [10 empty] | 28.17507 | 20.17936 | -0.2595732
|  | 10:10 | 2024-06-12 |  | 270 | 328.5 | 0 | 1.56 | 402 | 18.4 | 19 | 25.1 | 0.9700052 | 21.00648 | 12.71453 | 67.04888 | 28.27502 | 360.2 | 7.817869 | 1.25 | 415 | 2.815997 | 0.2148943 | 18.5367 | 12.9433 | [10 empty] | 28.27502 | 20.2659 | -0.2488823
SX |  | 10:10 | 2024-06-13 |  | 271 | 332.1 | 0 | 1.56 | 403 | 18.8 | 18.8 | 25.2 | 0.898919 | 21.9379 | 12.76251 | 67.15142 | 28.3761 | 349.9 | 9.124088 | 1.24 | 426 | 3.192518 | 0.3016919 | 17.36746 | 10.14545 | [10 empty] | 28.3761 | 20.35473 | -0.227036
|  | 10:10 | 2024-06-14 |  | 272 | 330.2 | 0.2778917 | 1.57 | 404 | 18.6 | 19 | 25.3 | 0.9001731 | 22.55804 | 13.00241 | 67.24031 | 28.48739 | 356.1 | 9.124088 | 1.24 | 426 | 3.249088 | 0.3016919 | 17.36746 | 10.14545 | [10 empty] | 28.48739 | 20.45541 | -0.1777989
|  | 10:10 | 2024-06-15 |  | 273 | 334.1 | 0.4168376 | 1.57 | 405 | 18.5 | 19.1 | 25.1 | 0.8991013 | 22.28865 | 13.04539 | 67.32979 | 28.59901 | 356.9 | 9.124088 | 1.24 | 426 | 3.256387 | 0.3016919 | 17.36746 | 10.14545 | [10 empty] | 28.59901 | 20.55634 | -0.1324995
|  | 10:10 | 2024-06-16 |  | 274 | 331.3 | 0.5557835 | 1.55 | 405 | 18.4 | 19.2 | 25.2 | 0.8577044 | 21.97601 | 13.33106 | 67.41163 | 28.70928 | 354.1 | 9.124088 | 1.24 | 426 | 3.230839 | 0.3016919 | 17.36746 | 10.14545 | [10 empty] | 28.70928 | 20.65683 | -0.09365643
|  | 10:10 | 2024-06-17 |  | 275 | 339.8 | 0.4863105 | 1.54 | 407 | 18.6 | 19.1 | 25.4 | 0.8849326 | 22.37529 | 13.56911 | 67.50153 | 28.81932 | 343.5 | 9.124088 | 1.24 | 426 | 3.134124 | 0.3016919 | 17.36746 | 10.14545 | [10 empty] | 28.81932 | 20.75612 | -0.0414936
|  | 10:10 | 2024-06-18 |  | 276 | 337.3 | 0.5418889 | 1.53 | 406 | 18.9 | 19.3 | 25.3 | 0.993869 | 22.17242 | 13.80717 | 67.60893 | 28.92525 | 334.5 | 9.124088 | 1.24 | 426 | 3.052007 | 0.3016919 | 17.36746 | 10.14545 | [10 empty] | 28.92525 | 20.84923 | 0.01281307
|  | 10:10 | 2024-06-19 |  | 277 | 336 | 0.472416 | 1.52 | 407 | 19.2 | 19.2 | 25.4 | 0.9269726 | 19.62807 | 14.14175 | 67.70657 | 29.02909 | 329.1 | 9.124088 | 1.24 | 426 | 3.002737 | 0.3016919 | 17.36746 | 10.14545 | [10 empty] | 29.02909 | 20.94141 | 0.0410108
|  | 10:10 | 2024-06-20 |  | 278 | 325.2 | 0.4168376 | 1.51 | 408 | 19.2 | 19.3 | 25.1 | 0.9792786 | 19.49891 | 14.02191 | 67.80821 | 29.132 | 323.1 | 9.124088 | 1.24 | 426 | 2.947993 | 0.3016919 | 17.36746 | 10.14545 | [10 empty] | 29.132 | 21.03218 | 0.06345852
EQ |  | 10:10 | 2024-06-21 |  | 279 | 316.1 | 0.4863105 | 1.49 | 410 | 19.3 | 19.4 | 25.2 | 1.020983 | 18.87124 | 13.59046 | 67.91266 | 29.2323 | 313.5 | 9.124088 | 1.24 | 426 | 2.860401 | 0.3016919 | 17.36746 | 10.14545 | [10 empty] | 29.2323 | 21.12 | 0.07615632
|  | 10:10 | 2024-06-22 |  | 280 | 313.3 | 0.5279943 | 1.49 | 411 | 19.6 | 19.5 | 25.3 | 1.0195 | 19.5014 | 12.36804 | 68.01692 | 29.32903 | 332.6 | 9.124088 | 1.24 | 426 | 3.034672 | 0.3016919 | 17.36746 | 10.14545 | [10 empty] | 29.32903 | 21.20427 | 0.1000281
SX |  | 10:10 | 2024-06-23 |  | 281 | 310.5 | 0.5729222 | 1.46 | 413 | 20.1 | 19.6 | 25.2 | 1.0035 | 20.028 | 12.0941 | 68.11488 | 29.43156 | 352.4 | 7.998236 | 1.1 | 450 | 2.818578 | 0.2123 | 16.0507 | 11.02222 | [10 empty] | 29.43156 | 21.29511 | 0.1159025
|  | 10:10 | 2024-06-24 |  | 282 | 321.8 | 0.787768 | 1.45 | 416 | 20.3 | 19.8 | 25.3 | 1.0105 | 19.416 | 12.78238 | 68.23098 | 29.52363 | 348.9 | 7.998236 | 1.1 | 450 | 2.790585 | 0.2123 | 16.0507 | 11.02222 | [10 empty] | 29.52363 | 21.37331 | 0.1371438
|  | 10:10 | 2024-06-25 |  | 283 | 310.7 | 1.002614 | 1.45 | 417 | 20.2 | 19.9 | 25.4 | 1.0175 | 19.776 | 12.41366 | 68.34324 | 29.61261 | 351.8 | 7.998236 | 1.1 | 450 | 2.81378 | 0.2123 | 16.0507 | 11.02222 | [10 empty] | 29.61261 | 21.44888 | 0.1566806
|  | 10:10 | 2024-06-26 |  | 284 | 308.6 | 1.074229 | 1.46 | 419 | 20.4 | 20.1 | 25.2 | 1.0315 | 19.452 | 12.65947 | 68.45622 | 29.70171 | 352 | 7.998236 | 1.1 | 450 | 2.815379 | 0.2123 | 16.0507 | 11.02222 | [10 empty] | 29.70171 | 21.52448 | 0.1694674
|  | 10:10 | 2024-06-27 |  | 285 | 306.4 | 1.017859 | 1.4 | 419 | 20.1 | 20.3 | 25.1 | 1.0441 | 19.308 | 12.97674 | 68.56992 | 29.79156 | 351.1 | 7.998236 | 1.1 | 450 | 2.808181 | 0.2123 | 16.0507 | 11.02222 | [10 empty] | 29.79156 | 21.60075 | 0.1790193
|  | 10:10 | 2024-06-28 |  | 286 | 320.3 | 1.250513 | 1.4 | 404 | 20.3 | 20.1 | 25.2 | 1.0553 | 19.128 | 12.85197 | 68.6921 | 29.87798 | 352.2 | 7.998236 | 1.1 | 450 | 2.816979 | 0.2123 | 16.0507 | 11.02222 | [10 empty] | 29.87798 | 21.67257 | 0.1966532
|  | 10:10 | 2024-06-29 |  | 287 | 328.7 | 1.425003 | 1.35 | 417 | 20.4 | 20.3 | 25.3 | 1.0357 | 18.948 | 12.60242 | 68.81529 | 29.96228 | 352.3 | 7.998236 | 1.1 | 450 | 2.817779 | 0.2123 | 16.0507 | 11.02222 | [10 empty] | 29.96228 | 21.74216 | 0.2172969
|  | 10:10 | 2024-06-30 |  | 288 | 320.5 | 1.497707 | 1.29 | 410 | 20.2 | 20.4 | 25.1 | 1.0231 | 18.894 | 12.37782 | 68.93267 | 30.04619 | 351.8 | 7.998236 | 1.1 | 450 | 2.81378 | 0.2123 | 16.0507 | 11.02222 | [10 empty] | 30.04619 | 21.81204 | 0.231685
|  | 10:10 | 2024-07-01 |  | 289 | 331.5 | 1.628575 | 1.37 | 394 | 20 | 20.2 | 25.2 | 0.9895 | 18.678 | 12.22809 | 69.05014 | 30.1278 | 331 | 7.998236 | 1.1 | 450 | 2.647416 | 0.2123 | 16.0507 | 11.02222 | [10 empty] | 30.1278 | 21.87963 | 0.2512508
|  | 10:10 | 2024-07-02 |  | 290 | 330 | 1.71582 | 1.27 | 391 | 19.8 | 20.1 | 25.4 | 0.9755 | 18.894 | 12.32791 | 69.16684 | 30.2025 | 358.8 | 7.998236 | 1.1 | 450 | 2.869767 | 0.2123 | 16.0507 | 11.02222 | [10 empty] | 30.2025 | 21.94039 | 0.2843522
SX |  | 10:10 | 2024-07-03 |  | 291 | 323.8 | 1.773983 | 1.27 | 391 | 19.5 | 20.3 | 25.2 | 0.9615 | 18.948 | 12.42773 | 69.27589 | 30.28489 | 357.4 | 7.915567 | 1 | 420 | 2.829024 | 0.2514 | 15.0167 | 10.0873 | [10 empty] | 30.28489 | 22.00975 | 0.2978612
|  | 10:10 | 2024-07-04 |  | 292 | 324.3 | 1.89031 | 1.3 | 393 | 19.7 | 20 | 25.3 | 0.9601 | 19.128 | 12.72719 | 69.37861 | 30.36443 | 358.2 | 7.915567 | 1 | 420 | 2.835356 | 0.2514 | 15.0167 | 10.0873 | [10 empty] | 30.36443 | 22.07701 | 0.327876
|  | 10:10 | 2024-07-05 |  | 293 | 336.9 | 1.83452 | 1.35 | 394 | 19.9 | 20.4 | 25.1 | 0.8915 | 18.588 | 12.49435 | 69.47613 | 30.44401 | 356.7 | 7.915567 | 1 | 420 | 2.823483 | 0.2514 | 15.0167 | 10.0873 | [10 empty] | 30.44401 | 22.14495 | 0.3595805
|  | 10:10 | 2024-07-06 |  | 294 | 330.2 | 1.622844 | 1.36 | 395 | 19.8 | 20.3 | 25.3 | 0.8607 | 18.498 | 12.59139 | 69.56634 | 30.52612 | 357.4 | 7.915567 | 1 | 420 | 2.829024 | 0.2514 | 15.0167 | 10.0873 | [10 empty] | 30.52612 | 22.21628 | 0.3865567
|  | 10:10 | 2024-07-07 |  | 295 | 321.5 | 1.763961 | 1.34 | 394 | 19.7 | 20.4 | 25.4 | 0.8593 | 18.696 | 12.54287 | 69.65278 | 30.6073 | 355.3 | 7.915567 | 1 | 420 | 2.812401 | 0.2514 | 15.0167 | 10.0873 | [10 empty] | 30.6073 | 22.28714 | 0.4096642
|  | 10:10 | 2024-07-08 |  | 296 | 314.4 | 1.820408 | 1.37 | 392 | 19.6 | 20.1 | 25.2 | 0.8775 | 19.002 | 12.66417 | 69.7393 | 30.68771 | 333.5 | 7.915567 | 1 | 420 | 2.639842 | 0.2514 | 15.0167 | 10.0873 | [10 empty] | 30.68771 | 22.35721 | 0.4325922
|  | 10:10 | 2024-07-09 |  | 297 | 295.8 | 1.862743 | 1.36 | 396 | 19.8 | 20.3 | 25.2 | 0.9377 | 19.236 | 12.76122 | 69.82904 | 30.76268 | 340.4 | 7.915567 | 1 | 420 | 2.694459 | 0.2514 | 15.0167 | 10.0873 | [10 empty] | 30.76268 | 22.42146 | 0.4570687
|  | 10:10 | 2024-07-10 |  | 298 | 316.8 | 1.962011 | 1.38 | 395 | 19.6 | 20.1 | 25 | 0.9279 | 19.83 | 12.69931 | 69.92567 | 30.83708 | 350.6 | 7.915567 | 1 | 420 | 2.775198 | 0.2514 | 15.0167 | 10.0873 | [10 empty] | 30.83708 | 22.48432 | 0.4990795
|  | 10:10 | 2024-07-11 |  | 299 | 318.2 | 1.99004 | 1.39 | 394 | 19.7 | 20 | 25.1 | 0.9363 | 19.704 | 12.79552 | 70.02296 | 30.91396 | 352.7 | 7.915567 | 1 | 420 | 2.791821 | 0.2514 | 15.0167 | 10.0873 | [10 empty] | 30.91396 | 22.54958 | 0.53515
|  | 10:10 | 2024-07-12 |  | 300 | 322.4 | 2.074126 | 1.4 | 396 | 19.8 | 20 | 25.3 | 0.9629 | 19.308 | 12.86767 | 70.1258 | 30.99017 | [18 empty] | 30.99017 | 22.6135 | 0.5684766
|  | 10:10 | 2024-07-13 |  | 301 | [10 empty] | 70.1258 | 30.99017 | [18 empty] | 30.99017 | 22.6135 | 0.5684766
|  | 10:10 | 2024-07-14 |  | 302 | [10 empty] | 70.1258 | 30.99017 | [18 empty] | 30.99017 | 22.6135 | 0.5684766
|  | 10:10 | 2024-07-15 |  | 303 | [10 empty] | 70.1258 | 30.99017 | [18 empty] | 30.99017 | 22.6135 | 0.5684766
|  | 10:10 | 2024-07-16 |  | 304 | [10 empty] | 70.1258 | 30.99017 | [18 empty] | 30.99017 | 22.6135 | 0.5684766
|  | 10:10 | 2024-07-17 |  | 305 | [10 empty] | 70.1258 | 30.99017 | [18 empty] | 30.99017 | 22.6135 | 0.5684766
|  | 10:10 | 2024-07-18 |  | 306 | [10 empty] | 70.1258 | 30.99017 | [18 empty] | 30.99017 | 22.6135 | 0.5684766
|  | 10:10 | 2024-07-19 |  | 307 | [10 empty] | 70.1258 | 30.99017 | [18 empty] | 30.99017 | 22.6135 | 0.5684766
|  | 10:10 | 2024-07-20 |  | 308 | [10 empty] | 70.1258 | 30.99017 | [18 empty] | 30.99017 | 22.6135 | 0.5684766
|  | 10:10 | 2024-07-21 |  | 309 | [10 empty] | 70.1258 | 30.99017 | [18 empty] | 30.99017 | 22.6135 | 0.5684766
|  | 10:10 | 2024-07-22 |  | 310 | [10 empty] | 70.1258 | 30.99017 | [18 empty] | 30.99017 | 22.6135 | 0.5684766
|  | 10:10 | 2024-07-23 |  | 311 | [10 empty] | 70.1258 | 30.99017 | [18 empty] | 30.99017 | 22.6135 | 0.5684766
|  | 10:10 | 2024-07-24 |  | 312 | [10 empty] | 70.1258 | 30.99017 | [18 empty] | 30.99017 | 22.6135 | 0.5684766
|  | 10:10 | 2024-07-25 |  | 313 | [10 empty] | 70.1258 | 30.99017 | [18 empty] | 30.99017 | 22.6135 | 0.5684766
|  | 10:10 | 2024-07-26 |  | 314 | [10 empty] | 70.1258 | 30.99017 | [18 empty] | 30.99017 | 22.6135 | 0.5684766
|  | 10:10 | 2024-07-27 |  | 315 | [10 empty] | 70.1258 | 30.99017 | [18 empty] | 30.99017 | 22.6135 | 0.5684766
[36 empty] | 0 | 0 | 0
|  | *Electrodo de Plata/Cloruro de Plata (Ag/AgCl) | [15 empty] | 24313 | [17 empty] | 0 | 0 | 0
[18 empty] | 81040.3 | [17 empty] | 0 | 0 | 0
[36 empty] | 0 | 0 | 0
[36 empty] | 0 | 0 | 0
[36 empty] | 0 | 0 | 0
[36 empty] | 0 | 0 | 0
[36 empty] | 0 | 0 | 0
[36 empty] | 0 | 0 | 0
[36 empty] | 0 | 0 | 0
[36 empty] | 0 | 0 | 0
[36 empty] | 0 | 0 | 0
[36 empty] | 0 | 0 | 0
[36 empty] | 0 | 0 | 0
[36 empty] | 0 | 0 | 0
[36 empty] | 0 | 0 | 0
[36 empty] | 0 | 0 | 0
[36 empty] | 0 | 0 | 0
[36 empty] | 0 | 0 | 0
[36 empty] | 0 | 0 | 0
[36 empty] | 0 | 0 | 0
[36 empty] | 0 | 0 | 0
[36 empty] | 0 | 0 | 0
[36 empty] | 0 | 0 | 0
[36 empty] | 0 | 0 | 0
[36 empty] | 0 | 0 | 0
[36 empty] | 0 | 0 | 0
[36 empty] | 0 | 0 | 0
[36 empty] | 0 | 0 | 0
[36 empty] | 0 | 0 | 0
[36 empty] | 0 | 0 | 0
[36 empty] | 0 | 0 | 0
[36 empty] | 0 | 0 | 0
[36 empty] | 0 | 0 | 0
[36 empty] | 0 | 0 | 0
[36 empty] | 0 | 0 | 0
[36 empty] | 0 | 0 | 0
[36 empty] | 0 | 0 | 0
[36 empty] | 0 | 0 | 0
[36 empty] | 0 | 0 | 0
[36 empty] | 0 | 0 | 0
[36 empty] | 0 | 0 | 0
[36 empty] | 0 | 0 | 0
[36 empty] | 0 | 0 | 0
[36 empty] | 0 | 0 | 0
[36 empty] | 0 | 0 | 0
[36 empty] | 0 | 0 | 0
[36 empty] | 0 | 0 | 0
[36 empty] | 0 | 0 | 0
[36 empty] | 0 | 0 | 0
[36 empty] | 0 | 0 | 0
[36 empty] | 0 | 0 | 0
[36 empty] | 0 | 0 | 0
[36 empty] | 0 | 0 | 0
[36 empty] | 0 | 0 | 0
[36 empty] | 0 | 0 | 0
[36 empty] | 0 | 0 | 0
[36 empty] | 0 | 0 | 0
[36 empty] | 0 | 0 | 0
[36 empty] | 0 | 0 | 0
[36 empty] | 0 | 0 | 0
[36 empty] | 0 | 0 | 0
[36 empty] | 0 | 0 | 0
[36 empty] | 0 | 0 | 0
[36 empty] | 0 | 0 | 0
[36 empty] | 0 | 0 | 0
[36 empty] | 0 | 0 | 0
[36 empty] | 0 | 0 | 0
[36 empty] | 0 | 0 | 0
[36 empty] | 0 | 0 | 0
[36 empty] | 0 | 0 | 0
[36 empty] | 0 | 0 | 0
[36 empty] | 0 | 0 | 0
[36 empty] | 0 | 0 | 0
[36 empty] | 0 | 0 | 0
[36 empty] | 0 | 0 | 0
[36 empty] | 0 | 0 | 0
[36 empty] | 0 | 0 | 0
[36 empty] | 0 | 0 | 0
[36 empty] | 0 | 0 | 0
[36 empty] | 0 | 0 | 0
[36 empty] | 0 | 0 | 0
[36 empty] | 0 | 0 | 0
[36 empty] | 0 | 0 | 0
[36 empty] | 0 | 0 | 0
[36 empty] | 0 | 0 | 0
[36 empty] | 0 | 0 | 0
[36 empty] | 0 | 0 | 0
[36 empty] | 0 | 0 | 0
[36 empty] | 0 | 0 | 0
[36 empty] | 0 | 0 | 0
[36 empty] | 0 | 0 | 0
[36 empty] | 0 | 0 | 0
[36 empty] | 0 | 0 | 0
[36 empty] | 0 | 0 | 0
[36 empty] | 0 | 0 | 0
[36 empty] | 0 | 0 | 0
[36 empty] | 0 | 0 | 0
[36 empty] | 0 | 0 | 0
[36 empty] | 0 | 0 | 0
[36 empty] | 0 | 0 | 0
[36 empty] | 0 | 0 | 0
[36 empty] | 0 | 0 | 0
[36 empty] | 0 | 0 | 0
[36 empty] | 0 | 0 | 0
[36 empty] | 0 | 0 | 0
[36 empty] | 0 | 0 | 0
[36 empty] | 0 | 0 | 0
[36 empty] | 0 | 0 | 0
[36 empty] | 0 | 0 | 0
[36 empty] | 0 | 0 | 0
[36 empty] | 0 | 0 | 0
[36 empty] | 0 | 0 | 0
[36 empty] | 0 | 0 | 0
[36 empty] | 0 | 0 | 0
[36 empty] | 0 | 0 | 0
[36 empty] | 0 | 0 | 0
[36 empty] | 0 | 0 | 0
[36 empty] | 0 | 0 | 0
[36 empty] | 0 | 0 | 0
[36 empty] | 0 | 0 | 0
[36 empty] | 0 | 0 | 0
[36 empty] | 0 | 0 | 0
[36 empty] | 0 | 0 | 0
[36 empty] | 0 | 0 | 0
[36 empty] | 0 | 0 | 0
[36 empty] | 0 | 0 | 0
[36 empty] | 0 | 0 | 0
[36 empty] | 0 | 0 | 0
[36 empty] | 0 | 0 | 0
[36 empty] | 0 | 0 | 0
[36 empty] | 0 | 0 | 0
[36 empty] | 0 | 0 | 0
[36 empty] | 0 | 0 | 0
[36 empty] | 0 | 0 | 0
[36 empty] | 0 | 0 | 0
[36 empty] | 0 | 0 | 0
[36 empty] | 0 | 0 | 0
[36 empty] | 0 | 0 | 0
[36 empty] | 0 | 0 | 0
[36 empty] | 0 | 0 | 0
[36 empty] | 0 | 0 | 0
[36 empty] | 0 | 0 | 0
[36 empty] | 0 | 0 | 0
[36 empty] | 0 | 0 | 0
[36 empty] | 0 | 0 | 0
[36 empty] | 0 | 0 | 0
[36 empty] | 0 | 0 | 0
[36 empty] | 0 | 0 | 0
[36 empty] | 0 | 0 | 0
[36 empty] | 0 | 0 | 0
[36 empty] | 0 | 0 | 0
[36 empty] | 0 | 0 | 0
[36 empty] | 0 | 0 | 0
[36 empty] | 0 | 0 | 0
[36 empty] | 0 | 0 | 0
[36 empty] | 0 | 0 | 0
[36 empty] | 0 | 0 | 0
[36 empty] | 0 | 0 | 0
[36 empty] | 0 | 0 | 0
[36 empty] | 0 | 0 | 0
[36 empty] | 0 | 0 | 0
[36 empty] | 0 | 0 | 0
[36 empty] | 0 | 0 | 0
[36 empty] | 0 | 0 | 0
[36 empty] | 0 | 0 | 0
[36 empty] | 0 | 0 | 0
[36 empty] | 0 | 0 | 0
[36 empty] | 0 | 0 | 0
[36 empty] | 0 | 0 | 0
[36 empty] | 0 | 0 | 0
[36 empty] | 0 | 0 | 0
[36 empty] | 0 | 0 | 0
[36 empty] | 0 | 0 | 0
[36 empty] | 0 | 0 | 0
[36 empty] | 0 | 0 | 0
[36 empty] | 0 | 0 | 0
[36 empty] | 0 | 0 | 0
[36 empty] | 0 | 0 | 0
[36 empty] | 0 | 0 | 0
[36 empty] | 0 | 0 | 0
[36 empty] | 0 | 0 | 0
[36 empty] | 0 | 0 | 0
[36 empty] | 0 | 0 | 0
[36 empty] | 0 | 0 | 0
[36 empty] | 0 | 0 | 0
[36 empty] | 0 | 0 | 0
[36 empty] | 0 | 0 | 0
[36 empty] | 0 | 0 | 0
[36 empty] | 0 | 0 | 0
[36 empty] | 0 | 0 | 0
[36 empty] | 0 | 0 | 0
[36 empty] | 0 | 0 | 0
[36 empty] | 0 | 0 | 0
[36 empty] | 0 | 0 | 0
[36 empty] | 0 | 0 | 0
[36 empty] | 0 | 0 | 0
[36 empty] | 0 | 0 | 0
[36 empty] | 0 | 0 | 0
[36 empty] | 0 | 0 | 0
[36 empty] | 0 | 0 | 0
[36 empty] | 0 | 0 | 0
[36 empty] | 0 | 0 | 0
[36 empty] | 0 | 0 | 0
[36 empty] | 0 | 0 | 0
[36 empty] | 0 | 0 | 0
[36 empty] | 0 | 0 | 0
[36 empty] | 0 | 0 | 0
[36 empty] | 0 | 0 | 0