## Mineral
| Investigación Metalúrgica No. 18513 | [5 empty] | Investigación Metalúrgica No. 18513 | [6 empty] | Investigación Metalúrgica No. 18513
| COMPOSITO MIXTO TBCM-11 Prueba No.1 Lix | [5 empty] | COMPOSITO MIXTO TBCM-11 Prueba No.1 Lix | [6 empty] | COMPOSITO MIXTO TBCM-11 Prueba No.1 Lix
| Cliente: | El Molle Verde S.A.C. |  | Operador: | E. Huatuco |  | Cliente: | El Molle Verde S.A.C. |  | Operador: | E. Huatuco |  |  | Cliente: | El Molle Verde S.A.C. |  |  | Operador: | E. Huatuco
| Proyecto: | Trapiche |  | Fecha: | Jul. 04/24 |  | Proyecto: | Trapiche |  | Fecha: | Jul. 04/24 |  |  | Proyecto: | Trapiche |  |  | Fecha: | Jul. 04/24
| Muestra: | TBCM-11 |  |  |  |  | Muestra: | TBCM-11 | [5 empty] | Muestra: | TBCM-11
| Descripción: | Curado y Aglomeración |  |  |  |  | Descripción: | Prueba de Aglomeración
|  | Descripción | Unidad | Valor |  |  |  | Descripción | Unidad | Valor
|  | Densidad bulk | kg/l |  |  |  |  | Peso Seco | kg | 27.8264
|  | Cu | % | 0.445 |  |  |  | Peso Inicial Humedo | kg | 28
|  | Fe | % | 2.85 |  |  |  | Peso Final Curado | kg | 29.45
|  | Cu H2SO4 | % | 0.204 |  |  |  | *ILS+H2O(10%/90%)w/w | g | 1534.7
|  | Cu CN | % | 0.158 |  |  |  | Ácido | g | 143.4
|  | Cu Residual | % | 0.077 |  |  |  | Densidad de ILS+H2O | g/cc | 1.018
[8 empty] | **Volumen de la solución | cc | 1507.564
[8 empty] | Tiempo | h | 0.17
[8 empty] | Humedad del mineral | % | 0.62
| Resumen de cambios en las pruebas: | [6 empty] | Humedad de curado | % | 5.834747
ILS: Cu= 0.226 g/kg, Ácido= 0.216 g/Kg , FeT= 23.05 g/Kg, Fe+2= 3.03 g/Kg
*ILS+ H2O: Cu= 0.022 g/kg, Ácido= 0.021 g/Kg , FeT= 2.3 g/Kg, Fe+2= 0.303 g/Kg
1) | El 16/09/2023 se cargo la columnas. | [6 empty] | **Volumen total (Acido Ind.+Refino+Humedad Mineral)
2) | El 19/09/2023 empieza el regado luego de 3 dias de curado. | [5 empty] | Descripción: | Prueba de Curado
3) | Apartir del 11/10/2023 se intercambia la solucion refino del composito TBCM3-TBCM5
4) | Apartir del 02/12/2023 se intercambia la solcuion refino de la columna TBCM-3 | [6 empty] | Descripción | Unidad | Valor
[8 empty] | *H2SO4 | kg/t | 5.154517
[8 empty] | Concentración H2SO4 | g/l | 95.12035
[8 empty] | Tiempo | días | 3
[8 empty] | Temperatura Ambiental | ºC | 11.5
[8 empty] | Temperatura Aglomerado | ºC | 12.3
* Acido total en el curado y Refino
[15 empty] | Consumo Acito Total= | A-B
[15 empty] | Consumo Gangas= | A-C
[16 empty] | Consumo Ácido Total= | H2SO4 (Agregado en el Alimento)- H2SO4 ( PLS)
[16 empty] | Consumo Cu= | H2SO4 (Acido devuelto por el Cu)
[16 empty] | Consumo Gangas= | Consumo Acido Total - Consumo Cu
[16 empty] | Consumo de H2SO4 Total (Fe+2 a Fe+3)= | H2SO4( Agregado en el Alimento)+H2SO4 ( PLS)+H2SO4(Fe+2)+H2SO4 (Fe+3)
[12 empty] | 1.17 |  | 5.6
[12 empty] | 0.4890037 | 26.97195
[12 empty] | 0.4713694 | 26.36094
[12 empty] | 0.4677613 | 27.32467
[12 empty] | 0.4534471 | 27.55396
[12 empty] | 0.4570308 | 27.32762
[12 empty] | 0.455384 | 27.81757
[12 empty] | 0.469535 | 27.94306
[12 empty] | 0.4689678 | 27.41309
[12 empty] | 0.4853403 | 26.49335
EQ | [11 empty] | 0.4961768 | 26.35197
[6 empty] | 327.2 | 1.75 | 555 | 18.7 | 18.5 | 25.1 | [8 empty] | 5336.6
Note on J17: Elias Huatuco: Pone H2SO4 al 100%
Note on J18: Elias Huatuco: Medir la densidad del refino
Note on J21: Elias Huatuco: Dato de miraflores

## MIXTO
| Investigación Metalúrgica No. 18513 | [23 empty] | Investigación Metalúrgica No. 18513
| COMPOSITO MIXTO TBCM-11 Prueba No.1 Lix | [23 empty] | COMPOSITO MIXTO TBCM-11 Prueba No.1 Lix
| Cliente: | El Molle Verde S.A.C. | [16 empty] | Operador: |  | E. Huatuco |  |  |  | Cliente: | El Molle Verde S.A.C. | [6 empty] | Operador: | E. Huatuco
| Proyecto: | Trapiche | [16 empty] | Fecha: |  | Jul. 04/24 |  |  |  | Proyecto: | Trapiche | [6 empty] | Fecha: | Jul. 04/24
| Muestra: | TBCM-11 | [22 empty] | Muestra: | TBCM-11
[37 empty] | A |  | B
| Descripción: | Prueba de Lixiviación en Columna | [22 empty] | Descripción: | Prueba de Lixiviación en Columna
| Condiciones: | [23 empty] | Condiciones: | [11 empty] | Columna |  | Columna
[37 empty] | Consume |  | Transforma
| Dimensiones: | 6"X1 m | [22 empty] | Dimensiones: | 6"X1 m | [10 empty] | H2SO4 |  | Fe+2 a e+3
| Granulometría: | P80= 1/2" | [22 empty] | Granulometría: | P80= 1/2" | [15 empty] | 4.476558
| Curado: | 3.5 kg H2SO4/t mineral, REFINO | [22 empty] | Curado: | 3.5 kg H2SO4/t mineral, REFINO
| ILS: | Cu= 0.226 g/kg, Ácido= 0.216 g/Kg , FeT= 23.05 g/Kg, Fe+2= 3.03 g/Kg | [22 empty] | ILS: | Cu= 0.226 g/kg, Ácido= 0.216 g/Kg , FeT= 23.05 g/Kg, Fe+2= 3.03 g/Kg
| Tiempo de Curado: | 3 días | [22 empty] | Tiempo de Curado: | 3 días
| Alimentación: | 7.62 g/kg de H2SO4, 2.9 g/Kg Fe+2, 21.1 g/Kg Fe+3, 0.23 g/Kg Cu, Ratio: 0.7 L/h-m2 | [22 empty] | Alimentación: | 7.62 g/kg de H2SO4, 2.9 g/Kg Fe+2, 21.1 g/Kg Fe+3, 0.23 g/Kg Cu, Ratio: 0.7 L/h-m2
|  |  | Consumo Ácido Total= | H2SO4 (Agregado en el Alimento)- H2SO4 ( PLS) | [22 empty] | Consumo Ácido Total= | H2SO4 (Agregado en el Alimento)- H2SO4 ( PLS)
|  |  | Consumo Cu= | H2SO4 (Acido devuelto por el Cu) | [22 empty] | Consumo Cu= | H2SO4 (Acido devuelto por el Cu)
|  |  | Consumo Gangas= | Consumo Acido Total - Consumo Cu | [22 empty] | Consumo Gangas= | Consumo Acido Total - Consumo Cu
|  |  | Consumo de H2SO4 Total (Fe+2 a Fe+3)= | H2SO4( Agregado en el Alimento)+H2SO4 ( PLS)+H2SO4(Fe+2)+H2SO4 (Fe+3) | [22 empty] | Consumo de H2SO4 Total (Fe+2 a Fe+3)= | H2SO4( Agregado en el Alimento)+H2SO4 ( PLS)+H2SO4(Fe+2)+H2SO4 (Fe+3)
[5 empty] | PLS | [9 empty] | Extracción | H2SO4 | Solución de Alimentación | [17 empty] | H2SO4 kg/t Acumulado ( Salida - Entrada) |  |  |  |  | Consumo A+B | Consumo A+B | Consumo | Consumo
| Control | [33 empty] | Cu+2 | Fe+2 | Fe+3 | Fe total | H2SO4 | Acido Total | Gangas | Fe+2 a Fe+3 | Gangas (H2SO4)
[6 empty] | Ácido |  |  | Temperatura °C |  |  | Ensaye | [5 empty] | Ácido |  |  | Ácido | Ensaye |  |  | Flujo (ml/min) | [5 empty] | 0.2119444 | [7 empty] | Total | Incluye Fe+2 y Fe+3 | Incluye Fe+2 y Fe+3 | B | A
[5 empty] | Peso | Libre | pH | ORP | PLS | Ambiente | Columna | Cu | Fe | Fe++ | Cu | Total | Peso | Libre | pH | ORP | Ingresa | Cu | Fe | Fe++ | [14 empty] | A-B | kg/t | kg/t | kg/t | kg/t
| Tiempo | Fecha | Día |  | (g) | (g/kg) |  | (mV) |  |  |  | (g/kg) | (g/kg) | (g/kg) | % | kg/t | (g) | (g/kg) |  | (mV) | (g) | (g/kg) | (g/kg) | (g/kg) | Curado (Días) | [5 empty] | 3
|  | 2023-09-16 | Cargado | 0 | [10 empty] | -0.02723272 | 5.154517 | [8 empty] | Diámetro (mm) | [5 empty] | 152.4 |  |  |  | -0.001870266 | 0 | 0 | 0 | 5.154517 | 5.154517 | 5.156388 | 0 | 5.156388
|  | 2023-09-17 | Curado | 1 | [10 empty] | -0.02723272 | 5.154517 | [18 empty] | -0.001870266 | 0 | 0 | 0 | 5.154517 | 5.154517 | 5.156388 | 0 | 5.156388
|  | 2023-09-18 | Curado | 2 | [10 empty] | -0.02723272 | 5.154517 | [18 empty] | -0.001870266 | 0 | 0 | 0 | 5.154517 | 5.154517 | 5.156388 | 0 | 5.156388
| 12:00 | 2023-09-19 | lixiviación | 3 | [10 empty] | -0.02723272 | 5.154517 | 325.5 | 7.622951 | 1.32 | 449 | 2.48127 | 0.226016 | 23.95982 | 2.868852 |  |  |  |  | Cu | Fe |  | Ensaye de Cobre Secuencial % |  |  | -0.001870266 | 0 | 0 | 0 | 5.154517 | 5.154517 | 5.156388 | 0 | 5.156388
| 10:10 | 2023-09-20 |  | 4 | [10 empty] | -0.08664457 | 5.243687 | 373.8 | 7.622951 | 1.32 | 449 | 2.849459 | 0.226016 | 23.95982 | 2.868852 | [7 empty] | Cu H2SO4 | Cu CN | Cu Residual | -0.005950503 | 0.05872733 | 0.6476192 | -0.2802706 | 5.243687 | 5.950033 | 5.955984 | 0.7063465 | 5.249637
| 10:10 | 2023-09-21 |  | 5 | 97.9 | 0 | 2.43 | 289 | 15.7 | 17.9 | 25.4 | 19.66895 | 8.608422 | 7.153846 | 1.400186 | 5.346088 | 370 | 7.622951 | 1.32 | 449 | 2.820492 | 0.226016 | 23.95982 | 2.868852 | Cabeza Ensayada (%) |  |  |  | 0.445 | 2.85 |  | 0.204 | 0.158 | 0.077 | 0.09616084 | 0.08212335 | 1.377903 | -0.5718431 | 5.346088 | 6.806115 | 6.709954 | 1.460027 | 5.249927
| 10:10 | 2023-09-22 |  | 6 | 275 | 0 | 2.42 | 298 | 15.9 | 18 | 25.3 | 18.81575 | 8.945327 | 7.617747 | 5.511313 | 5.447448 | 372.9 | 7.622951 | 1.32 | 449 | 2.842598 | 0.226016 | 23.95982 | 2.868852 | [10 empty] | 0.3785014 | 0.01713259 | 2.07962 | -0.8020263 | 5.447448 | 7.544201 | 7.1657 | 2.096753 | 5.068947
| 10:10 | 2023-09-23 |  | 7 | 290 | 0 | 2.58 | 300 | 16.2 | 18 | 25.3 | 17.45099 | 11.25065 | 8.178392 | 9.530215 | 5.549603 | 370.1 | 7.622951 | 1.32 | 449 | 2.821254 | 0.226016 | 23.95982 | 2.868852 | Ensaye del Residuo (%) | [9 empty] | 0.6545082 | -0.06474622 | 2.737499 | -1.005859 | 5.549603 | 8.222356 | 7.567848 | 2.672753 | 4.895095
| 10:10 | 2023-09-24 |  | 8 | 310.2 | 0 | 2.62 | 299 | 16 | 18.1 | 25.4 | 15.63487 | 14.41941 | 9.500831 | 13.37935 | 5.650991 | 377.2 | 7.622951 | 1.32 | 449 | 2.875377 | 0.226016 | 23.95982 | 2.868852 | [10 empty] | 0.9188558 | -0.1833186 | 3.329924 | -1.163789 | 5.650991 | 8.797596 | 7.87874 | 3.146605 | 4.732135
| 10:10 | 2023-09-25 |  | 9 | 317.9 | 0 | 2.65 | 305 | 15.9 | 17.8 | 25.3 | 14.0498 | 16.86682 | 10.83719 | 16.91748 | 5.754324 | 375 | 7.622951 | 1.32 | 449 | 2.858607 | 0.226016 | 23.95982 | 2.868852 | Humedad del Mineral (Como se recibió) % | [5 empty] | 0.62 |  |  |  | 1.161845 | -0.3319282 | 3.899583 | -1.295882 | 5.754324 | 9.321979 | 8.160134 | 3.567655 | 4.592479
| 10:10 | 2023-09-26 |  | 10 | 339.2 | 0 | 2.62 | 318 | 16.3 | 18.2 | 25.4 | 11.87241 | 19.2583 | 11.68171 | 20.10124 | 5.857054 | 371 | 7.622951 | 1.32 | 449 | 2.828115 | 0.226016 | 23.95982 | 2.868852 | [10 empty] | 1.380496 | -0.5134672 | 4.40325 | -1.384019 | 5.857054 | 9.746836 | 8.36634 | 3.889783 | 4.476558
| 10:10 | 2023-09-27 |  | 11 | 325.6 | 0 | 2.5 | 330 | 16.2 | 18 | 25.3 | 10.36362 | 21.02114 | 11.73786 | 22.7586 | 5.958688 | 372.6 | 7.622951 | 1.32 | 449 | 2.840311 | 0.226016 | 23.95982 | 2.868852 | Solución Adicionada en la Aglomeración (L) | [5 empty] | 1.507564 |  |  |  | 1.562996 | -0.6868864 | 4.856256 | -1.457496 | 5.958688 | 10.12806 | 8.565062 | 4.16937 | 4.395692
| 10:10 | 2023-09-28 |  | 12 | 328 | 1.114368 | 2.52 | 342 | 16 | 17.9 | 25.4 | 9.127536 | 22.40179 | 11.745 | 25.10833 | 6.047625 | 369.2 | 7.622951 | 1.32 | 449 | 2.814393 | 0.226016 | 23.95982 | 2.868852 | [10 empty] | 1.724369 | -0.8619358 | 5.267846 | -1.514264 | 6.047625 | 10.45354 | 8.729166 | 4.40591 | 4.323256
| 10:10 | 2023-09-29 |  | 13 | 315.3 | 2.22157 | 2.47 | 353 | 16.4 | 18.1 | 25 | 8.182607 | 22.69126 | 11.66238 | 27.12447 | 6.123593 | 373.1 | 7.622951 | 1.32 | 449 | 2.844123 | 0.226016 | 23.95982 | 2.868852 | Peso del Mineral antes de la Aglomeración (kg) | [5 empty] | 28 |  |  |  | 1.862832 | -1.02658 | 5.674371 | -1.575048 | 6.123593 | 10.77138 | 8.908553 | 4.647791 | 4.260762
| 10:10 | 2023-09-30 |  | 14 | 337 | 3.005654 | 2.4 | 362 | 16.2 | 18 | 25.1 | 7.466494 | 23.31878 | 11.88666 | 29.0884 | 6.189402 | 376 | 7.622951 | 1.32 | 449 | 2.86623 | 0.226016 | 23.95982 | 2.868852 | [10 empty] | 1.997709 | -1.211189 | 6.053258 | -1.613895 | 6.189402 | 11.03147 | 9.033763 | 4.84207 | 4.191694
| 10:10 | 2023-10-01 |  | 15 | 328.6 | 2.735497 | 2.36 | 368 | 16.2 | 18.2 | 25 | 6.873236 | 24.04569 | 12.0274 | 30.84371 | 6.260103 | 371.4 | 7.622951 | 1.32 | 449 | 2.831164 | 0.226016 | 23.95982 | 2.868852 | Peso del Mineral Aglomerado (kg) | [5 empty] | 29.45 |  |  |  | 2.118259 | -1.391904 | 6.428805 | -1.653695 | 6.260103 | 11.297 | 9.178745 | 5.036901 | 4.141844
| 10:10 | 2023-10-02 |  | 16 | 335.8 | 1.953926 | 2.32 | 370 | 16.4 | 18.3 | 25.1 | 6.267969 | 24.12577 | 11.51322 | 32.47569 | 6.338267 | 368.9 | 7.622951 | 1.32 | 449 | 2.812107 | 0.226016 | 23.95982 | 2.868852 | [10 empty] | 2.230339 | -1.568037 | 6.768212 | -1.682346 | 6.338267 | 11.53844 | 9.308104 | 5.200175 | 4.107929
EQ | 10:10 | 2023-10-03 |  | 17 | 335.1 | 1.817838 | 2.28 | 374 | 16.5 | 18.4 | 25.3 | 5.787702 | 24.67964 | 11.58786 | 33.97462 | 6.417435 | 375.8 | 7.622951 | 1.32 | 449 | 2.864705 | 0.226016 | 23.95982 | 2.868852 | Humedad Inicial (Incluye el ácido añadido) | [5 empty] | 5.834747 |  |  |  | 2.333281 | -1.745686 | 7.088328 | -1.70278 | 6.417435 | 11.76008 | 9.426796 | 5.342642 | 4.084154
| 10:10 | 2023-10-04 |  | 18 | 342.1 | 1.970505 | 2.25 | 376 | 16.4 | 18.2 | 25.2 | 5.525289 | 24.57461 | 11.28014 | 35.43251 | 6.496158 | 380.6 | 7.622951 | 1.32 | 449 | 2.901295 | 0.226016 | 23.95982 | 2.868852 | [10 empty] | 2.433404 | -1.920572 | 7.406986 | -1.724239 | 6.496158 | 11.98257 | 9.549169 | 5.486415 | 4.062754
| 10:10 | 2023-10-05 |  | 19 | 358.8 | 2.179665 | 2.22 | 375 | 16.6 | 18.3 | 25.1 | 5.270728 | 24.63958 | 11.42275 | 36.89027 | 6.572318 | 373 | 7.622951 | 1.32 | 449 | 2.843361 | 0.226016 | 23.95982 | 2.868852 | Peso Inicial del Mineral Humedo (kg) | [5 empty] | 28 |  |  |  | 2.533519 | -2.109656 | 7.716878 | -1.734245 | 6.572318 | 12.17954 | 9.64602 | 5.607222 | 4.038798
| 10:10 | 2023-10-06 |  | 20 | 350 | 2.512983 | 2.2 | 376 | 16.4 | 18.1 | 25.2 | 5.110371 | 24.33312 | 11.11554 | 38.26664 | 6.642891 | 380.7 | 7.622951 | 1.32 | 449 | 2.902057 | 0.226016 | 23.95982 | 2.868852 | [10 empty] | 2.628045 | -2.287028 | 8.022597 | -1.749354 | 6.642891 | 12.37846 | 9.750415 | 5.735568 | 4.014847
| 10:10 | 2023-10-07 |  | 21 | 345 | 2.696481 | 2.17 | 379 | 16.2 | 18.2 | 25.3 | 5.092006 | 24.94055 | 11.03541 | 39.61586 | 6.713751 | 377.1 | 7.622951 | 1.32 | 449 | 2.874615 | 0.226016 | 23.95982 | 2.868852 | Peso Inicial del Mineral Seco (kg) | [5 empty] | 27.8264 |  |  |  | 2.720705 | -2.457777 | 8.327492 | -1.767934 | 6.713751 | 12.58347 | 9.862761 | 5.869715 | 3.993046
| 10:10 | 2023-10-08 |  | 22 | 332 | 2.810914 | 2.14 | 383 | 16.5 | 18.4 | 25.1 | 4.921036 | 25.25153 | 10.93769 | 40.86643 | 6.783519 | 376.1 | 7.622951 | 1.32 | 449 | 2.866992 | 0.226016 | 23.95982 | 2.868852 | [10 empty] | 2.806591 | -2.618113 | 8.629478 | -1.791355 | 6.783519 | 12.79488 | 9.988293 | 6.011365 | 3.976928
| 10:10 | 2023-10-09 |  | 23 | 336 | 2.914542 | 2.13 | 387 | 16.4 | 18.3 | 25.2 | 4.553079 | 25.0546 | 10.75984 | 42.03324 | 6.851358 | 371.4 | 7.622951 | 1.32 | 449 | 2.831164 | 0.226016 | 23.95982 | 2.868852 | Altura Inicial del Mineral (m) | [5 empty] | 1.02 |  |  |  | 2.886724 | -2.777623 | 8.924677 | -1.812664 | 6.851358 | 12.99841 | 10.11169 | 6.147054 | 3.964634
| 10:10 | 2023-10-10 |  | 24 | 328 | 3.072432 | 2.11 | 392 | 16.6 | 18.4 | 25.2 | 4.265871 | 25.33832 | 10.56818 | 43.09541 | 6.916886 | 378.6 | 7.622951 | 1.32 | 449 | 2.886049 | 0.226016 | 23.95982 | 2.868852 | [10 empty] | 2.959671 | -2.928613 | 9.206605 | -1.833785 | 6.916886 | 13.19488 | 10.23521 | 6.277991 | 3.957215
Se cambia la solución de refino por el compósito 3M-5M | 10:10 | 2023-10-11 |  | 25 | 315 | 3.225426 | 2.09 | 399 | 16.4 | 18.1 | 25.3 | 4.165445 | 25.55093 | 10.33745 | 44.08594 | 6.984089 | 371.6 | 8.039377 | 1.36 | 480 | 2.987432 | 0.2496112 | 23.25438 | 1.123872 | *Densidad Bulk (kg/l) | [5 empty] | 1.495657 |  |  |  | 3.027697 | -3.065094 | 9.507796 | -1.870535 | 6.984089 | 13.42679 | 10.39909 | 6.442702 | 3.956392
| 10:10 | 2023-10-12 |  | 26 | 325 | 3.393822 | 2.06 | 400 | 16.3 | 18.2 | 25.2 | 4.004468 | 24.79677 | 10.40414 | 45.06205 | 7.051811 | 376.7 | 8.039377 | 1.36 | 480 | 3.028433 | 0.2496112 | 23.25438 | 1.123872 | [10 empty] | 3.094734 | -3.251482 | 9.842317 | -1.891464 | 7.051811 | 13.64265 | 10.54791 | 6.590835 | 3.957077
| 10:10 | 2023-10-13 |  | 27 | 352 | 3.367915 | 2.05 | 401 | 16.4 | 18.4 | 25.1 | 4.037383 | 24.94299 | 10.13737 | 46.13381 | 7.11804 | 372.5 | 8.039377 | 1.36 | 480 | 2.994668 | 0.2496112 | 23.25438 | 1.123872 | Altura Final del Mineral (m) | [9 empty] | 3.168339 | -3.44927 | 10.13711 | -1.890745 | 7.11804 | 13.80588 | 10.63754 | 6.687841 | 3.949701
| 10:10 | 2023-10-14 |  | 28 | 355.6 | 3.212473 | 2.03 | 402 | 16.4 | 18.3 | 25.2 | 4.095015 | 25.50993 | 10.22629 | 47.2347 | 7.184607 | 372.8 | 8.039377 | 1.36 | 480 | 2.99708 | 0.2496112 | 23.25438 | 1.123872 | [10 empty] | 3.243946 | -3.651639 | 10.40207 | -1.876044 | 7.184607 | 13.93504 | 10.6911 | 6.750436 | 3.940661
| 10:10 | 2023-10-15 |  | 29 | 333.2 | 2.108551 | 2.01 | 404 | 16.5 | 18.3 | 25.1 | 3.686763 | 24.97527 | 10.09672 | 48.1516 | 7.267065 | 370.4 | 8.039377 | 1.36 | 480 | 2.977785 | 0.2496112 | 23.25438 | 1.123872 | Peso del Residuo Humedo (kg) | [9 empty] | 3.306916 | -3.836865 | 10.71269 | -1.888532 | 7.267065 | 14.14289 | 10.83598 | 6.875828 | 3.960149
| 10:10 | 2023-10-16 |  | 30 | 332.5 | 2.34096 | 2.04 | 403 | 16.3 | 18.4 | 25.3 | 3.920541 | 25.3182 | 10.24488 | 49.12968 | 7.346106 | 368.3 | 8.039377 | 1.36 | 480 | 2.960902 | 0.2496112 | 23.25438 | 1.123872 | [10 empty] | 3.374087 | -4.024915 | 11.01317 | -1.895544 | 7.346106 | 14.33437 | 10.96028 | 6.988259 | 3.972019
| 10:10 | 2023-10-17 |  | 31 | 363.7 | 2.415649 | 2.02 | 406 | 16.4 | 18.3 | 25.2 | 3.693394 | 25.07792 | 10.10675 | 50.14024 | 7.420939 | 370.7 | 8.039377 | 1.36 | 480 | 2.980197 | 0.2496112 | 23.25438 | 1.123872 | Peso del Residuo Seco (kg) | [9 empty] | 3.44349 | -4.230056 | 11.26841 | -1.875554 | 7.420939 | 14.45929 | 11.0158 | 7.038356 | 3.977449
| 10:10 | 2023-10-18 |  | 32 | 337.5 | 2.866514 | 1.99 | 408 | 16.6 | 18.5 | 25.3 | 3.456399 | 24.79498 | 9.928986 | 51.00758 | 7.493271 | 371.6 | 8.039377 | 1.36 | 480 | 2.987432 | 0.2496112 | 23.25438 | 1.123872 | [10 empty] | 3.503056 | -4.414601 | 11.56901 | -1.884613 | 7.493271 | 14.64768 | 11.14462 | 7.15441 | 3.990215
EQ | 10:10 | 2023-10-19 |  | 33 | 340.6 | 3.00324 | 2.01 | 408 | 16.5 | 18.3 | 25.3 | 3.323447 | 24.61812 | 9.996377 | 51.84682 | 7.56387 | 371.9 | 8.039377 | 1.36 | 480 | 2.989844 | 0.2496112 | 23.25438 | 1.123872 | Volumen Drenado (l) | [9 empty] | 3.560693 | -4.602461 | 11.87499 | -1.893827 | 7.56387 | 14.8364 | 11.2757 | 7.272527 | 4.003178
| 10:10 | 2023-10-20 |  | 34 | 351.8 | 3.070994 | 1.98 | 407 | 16.4 | 18.2 | 25.1 | 3.1609 | 24.6853 | 9.913023 | 52.66988 | 7.632491 | 365.6 | 8.039377 | 1.36 | 480 | 2.939196 | 0.2496112 | 23.25438 | 1.123872 | [10 empty] | 3.617218 | -4.795498 | 12.16115 | -1.892534 | 7.632491 | 14.99814 | 11.38092 | 7.36565 | 4.015273
| 10:10 | 2023-10-21 |  | 35 | 344 | 2.879603 | 1.95 | 406 | 16.2 | 18 | 25.3 | 2.8729 | 24.1603 | 9.884058 | 53.39429 | 7.702519 | 369.9 | 8.039377 | 1.36 | 480 | 2.973765 | 0.2496112 | 23.25438 | 1.123872 | Compactación (%) | [9 empty] | 3.666969 | -4.98349 | 12.46112 | -1.899386 | 7.702519 | 15.18015 | 11.51318 | 7.477632 | 4.03555
| 10:10 | 2023-10-22 |  | 36 | 339.2 | 2.877286 | 1.97 | 407 | 16.3 | 18.1 | 25.2 | 3.0009 | 24.3703 | 9.988335 | 54.14176 | 7.774313 | 425.1 | 8.039377 | 1.36 | 480 | 3.417539 | 0.2496112 | 23.25438 | 1.123872 | [10 empty] | 3.718303 | -5.170419 | 12.77315 | -1.911438 | 7.774313 | 15.37705 | 11.65875 | 7.602736 | 4.056011
| 10:10 | 2023-10-23 |  | 37 | 400 | 2.900622 | 1.76 | 409 | 16.2 | 18.3 | 25.1 | 2.9563 | 24.6223 | 9.876106 | 55.01104 | 7.855434 | 375 | 8.039377 | 1.36 | 480 | 3.014766 | 0.2496112 | 23.25438 | 1.123872 | * Mineral seco entre el volumen de la columna. | [9 empty] | 3.778003 | -5.388816 | 13.1042 | -1.912751 | 7.855434 | 15.57081 | 11.79281 | 7.715379 | 4.077431
| 10:10 | 2023-10-24 |  | 38 | 346.6 | 2.907696 | 1.8 | 410 | 16.4 | 18.4 | 25.2 | 2.84566 | 24.7903 | 10.01078 | 55.73197 | 7.927558 | 367.3 | 8.039377 | 1.36 | 480 | 2.952863 | 0.2496112 | 23.25438 | 1.123872 | [10 empty] | 3.827514 | -5.580522 | 13.40384 | -1.917353 | 7.927558 | 15.75087 | 11.92336 | 7.823314 | 4.100044
| 10:10 | 2023-10-25 |  | 39 | 326.2 | 3.039864 | 1.93 | 409 | 16.2 | 18 | 25.3 | 2.9226262 | 24.3703 | 9.920998 | 56.42784 | 7.99804 | 376.1 | 8.039377 | 1.36 | 480 | 3.02361 | 0.2496112 | 23.25438 | 1.123872 | [10 empty] | 3.875304 | -5.758088 | 13.72601 | -1.938619 | 7.99804 | 15.96596 | 12.09065 | 7.967918 | 4.122736
| 10:10 | 2023-10-26 |  | 40 | 340 | 2.998803 | 1.9 | 410 | 16 | 17.9 | 25.1 | 2.9147 | 24.5803 | 9.920998 | 57.15233 | 8.070059 | 375.6 | 8.039377 | 1.36 | 480 | 3.01959 | 0.2496112 | 23.25438 | 1.123872 | [10 empty] | 3.92506 | -5.943641 | 14.041 | -1.952587 | 8.070059 | 16.16742 | 12.24236 | 8.09736 | 4.144999
| 10:10 | 2023-10-27 |  | 41 | 345.6 | 2.924619 | 1.92 | 410 | 16.3 | 18.1 | 25.2 | 2.9377 | 24.8953 | 9.970746 | 57.89652 | 8.14225 | 375 | 8.039377 | 1.36 | 480 | 3.014766 | 0.2496112 | 23.25438 | 1.123872 | [10 empty] | 3.976169 | -6.133806 | 14.33856 | -1.957277 | 8.14225 | 16.34701 | 12.37084 | 8.204756 | 4.166081
| 10:10 | 2023-10-28 |  | 42 | 345.9 | 2.959345 | 1.94 | 408 | 16.6 | 18.3 | 25.3 | 2.9032 | 25.01923 | 9.909466 | 58.63191 | 8.213806 | 374.3 | 8.039377 | 1.36 | 480 | 3.009139 | 0.2496112 | 23.25438 | 1.123872 | [10 empty] | 4.026673 | -6.322867 | 14.6284 | -1.959658 | 8.213806 | 16.51934 | 12.49267 | 8.305536 | 4.187132
| 10:10 | 2023-10-29 |  | 43 | 342.5 | 2.739888 | 1.95 | 404 | 16.7 | 18 | 25.2 | 2.8927 | 25.51785 | 10.07624 | 59.35656 | 8.288222 | 374.8 | 8.039377 | 1.36 | 480 | 3.013158 | 0.2496112 | 23.25438 | 1.123872 | [10 empty] | 4.076441 | -6.513452 | 14.91091 | -1.958373 | 8.288222 | 16.68568 | 12.60924 | 8.397456 | 4.211781
| 10:10 | 2023-10-30 |  | 44 | 354.2 | 2.482931 | 1.98 | 400 | 16.6 | 18.1 | 25.1 | 2.9627 | 25.77461 | 10.31672 | 60.12847 | 8.364901 | 375.8 | 8.039377 | 1.36 | 480 | 3.021198 | 0.2496112 | 23.25438 | 1.123872 | [10 empty] | 4.129453 | -6.716772 | 15.17687 | -1.943509 | 8.364901 | 16.825 | 12.69554 | 8.460097 | 4.235448
EQ | 10:10 | 2023-10-31 |  | 45 | 345.3 | 2.203854 | 2 | 398 | 16.5 | 18.2 | 25.2 | 3.0069 | 26.00885 | 10.01196 | 60.89121 | 8.446126 | 375.1 | 8.039377 | 1.36 | 480 | 3.01557 | 0.2496112 | 23.25438 | 1.123872 | [10 empty] | 4.181836 | -6.907629 | 15.44034 | -1.934817 | 8.446126 | 16.97884 | 12.797 | 8.532709 | 4.264291
| 10:10 | 2023-11-01 |  | 46 | 342 | 2.519913 | 2.04 | 400 | 16.6 | 18.3 | 25.1 | 3.314906 | 26.78668 | 10.20191 | 61.73114 | 8.523526 | 376.2 | 8.039377 | 1.36 | 480 | 3.024413 | 0.2496112 | 23.25438 | 1.123872 | [10 empty] | 4.23952 | -7.100543 | 15.68836 | -1.919065 | 8.523526 | 17.11134 | 12.87182 | 8.587817 | 4.284006
Se cambia la solución de refino por el compósito 3M-5M | 10:10 | 2023-11-02 |  | 47 | 338 | 2.793912 | 2 | 404 | 16.9 | 18.1 | 25.2 | 2.900883 | 26.9033 | 10.14748 | 62.44713 | 8.598278 | 378 | 7.807443 | 1.58 | 560 | 2.951214 | 0.2302607 | 24.14491 | 0.3398058 | [10 empty] | 4.288692 | -7.289656 | 15.93948 | -1.906666 | 8.598278 | 17.2481 | 12.95941 | 8.649826 | 4.309586
| 10:10 | 2023-11-03 |  | 48 | 340 | 3.199312 | 2.01 | 406 | 16.7 | 18.2 | 25.1 | 2.95797 | 26.7115 | 9.84312 | 63.18903 | 8.665245 | 381.7 | 7.807443 | 1.58 | 560 | 2.980101 | 0.2302607 | 24.14491 | 0.3398058 | [10 empty] | 4.339644 | -7.49205 | 16.2473 | -1.908278 | 8.665245 | 17.4205 | 13.08086 | 8.755255 | 4.325601
| 10:10 | 2023-11-04 |  | 49 | 344 | 3.147291 | 2.05 | 412 | 16.5 | 18.1 | 25.1 | 2.832091 | 26.31429 | 9.61992 | 63.90482 | 8.733433 | 380.6 | 7.807443 | 1.58 | 560 | 2.971513 | 0.2302607 | 24.14491 | 0.3398058 | [10 empty] | 4.388802 | -7.692011 | 16.56272 | -1.914172 | 8.733433 | 17.60414 | 13.21534 | 8.870707 | 4.344631
| 10:10 | 2023-11-05 |  | 50 | 345 | 2.759338 | 2.03 | 413 | 16.6 | 18.3 | 25.2 | 2.669708 | 27.07166 | 9.247878 | 64.57787 | 8.806009 | 378.8 | 7.807443 | 1.58 | 560 | 2.95746 | 0.2302607 | 24.14491 | 0.3398058 | [10 empty] | 4.435025 | -7.884529 | 16.83733 | -1.908775 | 8.806009 | 17.75881 | 13.32378 | 8.952799 | 4.370984
| 10:10 | 2023-11-06 |  | 51 | 337 | 2.850448 | 2.01 | 415 | 16.5 | 18.2 | 25.1 | 2.633458 | 26.78809 | 9.136189 | 65.22413 | 8.877771 | 380 | 7.807443 | 1.58 | 560 | 2.966828 | 0.2302607 | 24.14491 | 0.3398058 | [10 empty] | 4.479408 | -8.070065 | 17.12681 | -1.913034 | 8.877771 | 17.93452 | 13.45511 | 9.056747 | 4.398362
| 10:10 | 2023-11-07 |  | 52 | 347 | 3.017237 | 2.03 | 416 | 16.7 | 18.1 | 25.2 | 2.578816 | 27.15211 | 8.88336 | 65.87613 | 8.946764 | 385.3 | 7.807443 | 1.58 | 560 | 3.008208 | 0.2302607 | 24.14491 | 0.3398058 | [10 empty] | 4.524186 | -8.255805 | 17.38215 | -1.904168 | 8.946764 | 18.07311 | 13.54892 | 9.126342 | 4.422579
EQ | 10:10 | 2023-11-08 |  | 53 | 328 | 3.235739 | 2.01 | 420 | 16.6 | 18.3 | 25.3 | 2.326842 | 27.18614 | 8.47482 | 66.42082 | 9.01673 | 386.9 | 7.807443 | 1.58 | 560 | 3.0207 | 0.2302607 | 24.14491 | 0.3398058 | [10 empty] | 4.561594 | -8.422388 | 17.66843 | -1.918039 | 9.01673 | 18.26278 | 13.70118 | 9.246046 | 4.455136
| 10:10 | 2023-11-09 |  | 54 | 335 | 3.482643 | 2.04 | 418 | 16.7 | 18.2 | 25.2 | 2.091362 | 27.24817 | 8.133786 | 66.91467 | 9.083358 | 380.8 | 7.807443 | 1.58 | 560 | 2.973074 | 0.2302607 | 24.14491 | 0.3398058 | [10 empty] | 4.59551 | -8.585484 | 17.93322 | -1.925712 | 9.083358 | 18.43109 | 13.83558 | 9.347737 | 4.487848
| 10:10 | 2023-11-10 |  | 55 | 344 | 3.854007 | 2.06 | 419 | 16.6 | 18.1 | 25.1 | 2.009405 | 27.17236 | 7.546539 | 67.40208 | 9.142557 | 389 | 7.807443 | 1.58 | 560 | 3.037095 | 0.2302607 | 24.14491 | 0.3398058 | [10 empty] | 4.628984 | -8.740609 | 18.15148 | -1.920217 | 9.142557 | 18.55343 | 13.92445 | 9.410874 | 4.513573
| 10:10 | 2023-11-11 |  | 56 | 338 | 4.196518 | 2.04 | 422 | 16.5 | 18.2 | 25.2 | 1.870503 | 27.26878 | 7.091342 | 67.84032 | 9.200727 | 383.7 | 7.807443 | 1.58 | 560 | 2.995716 | 0.2302607 | 24.14491 | 0.3398058 | [10 empty] | 4.659081 | -8.883035 | 18.38168 | -1.926525 | 9.200727 | 18.69937 | 14.04029 | 9.498645 | 4.541646
| 10:10 | 2023-11-12 |  | 57 | 342 | 4.690914 | 2.02 | 425 | 16.7 | 18.3 | 25.1 | 1.805934 | 26.4632 | 6.542528 | 68.26775 | 9.250731 | 380 | 7.807443 | 1.58 | 560 | 2.966828 | 0.2302607 | 24.14491 | 0.3398058 | [10 empty] | 4.688436 | -9.015554 | 18.60065 | -1.934215 | 9.250731 | 18.83582 | 14.14739 | 9.585091 | 4.562295
| 10:10 | 2023-11-13 |  | 58 | 344 | 5.104438 | 2.03 | 426 | 16.6 | 18.2 | 25.2 | 1.752367 | 26.8595 | 6.076789 | 68.68391 | 9.294247 | 384.7 | 7.807443 | 1.58 | 560 | 3.003523 | 0.2302607 | 24.14491 | 0.3398058 | [10 empty] | 4.717016 | -9.138899 | 18.77957 | -1.931893 | 9.294247 | 18.93492 | 14.2179 | 9.64067 | 4.577231
EQ | 10:10 | 2023-11-14 |  | 59 | 337 | 5.612421 | 2 | 429 | 16.7 | 18.1 | 25.1 | 1.675017 | 26.74615 | 5.867857 | 69.06824 | 9.334214 | 386.7 | 7.807443 | 1.58 | 560 | 3.019138 | 0.2302607 | 24.14491 | 0.3398058 | [10 empty] | 4.743411 | -9.255041 | 18.97973 | -1.94178 | 9.334214 | 19.05891 | 14.3155 | 9.724692 | 4.590803
| 10:10 | 2023-11-15 |  | 60 | 372.6 | 5.427504 | 1.98 | 427 | 16.8 | 18.4 | 25.3 | 1.578863 | 26.57943 | 5.988076 | 69.47141 | 9.370038 | 379.1 | 7.807443 | 1.58 | 560 | 2.959802 | 0.2302607 | 24.14491 | 0.3398058 | [10 empty] | 4.7711 | -9.387094 | 19.12436 | -1.921416 | 9.370038 | 19.1073 | 14.3362 | 9.737263 | 4.598938
Se cambia la solución de refino por el compósito 3M-5M | 10:10 | 2023-11-16 |  | 61 | 358.8 | 5.177282 | 2 | 429 | 16.5 | 18 | 25 | 1.590012 | 26.42858 | 5.864331 | 69.86164 | 9.409648 | 369.2 | 7.96748 | 1.33 | 518 | 2.941593 | 0.275235 | 24.56796 | 0.7258537 | [10 empty] | 4.797899 | -9.511321 | 19.27964 | -1.909584 | 9.409648 | 19.17797 | 14.38007 | 9.768318 | 4.611749
| 10:10 | 2023-11-17 |  | 62 | 340.1 | 4.551867 | 1.98 | 431 | 16.9 | 18.1 | 25.1 | 1.584342 | 26.68587 | 5.9148 | 70.21472 | 9.459726 | 383.5 | 7.96748 | 1.33 | 518 | 3.055528 | 0.275235 | 24.56796 | 0.7258537 | [10 empty] | 4.822148 | -9.620978 | 19.44362 | -1.909391 | 9.459726 | 19.28237 | 14.46022 | 9.822639 | 4.637578
| 10:10 | 2023-11-18 |  | 63 | 338.2 | 5.07208 | 1.96 | 431 | 17.1 | 18.2 | 25.2 | 1.556929 | 27.12658 | 6.0264 | 70.55471 | 9.507887 | 380.3 | 7.96748 | 1.33 | 518 | 3.030033 | 0.275235 | 24.56796 | 0.7258537 | [10 empty] | 4.845498 | -9.731649 | 19.63298 | -1.918289 | 9.507887 | 19.40922 | 14.56372 | 9.901333 | 4.66239
| 10:10 | 2023-11-19 |  | 64 | 345.5 | 5.21047 | 1.93 | 433 | 17.2 | 18.2 | 25.3 | 1.537103 | 27.34588 | 5.991346 | 70.89906 | 9.552083 | 377.9 | 7.96748 | 1.33 | 518 | 3.010911 | 0.275235 | 24.56796 | 0.7258537 | [10 empty] | 4.869146 | -9.844472 | 19.79233 | -1.914522 | 9.552083 | 19.49994 | 14.63079 | 9.947857 | 4.682937
| 10:10 | 2023-11-20 |  | 65 | 347.5 | 4.949947 | 1.9 | 434 | 17.2 | 18.1 | 25.4 | 1.48224 | 27.02925 | 5.8125 | 71.23103 | 9.598471 | 376.3 | 7.96748 | 1.33 | 518 | 2.998163 | 0.275235 | 24.56796 | 0.7258537 | [10 empty] | 4.891945 | -9.954249 | 19.94677 | -1.910626 | 9.598471 | 19.59099 | 14.69904 | 9.992516 | 4.706526
| 10:10 | 2023-11-21 |  | 66 | 350.9 | 5.202133 | 1.88 | 433 | 17.1 | 18 | 25.2 | 1.519396 | 27.4542 | 5.84784 | 71.57795 | 9.640616 | 372.9 | 7.96748 | 1.33 | 518 | 2.971073 | 0.275235 | 24.56796 | 0.7258537 | [10 empty] | 4.915771 | -10.06612 | 20.0779 | -1.896655 | 9.640616 | 19.6524 | 14.73662 | 10.01178 | 4.724845
| 10:10 | 2023-11-22 |  | 67 | 356.8 | 5.470994 | 1.89 | 432 | 16.9 | 17.9 | 25.3 | 1.479799 | 27.80367 | 5.767788 | 71.92146 | 9.677236 | 352.1 | 7.96748 | 1.33 | 518 | 2.80535 | 0.275235 | 24.56796 | 0.7258537 | [10 empty] | 4.939362 | -10.17852 | 20.17491 | -1.86938 | 9.677236 | 19.67362 | 14.73426 | 9.996384 | 4.737875
| 10:10 | 2023-11-23 |  | 68 | 327.9 | 5.427504 | 1.91 | 432 | 17.2 | 18.2 | 25.1 | 1.470604 | 28.06164 | 5.72194 | 72.23262 | 9.714096 | 376.2 | 7.96748 | 1.33 | 518 | 2.997366 | 0.275235 | 24.56796 | 0.7258537 | [10 empty] | 4.960731 | -10.28045 | 20.27581 | -1.849577 | 9.714096 | 19.70946 | 14.74873 | 9.995364 | 4.753365
| 10:10 | 2023-11-24 |  | 69 | 352.2 | 5.518437 | 1.89 | 434 | 17.1 | 18.1 | 25.2 | 1.443767 | 27.87234 | 5.749361 | 72.55964 | 9.751965 | 372.9 | 7.96748 | 1.33 | 518 | 2.971073 | 0.275235 | 24.56796 | 0.7258537 | [10 empty] | 4.983191 | -10.39062 | 20.38691 | -1.828943 | 9.751965 | 19.74825 | 14.76506 | 9.996286 | 4.768775
| 10:10 | 2023-11-25 |  | 70 | 340.6 | 5.436229 | 1.87 | 435 | 17.2 | 18.2 | 25.1 | 1.410259 | 27.68021 | 5.9148 | 72.86467 | 9.792197 | 375.8 | 7.96748 | 1.33 | 518 | 2.994179 | 0.275235 | 24.56796 | 0.7258537 | [10 empty] | 5.004139 | -10.50029 | 20.52628 | -1.819367 | 9.792197 | 19.81818 | 14.81404 | 10.02598 | 4.788058
| 10:10 | 2023-11-26 |  | 71 | 351.3 | 5.58336 | 1.89 | 435 | 17.1 | 18 | 25.3 | 1.368249 | 27.9615 | 5.972204 | 73.16931 | 9.829311 | 374.8 | 7.96748 | 1.33 | 518 | 2.986211 | 0.275235 | 24.56796 | 0.7258537 | [10 empty] | 5.025061 | -10.61509 | 20.64278 | -1.798155 | 9.829311 | 19.85701 | 14.83195 | 10.0277 | 4.80425
| 10:10 | 2023-11-27 |  | 72 | 352.3 | 5.527267 | 1.86 | 436 | 17.3 | 18.2 | 25.2 | 1.301207 | 28.07256 | 5.8032 | 73.45621 | 9.866648 | 373.2 | 7.96748 | 1.33 | 518 | 2.973463 | 0.275235 | 24.56796 | 0.7258537 | [10 empty] | 5.044764 | -10.72655 | 20.74566 | -1.77365 | 9.866648 | 19.88575 | 14.84099 | 10.01911 | 4.821884
EQ | 10:10 | 2023-11-28 |  | 73 | 356.9 | 5.648283 | 1.85 | 435 | 17.2 | 18.1 | 25.2 | 1.273202 | 28.015 | 5.838498 | 73.74022 | 9.901061 | 375 | 7.96748 | 1.33 | 518 | 2.987805 | 0.275235 | 24.56796 | 0.7258537 | [10 empty] | 5.064269 | -10.84056 | 20.8384 | -1.74383 | 9.901061 | 19.8989 | 14.83463 | 9.997835 | 4.836791
| 10:10 | 2023-11-29 |  | 74 | 348 | 5.856036 | 1.84 | 433 | 17.1 | 18.3 | 25.1 | 1.233217 | 28.26524 | 5.637939 | 74.00345 | 9.935198 | 378.1 | 7.96748 | 1.33 | 518 | 3.012504 | 0.275235 | 24.56796 | 0.7258537 | [10 empty] | 5.082347 | -10.94684 | 20.93901 | -1.721429 | 9.935198 | 19.92737 | 14.84502 | 9.99217 | 4.852851
| 10:10 | 2023-11-30 |  | 75 | 353 | 6.216549 | 1.82 | 436 | 17.2 | 18.1 | 25.2 | 1.220311 | 27.9721 | 5.75856 | 74.26728 | 9.964596 | 371.3 | 7.96748 | 1.33 | 518 | 2.958325 | 0.275235 | 24.56796 | 0.7258537 | [10 empty] | 5.100467 | -11.05742 | 21.04969 | -1.700406 | 9.964596 | 19.95687 | 14.8564 | 9.992274 | 4.86413
| 10:10 | 2023-12-01 |  | 76 | 347 | 6.533656 | 1.79 | 439 | 17.3 | 18.2 | 25.2 | 1.205523 | 27.7128 | 5.695234 | 74.52258 | 9.989434 | 375.8 | 7.96748 | 1.33 | 518 | 2.994179 | 0.275235 | 24.56796 | 0.7258537 | [10 empty] | 5.117999 | -11.16475 | 21.16407 | -1.682644 | 9.989434 | 19.98875 | 14.87075 | 9.999317 | 4.871435
Se cambia la solución de refino por el acumulado total de la TBCM-3. | 10:10 | 2023-12-02 |  | 77 | 351 | 6.476862 | 1.78 | 442 | 17.4 | 18.3 | 25.2 | 1.19244 | 27.57509 | 5.757143 | 74.77705 | 10.01534 | 369.3 | 7.42623 | 1.32 | 540 | 2.742507 | 0.2898076 | 22.46571 | 0.2972951 | [10 empty] | 5.135476 | -11.27468 | 21.28687 | -1.666608 | 10.01534 | 20.02753 | 14.89205 | 10.01219 | 4.879862
| 10:10 | 2023-12-03 |  | 78 | 349 | 6.164094 | 1.79 | 444 | 17.2 | 18.2 | 25.1 | 1.208207 | 27.75829 | 5.677583 | 75.03115 | 10.03658 | 368.4 | 7.42623 | 1.32 | 540 | 2.735823 | 0.2898076 | 22.46571 | 0.2972951 | [10 empty] | 5.152927 | -11.39239 | 21.33221 | -1.616617 | 10.03658 | 19.9764 | 14.82348 | 9.939818 | 4.883658
| 10:10 | 2023-12-04 |  | 79 | 352 | 6.099481 | 1.81 | 443 | 17.3 | 18.1 | 25.2 | 1.251569 | 27.42548 | 5.877186 | 75.30071 | 10.05774 | 369.5 | 7.42623 | 1.32 | 540 | 2.743992 | 0.2898076 | 22.46571 | 0.2972951 | [10 empty] | 5.171439 | -11.51561 | 21.3871 | -1.567118 | 10.05774 | 19.92923 | 14.75779 | 9.871489 | 4.886306
| 10:10 | 2023-12-05 |  | 80 | 362 | 6.290398 | 1.79 | 444 | 17.2 | 18.3 | 25.1 | 1.238281 | 27.27098 | 5.953185 | 75.57623 | 10.07452 | 371.9 | 7.42623 | 1.32 | 540 | 2.761815 | 0.2898076 | 22.46571 | 0.2972951 | [10 empty] | 5.190361 | -11.64423 | 21.43183 | -1.51066 | 10.07452 | 19.86212 | 14.67176 | 9.787598 | 4.884162
| 10:10 | 2023-12-06 |  | 81 | 368.2 | 6.616386 | 1.78 | 443 | 17.3 | 18.2 | 25.2 | 1.237369 | 27.44062 | 5.815274 | 75.85712 | 10.08623 | 369.5 | 7.42623 | 1.32 | 540 | 2.743992 | 0.2898076 | 22.46571 | 0.2972951 | [10 empty] | 5.209652 | -11.77194 | 21.45843 | -1.447819 | 10.08623 | 19.77272 | 14.56307 | 9.686493 | 4.876574
| 10:10 | 2023-12-07 |  | 82 | 365 | 7.009637 | 1.78 | 446 | 17.2 | 18.3 | 25.3 | 1.197792 | 27.10978 | 5.726492 | 76.12371 | 10.09289 | 360.4 | 7.42623 | 1.32 | 540 | 2.676413 | 0.2898076 | 22.46571 | 0.2972951 | [10 empty] | 5.227961 | -11.89648 | 21.49488 | -1.390535 | 10.09289 | 19.69129 | 14.46333 | 9.598396 | 4.864931
| 10:10 | 2023-12-08 |  | 83 | 375.4 | 7.449356 | 1.8 | 445 | 17.3 | 18.1 | 25.2 | 1.16528 | 27.05041 | 5.571122 | 76.39263 | 10.08858 | 362.5 | 7.42623 | 1.32 | 540 | 2.692008 | 0.2898076 | 22.46571 | 0.2972951 | [10 empty] | 5.246429 | -12.02127 | 21.48791 | -1.316574 | 10.08858 | 19.55522 | 14.30879 | 9.466641 | 4.842147
| 10:10 | 2023-12-09 |  | 84 | 356.2 | 7.135807 | 1.81 | 444 | 17.2 | 18.2 | 25.1 | 1.103887 | 26.90922 | 5.477574 | 76.62533 | 10.09398 | 365.4 | 7.42623 | 1.32 | 540 | 2.713544 | 0.2898076 | 22.46571 | 0.2972951 | [10 empty] | 5.262411 | -12.1372 | 21.52584 | -1.26478 | 10.09398 | 19.48262 | 14.22021 | 9.388645 | 4.831565
| 10:10 | 2023-12-10 |  | 85 | 355.8 | 6.642788 | 1.82 | 446 | 17.1 | 18.1 | 25.2 | 1.073077 | 26.56553 | 5.343974 | 76.84815 | 10.10655 | 369.7 | 7.42623 | 1.32 | 540 | 2.745477 | 0.2898076 | 22.46571 | 0.2972951 | [10 empty] | 5.277713 | -12.24994 | 21.5777 | -1.220108 | 10.10655 | 19.43431 | 14.1566 | 9.327756 | 4.828842
| 10:10 | 2023-12-11 |  | 86 | 356.7 | 5.787373 | 1.8 | 448 | 17.3 | 18.3 | 25.1 | 1.038734 | 26.73417 | 5.20056 | 77.06084 | 10.13103 | 366.3 | 7.42623 | 1.32 | 540 | 2.720228 | 0.2898076 | 22.46571 | 0.2972951 | [10 empty] | 5.29232 | -12.3597 | 21.62625 | -1.175887 | 10.13103 | 19.39758 | 14.10526 | 9.266552 | 4.838712
EQ | 10:10 | 2023-12-12 |  | 87 | 355.6 | 5.327924 | 1.81 | 447 | 17.2 | 18.2 | 25.2 | 0.9999592 | 26.49446 | 5.129496 | 77.26227 | 10.1607 | 369.7 | 7.42623 | 1.32 | 540 | 2.745477 | 0.2898076 | 22.46571 | 0.2972951 | [10 empty] | 5.306154 | -12.46756 | 21.67558 | -1.133041 | 10.1607 | 19.36872 | 14.06256 | 9.208014 | 4.854549
| 10:10 | 2023-12-13 |  | 88 | 345.9 | 5.619266 | 1.82 | 446 | 17.2 | 18.3 | 25 | 0.9707006 | 25.78344 | 5.06865 | 77.44691 | 10.18952 | 370.3 | 7.42623 | 1.32 | 540 | 2.749933 | 0.2898076 | 22.46571 | 0.2972951 | [10 empty] | 5.318834 | -12.57091 | 21.77278 | -1.111015 | 10.18952 | 19.39139 | 14.07255 | 9.201869 | 4.870682
Se cambia la solución de refino por el acumulado total de la TBCM-3. | 10:10 | 2023-12-14 |  | 89 | 350.5 | 5.244086 | 1.83 | 446 | 17 | 18 | 25.1 | 1.005724 | 25.75042 | 5.13 | 77.64491 | 10.22229 | 375.2 | 7.371795 | 1.52 | 542 | 2.765897 | 0.2429 | 24.5567 | 0.2682692 | [10 empty] | 5.332433 | -12.67707 | 21.86537 | -1.085626 | 10.22229 | 19.41059 | 14.07816 | 9.188303 | 4.889854
| 10:10 | 2023-12-15 |  | 90 | 359.6 | 5.235641 | 1.86 | 442 | 16.9 | 17.9 | 25.2 | 1.072775 | 25.61129 | 5.278986 | 77.88285 | 10.25402 | 371 | 7.371795 | 1.52 | 542 | 2.734936 | 0.2429 | 24.5567 | 0.2682692 | [10 empty] | 5.348774 | -12.79012 | 22.03532 | -1.085765 | 10.25402 | 19.49922 | 14.15044 | 9.245194 | 4.905251
| 10:10 | 2023-12-16 |  | 91 | 352.3 | 5.112984 | 1.87 | 439 | 16.9 | 17.8 | 25 | 1.115282 | 25.8013 | 5.5125 | 78.12739 | 10.28758 | 374.9 | 7.371795 | 1.52 | 542 | 2.763686 | 0.2429 | 24.5567 | 0.2682692 | [10 empty] | 5.365567 | -12.906 | 22.21109 | -1.08651 | 10.28758 | 19.59266 | 14.2271 | 9.305088 | 4.922009
| 10:10 | 2023-12-17 |  | 92 | 339.8 | 5.23986 | 1.88 | 436 | 16.8 | 17.7 | 25.1 | 1.105852 | 25.34762 | 5.665431 | 78.35731 | 10.32291 | 377.6 | 7.371795 | 1.52 | 542 | 2.78359 | 0.2429 | 24.5567 | 0.2682692 | [10 empty] | 5.381358 | -13.02074 | 22.43916 | -1.107827 | 10.32291 | 19.74133 | 14.35997 | 9.418419 | 4.941552
| 10:10 | 2023-12-18 |  | 93 | 351.6 | 5.366532 | 1.89 | 435 | 16.7 | 17.8 | 24.9 | 1.102158 | 25.998492 | 5.615942 | 78.59619 | 10.35513 | 334.7 | 7.371795 | 1.52 | 542 | 2.46734 | 0.2429 | 24.5567 | 0.2682692 | [10 empty] | 5.397763 | -13.13855 | 22.62829 | -1.112555 | 10.35513 | 19.84487 | 14.4471 | 9.489732 | 4.957371
| 10:10 | 2023-12-19 |  | 94 | 314.2 | 5.418889 | 1.9 | 434 | 16.8 | 17.9 | 25 | 1.093588 | 25.44267 | 5.633654 | 78.80802 | 10.38262 | 374.6 | 7.371795 | 1.52 | 542 | 2.761474 | 0.2429 | 24.5567 | 0.2682692 | [10 empty] | 5.412311 | -13.24423 | 22.80803 | -1.120642 | 10.38262 | 19.94642 | 14.5341 | 9.563799 | 4.970305
| 10:10 | 2023-12-20 |  | 95 | 355 | 5.861779 | 1.89 | 436 | 17 | 18 | 25.1 | 1.054837 | 25.86488 | 5.499519 | 79.03695 | 10.40707 | 374.8 | 7.371795 | 1.52 | 542 | 2.762949 | 0.2429 | 24.5567 | 0.2682692 | [10 empty] | 5.428034 | -13.36069 | 22.98431 | -1.12125 | 10.40707 | 20.0307 | 14.60266 | 9.623625 | 4.97904
| 10:10 | 2023-12-21 |  | 96 | 362.1 | 6.492279 | 1.9 | 435 | 16.9 | 17.8 | 25.2 | 1.037724 | 26.22086 | 5.43738 | 79.26688 | 10.42188 | 373.5 | 7.371795 | 1.52 | 542 | 2.753365 | 0.2429 | 24.5567 | 0.2682692 | [10 empty] | 5.443825 | -13.47819 | 23.13314 | -1.110802 | 10.42188 | 20.07683 | 14.63301 | 9.654949 | 4.978058
| 10:10 | 2023-12-22 |  | 97 | 354.3 | 6.567693 | 1.91 | 435 | 16.8 | 17.9 | 25 | 1.043711 | 26.83178 | 5.42376 | 79.49225 | 10.43721 | 372.3 | 7.371795 | 1.52 | 542 | 2.744519 | 0.2429 | 24.5567 | 0.2682692 | [10 empty] | 5.459302 | -13.59274 | 23.2734 | -1.098778 | 10.43721 | 20.11787 | 14.65857 | 9.680662 | 4.977905
| 10:10 | 2023-12-23 |  | 98 | 360.2 | 6.362433 | 1.92 | 434 | 16.7 | 17.8 | 25.3 | 0.9972389 | 26.99998 | 5.392812 | 79.7093 | 10.45348 | 377.4 | 7.371795 | 1.52 | 542 | 2.782115 | 0.2429 | 24.5567 | 0.2682692 | [10 empty] | 5.474209 | -13.70862 | 23.39223 | -1.077829 | 10.45348 | 20.13709 | 14.66288 | 9.683612 | 4.97927
Se cambia la solución de refino por el acumulado total de la TBCM-3. | 10:10 | 2023-12-24 |  | 99 | 365.9 | 6.177533 | 1.91 | 435 | 16.9 | 17.9 | 25 | 0.9875961 | 27.21376 | 5.1336 | 79.9271 | 10.47223 | 372 | 7.216906 | 1.38 | 540 | 2.684689 | 0.2616 | 26.3 | 0.1779904 | [10 empty] | 5.489167 | -13.82038 | 23.49481 | -1.05304 | 10.47223 | 20.14665 | 14.65748 | 9.674421 | 4.983063
| 10:10 | 2023-12-25 |  | 100 | 355.9 | 6.497469 | 1.9 | 437 | 17 | 18 | 25.1 | 0.982932 | 27.14953 | 4.995683 | 80.13102 | 10.48561 | 377 | 7.216906 | 1.38 | 540 | 2.720774 | 0.2616 | 26.3 | 0.1779904 | [10 empty] | 5.503171 | -13.92804 | 23.66771 | -1.057391 | 10.48561 | 20.22528 | 14.7221 | 9.739669 | 4.982435
| 10:10 | 2023-12-26 |  | 101 | 362.7 | 7.152933 | 1.89 | 437 | 16.8 | 18.1 | 25.2 | 0.94658 | 26.9586 | 4.9104 | 80.32863 | 10.49015 | 371.1 | 7.216906 | 1.38 | 540 | 2.678194 | 0.2616 | 26.3 | 0.1779904 | [10 empty] | 5.516743 | -14.03582 | 23.84233 | -1.062322 | 10.49015 | 20.29666 | 14.77991 | 9.806507 | 4.973406
| 10:10 | 2023-12-27 |  | 102 | 352.3 | 7.511074 | 1.87 | 436 | 16.7 | 17.9 | 25.2 | 0.863299 | 26.9984 | 4.817266 | 80.49585 | 10.4913 | 374.2 | 7.216906 | 1.38 | 540 | 2.700566 | 0.2616 | 26.3 | 0.1779904 | [10 empty] | 5.528227 | -14.1384 | 24.01963 | -1.071249 | 10.4913 | 20.37253 | 14.8443 | 9.881228 | 4.963074
| 10:10 | 2023-12-28 |  | 103 | 356.1 | 7.760331 | 1.88 | 438 | 16.6 | 18 | 25.3 | 0.8390459 | 27.24488 | 4.653693 | 80.65809 | 10.48904 | 375.1 | 7.216906 | 1.38 | 540 | 2.707061 | 0.2616 | 26.3 | 0.1779904 | [10 empty] | 5.539369 | -14.23843 | 24.18284 | -1.076264 | 10.48904 | 20.43345 | 14.89408 | 9.944409 | 4.949672
| 10:10 | 2023-12-29 |  | 104 | 360.5 | 7.979841 | 1.85 | 440 | 16.8 | 18.1 | 25.1 | 0.8150415 | 27.49836 | 4.587212 | 80.81613 | 10.48294 | 378.5 | 7.216906 | 1.38 | 540 | 2.731599 | 0.2616 | 26.3 | 0.1779904 | [10 empty] | 5.550222 | -14.33823 | 24.32801 | -1.074538 | 10.48294 | 20.47272 | 14.9225 | 9.989779 | 4.932721
| 10:10 | 2023-12-30 |  | 105 | 358.2 | 8.051043 | 1.84 | 441 | 16.7 | 17.9 | 25.2 | 0.8137481 | 27.47048 | 4.465769 | 80.97156 | 10.47747 | 376.8 | 7.216906 | 1.38 | 540 | 2.71933 | 0.2616 | 26.3 | 0.1779904 | [10 empty] | 5.560897 | -14.4346 | 24.48337 | -1.078657 | 10.47747 | 20.52624 | 14.96535 | 10.04877 | 4.916573
| 10:10 | 2023-12-31 |  | 106 | 359.9 | 8.166978 | 1.82 | 440 | 16.9 | 18 | 25.3 | 0.890089 | 27.46703 | 4.642631 | 81.15066 | 10.46957 | 376.7 | 7.216906 | 1.38 | 540 | 2.718608 | 0.2616 | 26.3 | 0.1779904 | [10 empty] | 5.573197 | -14.53546 | 24.63697 | -1.079536 | 10.46957 | 20.57108 | 14.99788 | 10.10151 | 4.896368
| 10:10 | 2024-01-01 |  | 107 | 346.4 | 8.430335 | 1.84 | 439 | 16.8 | 17.9 | 25.1 | 0.8502549 | 27.57584 | 4.874229 | 81.30893 | 10.46232 | 377.2 | 7.216906 | 1.38 | 540 | 2.722217 | 0.2616 | 26.3 | 0.1779904 | [10 empty] | 5.584067 | -14.63743 | 24.82341 | -1.092291 | 10.46232 | 20.6483 | 15.06423 | 10.18598 | 4.878252
| 10:10 | 2024-01-02 |  | 108 | 341.2 | 8.72591 | 1.83 | 440 | 16.9 | 18.1 | 25.3 | 0.9163217 | 27.63345 | 5.072727 | 81.48173 | 10.45315 | 380 | 7.216906 | 1.38 | 540 | 2.742424 | 0.2616 | 26.3 | 0.1779904 | [10 empty] | 5.595934 | -14.74206 | 25.02675 | -1.109966 | 10.45315 | 20.73784 | 15.14191 | 10.28469 | 4.857218
| 10:10 | 2024-01-03 |  | 109 | 345.6 | 8.944379 | 1.85 | 438 | 16.7 | 18 | 25.2 | 0.9541829 | 27.88363 | 5.006561 | 81.66776 | 10.44062 | 379 | 7.216906 | 1.38 | 540 | 2.735207 | 0.2616 | 26.3 | 0.1779904 | [10 empty] | 5.60871 | -14.84662 | 25.21731 | -1.122811 | 10.44062 | 20.81131 | 15.2026 | 10.37069 | 4.831909
| 10:10 | 2024-01-04 |  | 110 | 367.2 | 9.06004 | 1.83 | 441 | 16.8 | 17.9 | 25.1 | 0.9582628 | 28.04959 | 5.271225 | 81.87186 | 10.41936 | 376 | 7.216906 | 1.38 | 540 | 2.713557 | 0.2616 | 26.3 | 0.1779904 | [10 empty] | 5.622727 | -14.96411 | 25.36221 | -1.110876 | 10.41936 | 20.81746 | 15.19473 | 10.3981 | 4.79663
Se cambia la solución de refino por el acumulado total de la TBCM-3. | 10:10 | 2024-01-05 |  | 111 | 361.5 | 9.710272 | 1.84 | 440 | 16.9 | 18.1 | 25.1 | 0.9518066 | 27.95354 | 5.253323 | 82.07029 | 10.39073 | 373.2 | 7.349103 | 1.4 | 520 | 2.742685 | 0.2491335 | 24.17559 | 0.4958401 | [10 empty] | 5.636355 | -15.07933 | 25.51463 | -1.103099 | 10.39073 | 20.82603 | 15.18967 | 10.4353 | 4.754371
| 10:10 | 2024-01-06 |  | 112 | 367.5 | 10.41764 | 1.85 | 439 | 17.1 | 18 | 25.2 | 0.9308567 | 27.85043 | 5.165032 | 82.27147 | 10.35171 | 377.2 | 7.349103 | 1.4 | 520 | 2.772082 | 0.2491335 | 24.17559 | 0.4958401 | [10 empty] | 5.650171 | -15.18707 | 25.56184 | -1.059518 | 10.35171 | 20.72647 | 15.0763 | 10.37477 | 4.701534
| 10:10 | 2024-01-07 |  | 113 | 339.5 | 10.93607 | 1.87 | 440 | 17 | 17.8 | 25.1 | 0.9123175 | 28.22576 | 4.8847 | 82.44571 | 10.3179 | 375 | 7.349103 | 1.4 | 520 | 2.755914 | 0.2491335 | 24.17559 | 0.4958401 | [10 empty] | 5.662138 | -15.2796 | 25.6569 | -1.042857 | 10.3179 | 20.6952 | 15.03306 | 10.3773 | 4.655761
| 10:10 | 2024-01-08 |  | 114 | 360.6 | 11.23095 | 1.89 | 442 | 17.2 | 17.9 | 25.2 | 0.8686956 | 28.48182 | 4.620662 | 82.62324 | 10.2714 | 379 | 7.349103 | 1.4 | 520 | 2.78531 | 0.2491335 | 24.17559 | 0.4958401 | [10 empty] | 5.67433 | -15.3727 | 25.6829 | -0.9995637 | 10.2714 | 20.5816 | 14.90727 | 10.3102 | 4.597068
| 10:10 | 2024-01-09 |  | 115 | 353.6 | 11.13312 | 1.88 | 445 | 17 | 18 | 25.1 | 0.8393712 | 28.65524 | 4.407583 | 82.78667 | 10.23002 | 370.3 | 7.349103 | 1.4 | 520 | 2.721373 | 0.2491335 | 24.17559 | 0.4958401 | [10 empty] | 5.685554 | -15.45889 | 25.72069 | -0.9647068 | 10.23002 | 20.49182 | 14.80627 | 10.2618 | 4.544467
EQ | 10:10 | 2024-01-10 |  | 116 | 359.8 | 10.53792 | 1.85 | 449 | 17.1 | 18.1 | 24.9 | 0.8211623 | 28.84267 | 4.190514 | 82.95077 | 10.19156 | 374.3 | 7.349103 | 1.4 | 520 | 2.750769 | 0.2491335 | 24.17559 | 0.4958401 | [10 empty] | 5.696824 | -15.54217 | 25.71114 | -0.9134831 | 10.19156 | 20.36054 | 14.66371 | 10.16898 | 4.494738
| 10:10 | 2024-01-11 |  | 117 | 360.6 | 10.19267 | 1.83 | 451 | 17 | 17.9 | 25 | 0.7499975 | 28.83595 | 4.03 | 83.09387 | 10.15833 | 377 | 7.349103 | 1.4 | 520 | 2.770612 | 0.2491335 | 24.17559 | 0.4958401 | [10 empty] | 5.706652 | -15.62189 | 25.70344 | -0.8649925 | 10.15833 | 20.23988 | 14.53323 | 10.08155 | 4.451679
| 10:10 | 2024-01-12 |  | 118 | 358.6 | 10.0477 | 1.81 | 453 | 17.1 | 18 | 25.2 | 0.7016853 | 28.0219 | 3.979398 | 83.22123 | 10.12841 | 377 | 7.349103 | 1.4 | 520 | 2.770612 | 0.2491335 | 24.17559 | 0.4958401 | [10 empty] | 5.715398 | -15.69988 | 25.73227 | -0.831411 | 10.12841 | 20.16081 | 14.44541 | 10.03239 | 4.413015
| 10:10 | 2024-01-13 |  | 119 | 352.3 | 9.691971 | 1.8 | 453 | 17.3 | 18.2 | 25.4 | 0.7010261 | 28.3983 | 3.947695 | 83.34483 | 10.10527 | 376.3 | 7.349103 | 1.4 | 520 | 2.765467 | 0.2491335 | 24.17559 | 0.4958401 | [10 empty] | 5.723886 | -15.77559 | 25.76182 | -0.7994082 | 10.10527 | 20.09151 | 14.36763 | 9.986239 | 4.381388
| 10:10 | 2024-01-14 |  | 120 | 362.1 | 8.439963 | 1.8 | 452 | 17 | 17.9 | 25.2 | 0.7043631 | 28.26492 | 4.122604 | 83.47509 | 10.09483 | 375 | 7.349103 | 1.4 | 520 | 2.755914 | 0.2491335 | 24.17559 | 0.4958401 | [10 empty] | 5.732833 | -15.85773 | 25.77774 | -0.7585315 | 10.09483 | 20.01484 | 14.28201 | 9.920012 | 4.361997
| 10:10 | 2024-01-15 |  | 121 | 366.7 | 8.063307 | 1.78 | 453 | 16.8 | 17.8 | 25.2 | 0.703046 | 27.94201 | 4.19616 | 83.60784 | 10.08761 | 377.2 | 7.349103 | 1.4 | 520 | 2.772082 | 0.2491335 | 24.17559 | 0.4958401 | [10 empty] | 5.741949 | -15.94281 | 25.794 | -0.7161083 | 10.08761 | 19.9388 | 14.19685 | 9.851189 | 4.34566
| 10:10 | 2024-01-16 |  | 122 | 368.6 | 7.42492 | 1.8 | 451 | 16.9 | 18 | 25.3 | 0.7178196 | 28.34197 | 4.359375 | 83.74563 | 10.08888 | 376 | 7.349103 | 1.4 | 520 | 2.763263 | 0.2491335 | 24.17559 | 0.4958401 | [10 empty] | 5.751412 | -16.0321 | 25.80268 | -0.6683904 | 10.08888 | 19.85945 | 14.10804 | 9.770576 | 4.337465
| 10:10 | 2024-01-17 |  | 123 | 365.4 | 6.914955 | 1.79 | 450 | 17.1 | 18.2 | 25.1 | 0.7317798 | 28.18283 | 4.590289 | 83.88592 | 10.09738 | 375.5 | 7.349103 | 1.4 | 520 | 2.759588 | 0.2491335 | 24.17559 | 0.4958401 | [10 empty] | 5.761047 | -16.12586 | 25.82936 | -0.624979 | 10.09738 | 19.80088 | 14.03983 | 9.703501 | 4.336331
| 10:10 | 2024-01-18 |  | 124 | 372.1 | 6.2626 | 1.81 | 448 | 17.4 | 18.4 | 25.4 | 0.7354471 | 28.26737 | 4.590289 | 84.03137 | 10.1128 | 371.5 | 7.349103 | 1.4 | 520 | 2.730192 | 0.2491335 | 24.17559 | 0.4958401 | [10 empty] | 5.771036 | -16.22157 | 25.83705 | -0.5732169 | 10.1128 | 19.72829 | 13.95725 | 9.615481 | 4.341768
Se cambia la solución de refino por el acumulado total de la TBCM-3. | 10:10 | 2024-01-19 |  | 125 | 365.4 | 6.773611 | 1.79 | 449 | 17.3 | 18.3 | 25.1 | 0.745581 | 28.12629 | 4.515865 | 84.17664 | 10.12197 | 375 | 7.561983 | 1.36 | 562 | 2.835744 | 0.2414602 | 24.06214 | 0.4766942 | [10 empty] | 5.781013 | -16.31376 | 25.85307 | -0.5266383 | 10.12197 | 19.66128 | 13.88027 | 9.539307 | 4.34096
| 10:10 | 2024-01-20 |  | 126 | 354.9 | 6.903873 | 1.8 | 448 | 17.4 | 18.3 | 25.2 | 0.7439998 | 29.04132 | 4.605288 | 84.31675 | 10.13583 | 368.8 | 7.561983 | 1.36 | 562 | 2.78886 | 0.2414602 | 24.06214 | 0.4766942 | [10 empty] | 5.790635 | -16.40531 | 25.86931 | -0.4805145 | 10.13583 | 19.59983 | 13.8092 | 9.464005 | 4.345193
| 10:10 | 2024-01-21 |  | 127 | 330.3 | 6.528782 | 1.8 | 447 | 17.6 | 18.4 | 25.4 | 0.7297629 | 28.05865 | 4.706024 | 84.43949 | 10.15855 | 375.7 | 7.561983 | 1.36 | 562 | 2.841037 | 0.2414602 | 24.06214 | 0.4766942 | [10 empty] | 5.799065 | -16.49201 | 25.96223 | -0.4663677 | 10.15855 | 19.62877 | 13.82971 | 9.470219 | 4.35949
| 10:10 | 2024-01-22 |  | 128 | 349.5 | 6.413661 | 1.79 | 448 | 17.5 | 18.5 | 25.1 | 0.7252473 | 28.16169 | 4.627536 | 84.57093 | 10.1801 | 374.5 | 7.561983 | 1.36 | 562 | 2.831963 | 0.2414602 | 24.06214 | 0.4766942 | [10 empty] | 5.808092 | -16.58246 | 26.02221 | -0.4375331 | 10.1801 | 19.61985 | 13.81176 | 9.439754 | 4.372006
EQ | 10:10 | 2024-01-23 |  | 129 | 356.6 | 6.030699 | 1.79 | 447 | 17.7 | 18.3 | 25.2 | 0.7194488 | 27.90248 | 4.545 | 84.70509 | 10.20459 | 371 | 7.561983 | 1.36 | 562 | 2.805496 | 0.2414602 | 24.06214 | 0.4766942 | [10 empty] | 5.817306 | -16.67316 | 26.06971 | -0.4037971 | 10.20459 | 19.60113 | 13.78383 | 9.396547 | 4.38728
| 10:10 | 2024-01-24 |  | 130 | 360.4 | 5.938927 | 1.78 | 448 | 17.9 | 18.3 | 25.3 | 0.715617 | 27.37621 | 4.6125 | 84.84103 | 10.22849 | 371.5 | 7.561983 | 1.36 | 562 | 2.809277 | 0.2414602 | 24.06214 | 0.4766942 | [10 empty] | 5.826641 | -16.76658 | 26.12123 | -0.3700402 | 10.22849 | 19.58313 | 13.75649 | 9.354647 | 4.401847
| 10:10 | 2024-01-25 |  | 131 | 363 | 5.820935 | 1.76 | 449 | 17.5 | 18.4 | 25.2 | 0.6996015 | 26.95523 | 4.815 | 84.97368 | 10.25351 | 372.7 | 7.561983 | 1.36 | 562 | 2.818351 | 0.2414602 | 24.06214 | 0.4766942 | [10 empty] | 5.835751 | -16.86537 | 26.18963 | -0.3396496 | 10.25351 | 19.57777 | 13.74202 | 9.324264 | 4.417759
| 10:10 | 2024-01-26 |  | 132 | 356 | 5.749946 | 1.78 | 448 | 17.6 | 18.5 | 25.1 | 0.6845281 | 27.10876 | 4.642524 | 85.0978 | 10.28123 | 371.5 | 7.561983 | 1.36 | 562 | 2.809277 | 0.2414602 | 24.06214 | 0.4766942 | [10 empty] | 5.844276 | -16.95813 | 26.26437 | -0.3151132 | 10.28123 | 19.58747 | 13.74319 | 9.306239 | 4.436955
| 10:10 | 2024-01-27 |  | 133 | 357 | 5.759206 | 1.79 | 448 | 17.8 | 18.4 | 25.2 | 0.7243881 | 26.69123 | 4.515217 | 85.2342 | 10.3083 | 369 | 7.561983 | 1.36 | 562 | 2.790372 | 0.2414602 | 24.06214 | 0.4766942 | [10 empty] | 5.853643 | -17.04837 | 26.3441 | -0.2939218 | 10.3083 | 19.60403 | 13.75039 | 9.29573 | 4.454657
| 10:10 | 2024-01-28 |  | 134 | 360 | 5.719213 | 1.81 | 449 | 17.9 | 18.3 | 25.1 | 0.7376642 | 26.7985 | 4.549157 | 85.37671 | 10.33459 | 373 | 7.561983 | 1.36 | 562 | 2.82062 | 0.2414602 | 24.06214 | 0.4766942 | [10 empty] | 5.86343 | -17.1403 | 26.4095 | -0.266303 | 10.33459 | 19.60378 | 13.74035 | 9.269197 | 4.471156
| 10:10 | 2024-01-29 |  | 135 | 364 | 5.740717 | 1.83 | 450 | 17.7 | 18.2 | 25.3 | 0.7397417 | 26.501 | 4.500722 | 85.52143 | 10.36086 | 372.7 | 7.561983 | 1.36 | 562 | 2.818351 | 0.2414602 | 24.06214 | 0.4766942 | [10 empty] | 5.873369 | -17.23215 | 26.48396 | -0.2421827 | 10.36086 | 19.61266 | 13.73929 | 9.251805 | 4.487488
| 10:10 | 2024-01-30 |  | 136 | 365 | 5.742274 | 1.85 | 449 | 17.8 | 18.4 | 25.2 | 0.7466489 | 27.71294 | 4.5 | 85.66884 | 10.38682 | 370.4 | 7.561983 | 1.36 | 562 | 2.800959 | 0.2414602 | 24.06214 | 0.4766942 | [10 empty] | 5.883493 | -17.32427 | 26.51391 | -0.2009534 | 10.38682 | 19.57646 | 13.69297 | 9.18964 | 4.503326
| 10:10 | 2024-01-31 |  | 137 | 358 | 5.606651 | 1.88 | 447 | 17.6 | 18.3 | 25.1 | 0.7306878 | 26.94177 | 4.20411 | 85.80786 | 10.41534 | 372.95 | 7.561983 | 1.36 | 562 | 2.820242 | 0.2414602 | 24.06214 | 0.4766942 | [10 empty] | 5.893041 | -17.40782 | 26.57014 | -0.1746281 | 10.41534 | 19.57766 | 13.68461 | 9.162311 | 4.522304
| 10:10 | 2024-02-01 |  | 138 | 365 | 5.423255 | 1.85 | 448 | 17.7 | 18.4 | 25.2 | 0.7037529 | 26.48422 | 4.20411 | 85.94258 | 10.44556 | 371.05 | 7.561983 | 1.36 | 562 | 2.805874 | 0.2414602 | 24.06214 | 0.4766942 | [10 empty] | 5.902293 | -17.49315 | 26.63277 | -0.1497323 | 10.44556 | 19.58518 | 13.68289 | 9.139621 | 4.543266
| 10:10 | 2024-02-02 |  | 139 | 364 | 5.471245 | 1.84 | 450 | 17.8 | 18.2 | 25.1 | 0.7206715 | 26.68149 | 4.088406 | 86.08207 | 10.47482 | 375.3 | 7.561983 | 1.36 | 562 | 2.838012 | 0.2414602 | 24.06214 | 0.4766942 | [10 empty] | 5.911873 | -17.57562 | 26.68253 | -0.1215646 | 10.47482 | 19.58174 | 13.66987 | 9.106915 | 4.562951
| 10:10 | 2024-02-03 |  | 140 | 361.2 | 5.090073 | 1.83 | 452 | 17.9 | 18.1 | 25.3 | 0.7115911 | 26.81411 | 4.221117 | 86.21646 | 10.51074 | 373.8 | 7.561983 | 1.36 | 562 | 2.826669 | 0.2414602 | 24.06214 | 0.4766942 | [10 empty] | 5.921102 | -17.66025 | 26.74772 | -0.09803538 | 10.51074 | 19.59821 | 13.67711 | 9.087468 | 4.58964
| 10:10 | 2024-02-04 |  | 141 | 366.7 | 4.845485 | 1.81 | 453 | 17.7 | 18.3 | 25.2 | 0.7057892 | 27.32329 | 4.281906 | 86.35258 | 10.54847 | 373.8 | 7.561983 | 1.36 | 562 | 2.826669 | 0.2414602 | 24.06214 | 0.4766942 | [10 empty] | 5.93045 | -17.74779 | 26.78234 | -0.06119912 | 10.54847 | 19.58301 | 13.65256 | 9.034544 | 4.61802
| 10:10 | 2024-02-05 |  | 142 | 360 | 4.537662 | 1.803 | 452 | 17.9 | 18.2 | 25.1 | 0.7172328 | 25.96915 | 4.424272 | 86.48821 | 10.59135 | 369.3 | 7.561983 | 1.36 | 562 | 2.79264 | 0.2414602 | 24.06214 | 0.4766942 | [10 empty] | 5.939765 | -17.83675 | 26.88234 | -0.04846066 | 10.59135 | 19.63693 | 13.69717 | 9.045586 | 4.651582
Se cambia la solución de refino por el acumulado total de la TBCM-3. | 10:10 | 2024-02-06 |  | 143 | 357 | 3.748503 | 1.81 | 450 | 18 | 18.3 | 25.3 | 0.7041419 | 25.78991 | 4.288835 | 86.6192 | 10.64361 | 350.4 | 3.655462 | 1.52 | 531 | 1.280874 | 0.213039 | 21.56267 | 0.2344538 | [10 empty] | 5.948761 | -17.92197 | 26.9799 | -0.03693033 | 10.64361 | 19.70154 | 13.75278 | 9.057929 | 4.694853
| 10:10 | 2024-02-07 |  | 144 | 348.8 | 3.156634 | 1.82 | 448 | 18 | 18.2 | 25.1 | 0.6842781 | 26.25478 | 4.243689 | 86.75167 | 10.65008 | 355.3 | 3.655462 | 1.52 | 531 | 1.298786 | 0.213039 | 21.56267 | 0.2344538 | [10 empty] | 5.957858 | -18.0099 | 26.96065 | 0.0206447 | 10.65008 | 19.60083 | 13.64298 | 8.950756 | 4.692219
| 10:10 | 2024-02-08 |  | 145 | 349.6 | 3.04157 | 1.77 | 455 | 17.8 | 18.1 | 25 | 0.670819 | 26.31057 | 4.275 | 86.87993 | 10.65854 | 359.1 | 3.655462 | 1.52 | 531 | 1.312676 | 0.213039 | 21.56267 | 0.2344538 | [10 empty] | 5.966667 | -18.09865 | 26.94879 | 0.07587845 | 10.65854 | 19.50868 | 13.54202 | 8.850144 | 4.691872
| 10:10 | 2024-02-09 |  | 146 | 344 | 3.099009 | 1.76 | 454 | 17.8 | 17.9 | 25.1 | 0.6811809 | 26.8344 | 4.214297 | 87.00738 | 10.6674 | 358.4 | 3.655462 | 1.52 | 531 | 1.310118 | 0.213039 | 21.56267 | 0.2344538 | [10 empty] | 5.97542 | -18.18453 | 26.93725 | 0.1293484 | 10.6674 | 19.42013 | 13.44471 | 8.752724 | 4.691981
| 10:10 | 2024-02-10 |  | 147 | 342.2 | 3.256586 | 1.75 | 453 | 18 | 18.3 | 25.2 | 0.6783627 | 26.35677 | 4.169225 | 87.13319 | 10.67444 | 358.6 | 3.655462 | 1.52 | 531 | 1.310849 | 0.213039 | 21.56267 | 0.2344538 | [10 empty] | 5.98406 | -18.26897 | 26.94211 | 0.1757512 | 10.67444 | 19.34757 | 13.36351 | 8.673137 | 4.690375
| 10:10 | 2024-02-11 |  | 148 | 343.2 | 3.022662 | 1.75 | 454 | 17.8 | 18 | 25.3 | 0.6604314 | 25.51125 | 4.104931 | 87.25454 | 10.68426 | 354.4 | 3.655462 | 1.52 | 531 | 1.295496 | 0.213039 | 21.56267 | 0.2344538 | [10 empty] | 5.992394 | -18.35228 | 26.97056 | 0.212518 | 10.68426 | 19.30254 | 13.31015 | 8.618281 | 4.691869
| 10:10 | 2024-02-12 |  | 149 | 339.6 | 2.64336 | 1.74 | 455 | 18.2 | 18.5 | 25.4 | 0.6529722 | 25.87248 | 4.219024 | 87.37265 | 10.69856 | 360.3 | 3.655462 | 1.52 | 531 | 1.317063 | 0.213039 | 21.56267 | 0.2344538 | [10 empty] | 6.000506 | -18.43716 | 26.98992 | 0.2536474 | 10.69856 | 19.25132 | 13.25081 | 8.552757 | 4.698053
| 10:10 | 2024-02-13 |  | 150 | 342.6 | 2.254187 | 1.76 | 453 | 18.2 | 18.4 | 25.1 | 0.6434115 | 25.30025 | 4.050734 | 87.48867 | 10.71814 | 360.8 | 3.655462 | 1.52 | 531 | 1.318891 | 0.213039 | 21.56267 | 0.2344538 | [10 empty] | 6.008474 | -18.51913 | 27.02808 | 0.2859489 | 10.71814 | 19.22708 | 13.21861 | 8.508948 | 4.709663
| 10:10 | 2024-02-14 |  | 151 | 340.9 | 1.859423 | 1.75 | 454 | 18.3 | 18.5 | 25.3 | 0.6425857 | 25.44467 | 4.011765 | 87.60351 | 10.74275 | 358.2 | 3.655462 | 1.52 | 531 | 1.309387 | 0.213039 | 21.56267 | 0.2344538 | [10 empty] | 6.01636 | -18.59982 | 27.06475 | 0.3180865 | 10.74275 | 19.20769 | 13.19133 | 8.464931 | 4.726394
| 10:10 | 2024-02-15 |  | 152 | 350 | 1.470587 | 1.77 | 452 | 17.9 | 18 | 25.2 | 0.6442232 | 25.06534 | 4.175822 | 87.72397 | 10.77131 | 356.6 | 3.655462 | 1.52 | 531 | 1.303538 | 0.213039 | 21.56267 | 0.2344538 | [10 empty] | 6.024634 | -18.68645 | 27.09573 | 0.3557888 | 10.77131 | 19.18059 | 13.15596 | 8.40928 | 4.746679
| 10:10 | 2024-02-16 |  | 153 | 355 | 1.069518 | 1.79 | 450 | 18 | 18.2 | 25.1 | 0.6488942 | 25.30437 | 3.854605 | 87.84865 | 10.80451 | 358.2 | 3.655462 | 1.52 | 531 | 1.309387 | 0.213039 | 21.56267 | 0.2344538 | [10 empty] | 6.033196 | -18.76725 | 27.09488 | 0.4022843 | 10.80451 | 19.13214 | 13.09895 | 8.327629 | 4.771317
| 10:10 | 2024-02-17 |  | 154 | 365.2 | 0.7340859 | 1.81 | 452 | 18.1 | 17.9 | 25.3 | 0.6443576 | 25.27864 | 3.619212 | 87.97706 | 10.84193 | 349.1 | 3.655462 | 1.52 | 531 | 1.276122 | 0.213039 | 21.56267 | 0.2344538 | [10 empty] | 6.042015 | -18.84509 | 27.06939 | 0.4564778 | 10.84193 | 19.06623 | 13.02421 | 8.224292 | 4.79992
| 10:10 | 2024-02-18 |  | 155 | 340.5 | 0.4694582 | 1.8 | 455 | 18.1 | 18.1 | 25.3 | 0.6157047 | 25.05281 | 3.107673 | 88.08631 | 10.88205 | 363.7 | 3.655462 | 1.52 | 531 | 1.329492 | 0.213039 | 21.56267 | 0.2344538 | [10 empty] | 6.049518 | -18.90649 | 27.06687 | 0.4925211 | 10.88205 | 19.04243 | 12.99291 | 8.160379 | 4.832533
| 10:10 | 2024-02-19 |  | 156 | 342.6 | FALSE | 1.79 | 459 | 18.5 | 18.4 | 25.4 | 0.6081733 | 25.07164 | 2.674711 | 88.192 | 10.92983 | 362.2 | 3.655462 | 1.52 | 531 | 1.324008 | 0.213039 | 21.56267 | 0.2344538 | [10 empty] | 6.056777 | -18.95876 | 27.07479 | 0.5193732 | 10.92983 | 19.04585 | 12.98908 | 8.116026 | 4.873052
EQ | 10:10 | 2024-02-20 |  | 157 | 356.9 | 0.4037252 | 1.78 | 461 | 18.6 | 18.5 | 25.2 | 0.5874687 | 25.28512 | 2.309603 | 88.29901 | 10.97223 | 358.2 | 3.655462 | 1.52 | 531 | 1.309387 | 0.213039 | 21.56267 | 0.2344538 | [10 empty] | 6.064126 | -19.00526 | 27.02999 | 0.5630102 | 10.97223 | 18.99696 | 12.93283 | 8.024728 | 4.908106
| 10:10 | 2024-02-21 |  | 158 | 342.6 | 0 | 1.8 | 464 | 18.1 | 18.2 | 25.2 | 0.5854847 | 24.68173 | 2.076923 | 88.39937 | 11.01929 | 358.7 | 3.655462 | 1.52 | 531 | 1.311214 | 0.2111947 | 21.56267 | 0.2344538 | [10 empty] | 6.071018 | -19.04473 | 27.02012 | 0.5893237 | 11.01929 | 18.99468 | 12.92366 | 7.975389 | 4.948269
| 10:10 | 2024-02-22 |  | 159 | 330.3 | 0 | 1.92 | 468 | 17.8 | 18 | 25 | 0.5809619 | 24.46495 | 1.850746 | 88.49316 | 11.06641 | 360.2 | 3.655462 | 1.52 | 531 | 1.316697 | 0.2111947 | 21.56267 | 0.2344538 | [10 empty] | 6.077459 | -19.07788 | 27.03719 | 0.6017666 | 11.06641 | 19.02571 | 12.94825 | 7.959304 | 4.988949
| 10:10 | 2024-02-23 |  | 160 | 336.6 | 0 | 1.9 | 472 | 18.2 | 18.3 | 25.3 | 0.5789861 | 24.70051 | 1.573134 | 88.58911 | 11.11373 | 358.4 | 3.655462 | 1.52 | 531 | 1.310118 | 0.2111947 | 21.56267 | 0.2344538 | [10 empty] | 6.084049 | -19.10587 | 27.02754 | 0.6214356 | 11.11373 | 19.03539 | 12.95135 | 7.921668 | 5.029677
| 10:10 | 2024-02-24 |  | 161 | 334.5 | 0 | 1.9 | 476 | 18.3 | 18.4 | 25.1 | 0.5746202 | 24.66174 | 1.364925 | 88.68321 | 11.16081 | 358.2 | 3.655462 | 1.52 | 531 | 1.309387 | 0.2111947 | 21.56267 | 0.2344538 | [10 empty] | 6.090511 | -19.1293 | 27.01351 | 0.6401693 | 11.16081 | 19.04502 | 12.9545 | 7.884207 | 5.070297
| 10:10 | 2024-02-25 |  | 162 | 356.1 | 0 | 1.89 | 480 | 18.1 | 18.2 | 25.2 | 0.5829882 | 24.37952 | 1.203983 | 88.78977 | 11.20786 | 353.2 | 3.655462 | 1.52 | 531 | 1.291109 | 0.2111947 | 21.56267 | 0.2344538 | [10 empty] | 6.09783 | -19.15098 | 26.95568 | 0.6745897 | 11.20786 | 19.01256 | 12.91473 | 7.804694 | 5.110034
| 10:10 | 2024-02-26 |  | 163 | 339.9 | 0 | 1.87 | 489 | 18.3 | 18.4 | 25.4 | 0.5905444 | 25.12046 | 0.9253731 | 88.89163 | 11.25426 | 356.8 | 3.655462 | 1.52 | 531 | 1.304269 | 0.2111947 | 21.56267 | 0.2344538 | [10 empty] | 6.104825 | -19.16556 | 26.89051 | 0.707742 | 11.25426 | 18.97922 | 12.87439 | 7.724956 | 5.149437
EQ | 10:10 | 2024-02-27 |  | 164 | 345 | 0 | 1.85 | 494 | 18.2 | 18.2 | 25.2 | 0.5805078 | 24.90504 | 0.877649 | 88.99251 | 11.30113 | 356.6 | 3.655462 | 1.52 | 531 | 1.303538 | 0.2111947 | 21.56267 | 0.2344538 | [10 empty] | 6.111754 | -19.17934 | 26.82641 | 0.7400379 | 11.30113 | 18.9482 | 12.83645 | 7.64707 | 5.189381
| 10:10 | 2024-02-28 |  | 165 | 350 | 0 | 1.83 | 505 | 18.4 | 18.1 | 25.1 | 0.5699259 | 24.08473 | 0.8307692 | 89.09278 | 11.34798 | 349.4 | 3.655462 | 1.52 | 531 | 1.277218 | 0.2111947 | 21.56267 | 0.2344538 | [10 empty] | 6.11864 | -19.19237 | 26.77611 | 0.766646 | 11.34798 | 18.93172 | 12.81308 | 7.583738 | 5.22934
| 10:10 | 2024-02-29 |  | 166 | 344 | 0 | 1.84 | 508 | 18.2 | 18.3 | 25.2 | 0.5668809 | 24.09244 | 0.5995041 | 89.19067 | 11.39388 | 346.8 | 3.655462 | 1.52 | 531 | 1.267714 | 0.2111947 | 21.56267 | 0.2344538 | [10 empty] | 6.125363 | -19.20019 | 26.71672 | 0.7937354 | 11.39388 | 18.91042 | 12.78505 | 7.516537 | 5.268516
Se cambia la solución de refino por el acumulado total de la TBCM-3. | 10:10 | 2024-03-01 |  | 167 | 352 | 0 | 1.85 | 509 | 18.1 | 18.2 | 25.2 | 0.5589693 | 24.28726 | 0.4607762 | 89.29042 | 11.43944 | 345.2 | 3.664 | 1.45 | 510 | 1.2648128 | 0.2306714 | 24.2812 | 0.2232 | [10 empty] | 6.132213 | -19.20527 | 26.6233 | 0.8322305 | 11.43944 | 18.85747 | 12.72525 | 7.418031 | 5.307224
| 10:10 | 2024-03-02 |  | 168 | 347 | 0 | 1.84 | 512 | 18.2 | 18.1 | 25.1 | 0.5666518 | 24.28508 | 0.4153846 | 89.38491 | 11.48489 | 348.5 | 3.664 | 1.45 | 510 | 1.276904 | 0.2306714 | 24.2812 | 0.2232 | [10 empty] | 6.138702 | -19.20949 | 26.62538 | 0.8338495 | 11.48489 | 18.90078 | 12.76208 | 7.415891 | 5.346189
| 10:10 | 2024-03-03 |  | 169 | 351 | 0 | 1.86 | 515 | 18.1 | 18.2 | 25.1 | 0.5464289 | 24.94464 | 0.2769231 | 89.47488 | 11.53078 | 375.9 | 3.664 | 1.45 | 510 | 1.3772976 | 0.2306714 | 24.2812 | 0.2232 | [10 empty] | 6.144881 | -19.21071 | 26.59952 | 0.8443995 | 11.53078 | 18.91959 | 12.77471 | 7.388808 | 5.385898
| 10:10 | 2024-03-04 |  | 170 | 348 | 0 | 1.87 | 513 | 18 | 18 | 25.1 | 0.5678837 | 25.18454 | 0.3689256 | 89.56445 | 11.58027 | 375.5 | 3.664 | 1.45 | 510 | 1.375832 | 0.2306714 | 24.2812 | 0.2232 | [10 empty] | 6.151033 | -19.21351 | 26.63797 | 0.8313513 | 11.58027 | 19.00473 | 12.8537 | 7.424458 | 5.429242
| 10:10 | 2024-03-05 |  | 171 | 340 | 0 | 1.85 | 510 | 18.1 | 18.2 | 25.3 | 0.6063481 | 24.87624 | 0.3689256 | 89.66099 | 11.62972 | 373.5 | 3.664 | 1.45 | 510 | 1.368504 | 0.2306714 | 24.2812 | 0.2232 | [10 empty] | 6.157663 | -19.21613 | 26.70412 | 0.8076447 | 11.62972 | 19.11772 | 12.96005 | 7.487997 | 5.472056
| 10:10 | 2024-03-06 |  | 172 | 337 | 0 | 1.88 | 508 | 18.2 | 18.4 | 25.1 | 0.5375506 | 24.91651 | 0.2769231 | 89.73771 | 11.6789 | 378.6 | 3.664 | 1.45 | 510 | 1.3871904 | 0.2306714 | 24.2812 | 0.2232 | [10 empty] | 6.162931 | -19.21675 | 26.76847 | 0.783489 | 11.6789 | 19.23062 | 13.06769 | 7.551719 | 5.515967
| 10:10 | 2024-03-07 |  | 173 | 353 | 0 | 1.86 | 510 | 18.3 | 18.2 | 25.1 | 0.5237996 | 24.98861 | 0.3249584 | 89.8165 | 11.72875 | 375.9 | 3.664 | 1.45 | 510 | 1.3772976 | 0.2306714 | 24.2812 | 0.2232 | [10 empty] | 6.168343 | -19.21865 | 26.8064 | 0.7701245 | 11.72875 | 19.3165 | 13.14816 | 7.58775 | 5.560407
| 10:10 | 2024-03-08 |  | 174 | 341 | 0 | 1.84 | 513 | 18.1 | 18.3 | 25.2 | 0.5015918 | 25.24403 | 0.345297 | 89.88461 | 11.77825 | 380.1 | 3.664 | 1.45 | 510 | 1.3926864 | 0.2306714 | 24.2812 | 0.2232 | [10 empty] | 6.17302 | -19.22078 | 26.85857 | 0.7514699 | 11.77825 | 19.41603 | 13.24301 | 7.637783 | 5.605226
EQ | 10:10 | 2024-03-09 |  | 175 | 343 | 0 | 1.81 | 515 | 18.2 | 18.2 | 25.1 | 0.4956011 | 25.39862 | 0.3683168 | 89.95108 | 11.8283 | 381.3 | 3.664 | 1.45 | 510 | 1.3970832 | 0.2306714 | 24.2812 | 0.2232 | [10 empty] | 6.177585 | -19.22339 | 26.9113 | 0.7328703 | 11.8283 | 19.51621 | 13.33862 | 7.687911 | 5.65071
| 10:10 | 2024-03-10 |  | 176 | 338 | 0 | 1.8 | 518 | 18.3 | 18.3 | 25.3 | 0.5038013 | 26.40113 | 0.3913366 | 90.01757 | 11.8785 | 381.5 | 3.664 | 1.45 | 510 | 1.397816 | 0.2306714 | 24.2812 | 0.2232 | [10 empty] | 6.182151 | -19.22636 | 26.94734 | 0.7208371 | 11.8785 | 19.59948 | 13.41733 | 7.720982 | 5.696351
| 10:10 | 2024-03-11 |  | 177 | 345 | 0.2010305 | 1.78 | 520 | 18.2 | 18.1 | 25.1 | 0.5107451 | 26.33887 | 0.3450124 | 90.0888 | 11.92624 | 368.4 | 3.664 | 1.45 | 510 | 1.3498176 | 0.2306714 | 24.2812 | 0.2232 | [10 empty] | 6.187043 | -19.22849 | 26.96717 | 0.714499 | 11.92624 | 19.66493 | 13.47788 | 7.738685 | 5.7392
| 10:10 | 2024-03-12 |  | 178 | 339 | 0.1470587 | 1.8 | 519 | 18.1 | 18.2 | 25.1 | 0.4984117 | 26.45079 | 0.3671053 | 90.15662 | 11.97296 | 388.3 | 3.664 | 1.45 | 510 | 1.4227312 | 0.2306714 | 24.2812 | 0.2232 | [10 empty] | 6.191701 | -19.23114 | 26.96912 | 0.7152761 | 11.97296 | 19.71093 | 13.51923 | 7.737972 | 5.781259
| 10:10 | 2024-03-13 |  | 179 | 354 | 0.2139035 | 1.79 | 522 | 18 | 18.3 | 25.2 | 0.5128608 | 26.63354 | 0.3212171 | 90.23091 | 12.02137 | 375.6 | 3.664 | 1.45 | 510 | 1.3761984 | 0.2306714 | 24.2812 | 0.2232 | [10 empty] | 6.196803 | -19.23285 | 26.97168 | 0.7152719 | 12.02137 | 19.7602 | 13.5634 | 7.738834 | 5.824565
| 10:10 | 2024-03-14 |  | 180 | 366.2 | 0.2805177 | 1.81 | 525 | 18.2 | 18.2 | 25.1 | 0.5005254 | 25.90659 | 0.2751027 | 90.30896 | 12.06713 | 371.6 | 3.664 | 1.45 | 510 | 1.3615424 | 0.2306714 | 24.2812 | 0.2232 | [10 empty] | 6.202163 | -19.23391 | 26.93866 | 0.7284599 | 12.06713 | 19.77188 | 13.56972 | 7.704747 | 5.864969
| 10:10 | 2024-03-15 |  | 181 | 361 | 0.4679139 | 1.83 | 528 | 18 | 18.1 | 25.3 | 0.5301101 | 26.73013 | 0.2753289 | 90.39428 | 12.10999 | 378.3 | 3.664 | 1.45 | 510 | 1.3860912 | 0.2306714 | 24.2812 | 0.2232 | [10 empty] | 6.208023 | -19.23494 | 26.88109 | 0.750981 | 12.10999 | 19.75614 | 13.54812 | 7.646146 | 5.901969
| 10:10 | 2024-03-16 |  | 182 | 358 | 0.5614967 | 1.84 | 530 | 18.1 | 18.3 | 25.1 | 0.5046797 | 26.07113 | 0.2753289 | 90.46972 | 12.15258 | 370.6 | 3.664 | 1.45 | 510 | 1.3578784 | 0.2306714 | 24.2812 | 0.2232 | [10 empty] | 6.213204 | -19.23583 | 26.86847 | 0.7562957 | 12.15258 | 19.78522 | 13.57202 | 7.63264 | 5.939377
| 10:10 | 2024-03-17 |  | 183 | 363 | 0.6951864 | 1.86 | 529 | 18.2 | 18.2 | 25.1 | 0.5238946 | 27.92566 | 0.2294408 | 90.55426 | 12.19231 | 368.5 | 3.664 | 1.45 | 510 | 1.350184 | 0.2306714 | 24.2812 | 0.2232 | [10 empty] | 6.21901 | -19.23587 | 26.76113 | 0.7972065 | 12.19231 | 19.71758 | 13.49857 | 7.525267 | 5.9733
| 10:10 | 2024-03-18 |  | 184 | 363.5 | 0.5587398 | 1.85 | 532 | 18.1 | 18.1 | 25.1 | 0.5084638 | 27.41283 | 0.2283142 | 90.63488 | 12.23353 | 370 | 3.664 | 1.45 | 510 | 1.35568 | 0.2306714 | 24.2812 | 0.2232 | [10 empty] | 6.224547 | -19.23591 | 26.66527 | 0.8337524 | 12.23353 | 19.66289 | 13.43834 | 7.429357 | 6.008986
| 10:10 | 2024-03-19 |  | 185 | 367 | 0.90094 | 1.8 | 536 | 18.2 | 18.3 | 25.1 | 0.5097292 | 27.36969 | 0.2046455 | 90.71703 | 12.27037 | 374.7 | 3.664 | 1.45 | 510 | 1.3729008 | 0.2306714 | 24.2812 | 0.2232 | [10 empty] | 6.230188 | -19.23544 | 26.56451 | 0.8718685 | 12.27037 | 19.59944 | 13.36925 | 7.329067 | 6.040181
EQ | 10:10 | 2024-03-20 |  | 186 | 361.6 | 0.9920667 | 1.79 | 538 | 18.3 | 18.3 | 25 | 0.4890037 | 26.97195 | 0.2270138 | 90.79002 | 12.30682 | 379.2 | 3.664 | 1.45 | 510 | 1.3893888 | 0.2306714 | 24.2812 | 0.2232 | [10 empty] | 6.235201 | -19.23535 | 26.50259 | 0.8954034 | 12.30682 | 19.57406 | 13.33885 | 7.26724 | 6.071614
| 10:10 | 2024-03-21 |  | 187 | 369.8 | 1.058205 | 1.77 | 540 | 18.4 | 18.4 | 25.2 | 0.4713694 | 26.36094 | 0.2724166 | 90.86016 | 12.34268 | 378.8 | 3.664 | 1.45 | 510 | 1.3879232 | 0.2306714 | 24.2812 | 0.2232 | [10 empty] | 6.240018 | -19.23636 | 26.45308 | 0.9148398 | 12.34268 | 19.55941 | 13.31939 | 7.216725 | 6.102665
Se cambia la solución de refino por el acumulado total de la TBCM-3. | 10:10 | 2024-03-22 |  | 188 | 366.5 | 1.127094 | 1.76 | 542 | 18.4 | 18.5 | 25.1 | 0.4677613 | 27.32467 | 0.2503263 | 90.92804 | 12.37772 | 381.5 | 3.81033 | 1.53 | 595 | 1.453641 | 0.278839 | 22.19065 | 0.1891525 | [10 empty] | 6.24468 | -19.23681 | 26.37671 | 0.9441922 | 12.37772 | 19.51762 | 13.27294 | 7.139901 | 6.133036
| 10:10 | 2024-03-23 |  | 189 | 375.2 | 1.195343 | 1.75 | 545 | 18.2 | 18.4 | 25.2 | 0.4534471 | 27.55396 | 0.2735294 | 90.97952 | 12.41384 | 358.7 | 3.81033 | 1.53 | 595 | 1.366765 | 0.278839 | 22.19065 | 0.1891525 | [10 empty] | 6.248216 | -19.23873 | 26.20294 | 1.011485 | 12.41384 | 19.37805 | 13.12984 | 6.964216 | 6.165623
| 10:10 | 2024-03-24 |  | 190 | 279.8 | 1.257641 | 1.72 | 548 | 18.5 | 18.6 | 25 | 0.4570308 | 27.32762 | 0.2271987 | 91.00202 | 12.45031 | 279.6 | 3.81033 | 1.53 | 595 | 1.065368 | 0.278839 | 22.19065 | 0.1891525 | [10 empty] | 6.249761 | -19.23846 | 26.23212 | 1.000218 | 12.45031 | 19.44397 | 13.19421 | 6.993658 | 6.200549
| 10:10 | 2024-03-25 |  | 191 | 339.6 | 1.059066 | 1.7 | 550 | 18.7 | 18.8 | 25.2 | 0.455384 | 27.81757 | 0.181759 | 91.06395 | 12.47567 | 347.6 | 3.81033 | 1.53 | 595 | 1.324471 | 0.278839 | 22.19065 | 0.1891525 | [10 empty] | 6.254014 | -19.23901 | 25.92708 | 1.116738 | 12.47567 | 19.16374 | 12.90973 | 6.68807 | 6.221657
| 10:10 | 2024-03-26 |  | 192 | 288.9 | 0.926683 | 1.68 | 552 | 18.9 | 18.9 | 25.3 | 0.469535 | 27.94306 | 0.2044788 | 91.09522 | 12.51365 | 345.6 | 3.81033 | 1.53 | 595 | 1.31685 | 0.278839 | 22.19065 | 0.1891525 | [10 empty] | 6.256162 | -19.2386 | 25.89256 | 1.12965 | 12.51365 | 19.16762 | 12.91145 | 6.653967 | 6.257486
| 10:10 | 2024-03-27 |  | 193 | 309.6 | 0.7968954 | 1.67 | 554 | 19 | 19 | 25.4 | 0.4689678 | 27.41309 | 0.1595588 | 91.13465 | 12.55211 | 347.6 | 3.81033 | 1.53 | 595 | 1.324471 | 0.278839 | 22.19065 | 0.1891525 | [10 empty] | 6.25887 | -19.23759 | 25.81389 | 1.159046 | 12.55211 | 19.1284 | 12.86953 | 6.576299 | 6.293236
| 10:10 | 2024-03-28 |  | 194 | 313.2 | 0.7287014 | 1.65 | 556 | 19.2 | 18.8 | 25.4 | 0.4853403 | 26.49335 | 0.1819071 | 91.17914 | 12.5915 | 369.7 | 3.81033 | 1.53 | 595 | 1.408679 | 0.278839 | 22.19065 | 0.1891525 | [10 empty] | 6.261925 | -19.23704 | 25.75795 | 1.180042 | 12.5915 | 19.11241 | 12.85048 | 6.520908 | 6.329576
| 10:10 | 2024-03-29 |  | 195 | 346.3 | 0.5966966 | 1.66 | 555 | 19.1 | 18.6 | 25.3 | 0.4961768 | 26.35197 | 0.2503263 | 91.23465 | 12.6347 | 359.8 | 3.81033 | 1.53 | 595 | 1.370957 | 0.278839 | 22.19065 | 0.1891525 | [10 empty] | 6.265737 | -19.23809 | 25.67257 | 1.213169 | 12.6347 | 19.06918 | 12.80344 | 6.434477 | 6.368962
| 10:10 | 2024-03-30 |  | 196 | 311.6 | 0.5321331 | 1.65 | 555 | 19 | 18.6 | 25.1 | 0.5210002 | 26.7123 | 0.2739771 | 91.28473 | 12.67801 | 363.4 | 3.81033 | 1.53 | 595 | 1.384674 | 0.278839 | 22.19065 | 0.1891525 | [10 empty] | 6.269177 | -19.23918 | 25.64219 | 1.225365 | 12.67801 | 19.08102 | 12.81184 | 6.403009 | 6.408832
| 10:10 | 2024-03-31 |  | 197 | 323.3 | 0.691773 | 1.66 | 556 | 19.2 | 18.5 | 25.3 | 0.5613777 | 27.36126 | 0.2511457 | 91.34947 | 12.71973 | 362.9 | 3.81033 | 1.53 | 595 | 1.382769 | 0.278839 | 22.19065 | 0.1891525 | [10 empty] | 6.273623 | -19.23996 | 25.56961 | 1.253461 | 12.71973 | 19.04938 | 12.77576 | 6.329648 | 6.446109
| 10:10 | 2024-04-01 |  | 198 | 330.3 | 0.8914689 | 1.68 | 557 | 19 | 18.7 | 25.2 | 0.5662536 | 27.40771 | 0.2055165 | 91.4188 | 12.75884 | 371.6 | 3.81033 | 1.53 | 595 | 1.415919 | 0.278839 | 22.19065 | 0.1891525 | [10 empty] | 6.278384 | -19.23992 | 25.47523 | 1.28939 | 12.75884 | 18.99415 | 12.71577 | 6.23531 | 6.480459
EQ | 10:10 | 2024-04-02 |  | 199 | 321.8 | 1.091051 | 1.7 | 558 | 18.9 | 18.8 | 25.1 | 0.5882276 | 27.3017 | 0.1826813 | 91.48799 | 12.79711 | 368 | 3.81033 | 1.53 | 595 | 1.402202 | 0.278839 | 22.19065 | 0.1891525 | [10 empty] | 6.283136 | -19.23919 | 25.42324 | 1.308783 | 12.79711 | 18.98115 | 12.69802 | 6.184042 | 6.513974
| 10:10 | 2024-04-03 |  | 200 | 323.4 | 1.317029 | 1.72 | 558 | 19.1 | 18.6 | 25.2 | 0.5771052 | 26.91432 | 0.2058197 | 91.55584 | 12.83219 | 348.7 | 3.81033 | 1.53 | 595 | 1.328662 | 0.278839 | 22.19065 | 0.1891525 | [10 empty] | 6.287796 | -19.239 | 25.3722 | 1.328115 | 12.83219 | 18.96539 | 12.6776 | 6.1332 | 6.544398
| 10:10 | 2024-04-04 |  | 201 | 342.2 | 1.483956 | 1.74 | 556 | 18.9 | 18.5 | 25.2 | 0.5798774 | 26.76357 | 0.1606086 | 91.63757 | 12.86169 | 355.6 | 3.81033 | 1.53 | 595 | 1.354953 | 0.278839 | 22.19065 | 0.1891525 | [10 empty] | 6.293409 | -19.23831 | 25.23715 | 1.379167 | 12.86169 | 18.86053 | 12.56713 | 5.998841 | 6.568285
| 10:10 | 2024-04-05 |  | 202 | 335.7 | 1.348049 | 1.73 | 557 | 18.8 | 18.7 | 25.3 | 0.5703717 | 26.87084 | 0.1832512 | 91.71212 | 12.89412 | 361 | 3.81033 | 1.53 | 595 | 1.375529 | 0.278839 | 22.19065 | 0.1891525 | [10 empty] | 6.298529 | -19.23795 | 25.13005 | 1.41976 | 12.89412 | 18.78623 | 12.4877 | 5.892105 | 6.595595
| 10:10 | 2024-04-06 |  | 203 | 327.2 | 1.305863 | 1.75 | 555 | 18.7 | 18.5 | 25.1 | 0.5566435 | 26.69874 | 0.2286885 | 91.77792 | 12.9282 | 359.8 | 3.81033 | 1.53 | 595 | 1.370957 | 0.278839 | 22.19065 | 0.1891525 | [10 empty] | 6.303047 | -19.23836 | 25.06228 | 1.445814 | 12.9282 | 18.75212 | 12.44907 | 5.823918 | 6.625153
| 10:10 | 2024-04-07 |  | 204 | 330.3 | 1.212587 | 1.77 | 555 | 18.8 | 18.8 | 25.4 | 0.5019241 | 24.03281 | 0.2515574 | 91.83078 | 12.96308 | 358.8 | 3.81033 | 1.53 | 595 | 1.367146 | 0.278839 | 22.19065 | 0.1891525 | [10 empty] | 6.306678 | -19.23931 | 25.06805 | 1.444155 | 12.96308 | 18.79182 | 12.48514 | 5.828745 | 6.656398
| 10:10 | 2024-04-08 |  | 205 | 345.1 | 1.119311 | 1.78 | 558 | 18.5 | 18.6 | 25.1 | 0.5602635 | 26.16016 | 0.1829508 | 91.90613 | 12.99833 | 361.3 | 3.81033 | 1.53 | 595 | 1.376672 | 0.278839 | 22.19065 | 0.1891525 | [10 empty] | 6.311852 | -19.23901 | 24.96706 | 1.482459 | 12.99833 | 18.72637 | 12.41452 | 5.728048 | 6.686473
| 10:10 | 2024-04-09 |  | 206 | 323 | 0.9594098 | 1.82 | 560 | 18.6 | 18.7 | 25.2 | 0.5942965 | 26.7816 | 0.1835526 | 91.97979 | 13.03666 | 361.5 | 3.81033 | 1.53 | 595 | 1.377434 | 0.278839 | 22.19065 | 0.1891525 | [10 empty] | 6.316911 | -19.23844 | 24.90649 | 1.505207 | 13.03666 | 18.70471 | 12.3878 | 5.668052 | 6.719751
EQ | 10:10 | 2024-04-10 |  | 207 | 318.4 | 0.8394836 | 1.79 | 562 | 18.7 | 18.6 | 25.1 | 0.545039 | 26.37911 | 0.2294408 | 92.03853 | 13.07656 | 358.6 | 3.81033 | 1.53 | 595 | 1.366384 | 0.278839 | 22.19065 | 0.1891525 | [10 empty] | 6.320946 | -19.23873 | 24.87135 | 1.518762 | 13.07656 | 18.70917 | 12.38823 | 5.632617 | 6.755612
| 10:10 | 2024-04-11 |  | 208 | 337.8 | 0.5996311 | 1.75 | 560 | 18.6 | 18.7 | 25.1 | 0.5471847 | 25.94222 | 0.2753289 | 92.10705 | 13.11838 | 362 | 3.81033 | 1.53 | 595 | 1.37934 | 0.278839 | 22.19065 | 0.1891525 | [10 empty] | 6.325651 | -19.24032 | 24.79772 | 1.547717 | 13.11838 | 18.67578 | 12.35013 | 5.557402 | 6.792731
| 10:10 | 2024-04-12 |  | 209 | 328.4 | 0.4264044 | 1.74 | 570 | 18.8 | 18.5 | 25.2 | 0.544157 | 26.16585 | 0.2294408 | 92.16985 | 13.16292 | 361.9 | 3.81033 | 1.53 | 595 | 1.378959 | 0.278839 | 22.19065 | 0.1891525 | [10 empty] | 6.329964 | -19.24075 | 24.74555 | 1.567836 | 13.16292 | 18.66772 | 12.33776 | 5.504805 | 6.832955
| 10:10 | 2024-04-13 |  | 210 | 336.8 | 0.2798279 | 1.73 | 576 | 18.6 | 18.7 | 25.1 | 0.5547889 | 26.85883 | 0.2753289 | 92.23926 | 13.20909 | 366.3 | 3.81033 | 1.53 | 595 | 1.395724 | 0.278839 | 22.19065 | 0.1891525 | [10 empty] | 6.334731 | -19.24228 | 24.65207 | 1.604321 | 13.20909 | 18.61888 | 12.28415 | 5.409794 | 6.874357
Se cambia la solución de refino por el acumulado total de la TBCM-3. | 10:10 | 2024-04-14 |  | 211 | 316.2 | 0.199877 | 1.72 | 580 | 18.7 | 18.6 | 25.3 | 0.5633072 | 26.7892 | 0.2294408 | 92.30062 | 13.25698 | 365.3 | 3.768844 | 1.15 | 577 | 1.376759 | 0.233999 | 25.54644 | 0.280402 | [10 empty] | 6.338945 | -19.24248 | 24.62009 | 1.616623 | 13.25698 | 18.63458 | 12.29564 | 5.377605 | 6.91803
| 10:10 | 2024-04-15 |  | 212 | 301.8 | 0.1336897 | 1.7 | 581 | 18.4 | 18.5 | 25.2 | 0.5479371 | 25.49099 | 0.2294408 | 92.36513 | 13.305 | 364.9 | 3.768844 | 1.15 | 577 | 1.375251 | 0.233999 | 25.54644 | 0.280402 | [10 empty] | 6.343375 | -19.24039 | 24.77156 | 1.557724 | 13.305 | 18.83617 | 12.4928 | 5.53117 | 6.961626
EQ | 10:10 | 2024-04-16 |  | 213 | 310 | 0 | 1.66 | 582 | 18.6 | 18.6 | 25.3 | 0.5322056 | 26.71223 | 0.2286885 | 92.42941 | 13.35442 | 355 | 3.768844 | 1.15 | 577 | 1.33794 | 0.233999 | 25.54644 | 0.280402 | [10 empty] | 6.34779 | -19.23842 | 24.86681 | 1.52031 | 13.35442 | 18.98282 | 12.63503 | 5.628395 | 7.006634
| 10:10 | 2024-04-17 |  | 214 | 321.5 | 0 | 1.7 | 583 | 18.4 | 18.7 | 25.1 | 0.5520441 | 27.40363 | 0.2058197 | 92.50566 | 13.40251 | 333.6 | 3.768844 | 1.15 | 577 | 1.257286 | 0.233999 | 25.54644 | 0.280402 | [10 empty] | 6.353026 | -19.23632 | 24.88807 | 1.511012 | 13.40251 | 19.05426 | 12.70123 | 5.651752 | 7.04948
| 10:10 | 2024-04-18 |  | 215 | 302.8 | 0 | 1.72 | 584 | 18.5 | 18.7 | 25 | 0.5392828 | 26.84102 | 0.229064 | 92.57449 | 13.44769 | 347.8 | 3.768844 | 1.15 | 577 | 1.310804 | 0.233999 | 25.54644 | 0.280402 | [10 empty] | 6.357753 | -19.2348 | 24.92304 | 1.496823 | 13.44769 | 19.13593 | 12.77817 | 5.688238 | 7.089936
| 10:10 | 2024-04-19 |  | 216 | 323.6 | 0 | 1.71 | 585 | 18.5 | 18.6 | 25.1 | 0.5388909 | 27.16184 | 0.2748768 | 92.64959 | 13.4948 | 354.9 | 3.768844 | 1.15 | 577 | 1.337563 | 0.233999 | 25.54644 | 0.280402 | [10 empty] | 6.362911 | -19.23426 | 24.93123 | 1.493392 | 13.4948 | 19.19177 | 12.82886 | 5.696975 | 7.131884
| 10:10 | 2024-04-20 |  | 217 | 323.8 | 0 | 1.7 | 585 | 18.6 | 18.7 | 25.3 | 0.5077569 | 25.88958 | 0.229064 | 92.7153 | 13.54286 | 342.8 | 3.768844 | 1.15 | 577 | 1.29196 | 0.233999 | 25.54644 | 0.280402 | [10 empty] | 6.367424 | -19.23266 | 24.99331 | 1.468833 | 13.54286 | 19.30351 | 12.93609 | 5.760646 | 7.17544
| 10:10 | 2024-04-21 |  | 218 | 346.2 | 0 | 1.68 | 587 | 18.8 | 18.8 | 25.2 | 0.5016308 | 26.79393 | 0.1835526 | 92.79077 | 13.58929 | 342.5 | 3.768844 | 1.15 | 577 | 1.290829 | 0.233999 | 25.54644 | 0.280402 | [10 empty] | 6.372607 | -19.23062 | 24.9413 | 1.487475 | 13.58929 | 19.29998 | 12.92737 | 5.710686 | 7.216686
| 10:10 | 2024-04-22 |  | 219 | 345.4 | 0 | 1.67 | 584 | 18.4 | 18.6 | 25 | 0.5086718 | 27.19981 | 0.1832512 | 92.86793 | 13.63568 | 353.8 | 3.768844 | 1.15 | 577 | 1.333417 | 0.233999 | 25.54644 | 0.280402 | [10 empty] | 6.377906 | -19.22856 | 24.87735 | 1.51066 | 13.63568 | 19.28448 | 12.90657 | 5.648795 | 7.257775
| 10:10 | 2024-04-23 |  | 220 | 350.6 | 0 | 1.66 | 585 | 18.5 | 18.5 | 25.2 | 0.4751777 | 25.85851 | 0.1832512 | 92.93562 | 13.6836 | 362.5 | 3.768844 | 1.15 | 577 | 1.366206 | 0.233999 | 25.54644 | 0.280402 | [10 empty] | 6.382555 | -19.22636 | 24.87145 | 1.511654 | 13.6836 | 19.32869 | 12.94613 | 5.645087 | 7.301046
| 10:10 | 2024-04-24 |  | 221 | 360.2 | 0 | 1.65 | 586 | 18.4 | 18.5 | 25.1 | 0.4620973 | 25.99298 | 0.1832512 | 93.00153 | 13.7327 | 360.8 | 3.768844 | 1.15 | 577 | 1.359799 | 0.233999 | 25.54644 | 0.280402 | [10 empty] | 6.387082 | -19.22412 | 24.85845 | 1.515323 | 13.7327 | 19.36703 | 12.97995 | 5.634336 | 7.345617
| 10:10 | 2024-04-25 |  | 222 | 370.2 | 0 | 1.64 | 584 | 18.6 | 18.7 | 25.2 | 0.4542421 | 26.88787 | 0.2061576 | 93.06915 | 13.78157 | 343.8 | 3.768844 | 1.15 | 577 | 1.295729 | 0.233999 | 25.54644 | 0.280402 | [10 empty] | 6.391726 | -19.22255 | 24.78661 | 1.541799 | 13.78157 | 19.34562 | 12.95389 | 5.564055 | 7.38984
| 10:10 | 2024-04-26 |  | 223 | 349 | 0 | 1.64 | 587 | 18.7 | 18.9 | 25 | 0.4446881 | 26.86657 | 0.229064 | 93.12952 | 13.82813 | 339.9 | 3.768844 | 1.15 | 577 | 1.28103 | 0.233999 | 25.54644 | 0.280402 | [10 empty] | 6.395871 | -19.22152 | 24.72906 | 1.56313 | 13.82813 | 19.33567 | 12.9398 | 5.507543 | 7.432259
| 10:10 | 2024-04-27 |  | 224 | 320 | 0 | 1.63 | 587 | 18.8 | 18.9 | 25.2 | 0.4450919 | 26.13731 | 0.2294408 | 93.18031 | 13.87417 | 342.9 | 3.768844 | 1.15 | 577 | 1.292337 | 0.233999 | 25.54644 | 0.280402 | [10 empty] | 6.399359 | -19.22014 | 24.75712 | 1.551655 | 13.87417 | 19.41114 | 13.01178 | 5.536976 | 7.474807
| 10:10 | 2024-04-28 |  | 225 | 318 | 0 | 1.64 | 586 | 18.8 | 18.9 | 25.1 | 0.4386182 | 26.60812 | 0.2753289 | 93.22815 | 13.92061 | 355.7 | 3.768844 | 1.15 | 577 | 1.340578 | 0.233999 | 25.54644 | 0.280402 | [10 empty] | 6.402645 | -19.2196 | 24.78447 | 1.540928 | 13.92061 | 19.48547 | 13.08283 | 5.564864 | 7.517965
| 10:10 | 2024-04-29 |  | 226 | 325.4 | 0 | 1.63 | 587 | 18.8 | 18.9 | 25.1 | 0.4342339 | 26.31072 | 0.2753289 | 93.27504 | 13.96879 | 356.6 | 3.768844 | 1.15 | 577 | 1.34397 | 0.233999 | 25.54644 | 0.280402 | [10 empty] | 6.405866 | -19.21896 | 24.83307 | 1.522049 | 13.96879 | 19.58289 | 13.17703 | 5.614105 | 7.562921
eq | 10:10 | 2024-04-30 |  | 227 | 333.9 | 0 | 1.62 | 585 | 18.6 | 18.8 | 25.2 | 0.4359975 | 26.53004 | 0.2528007 | 93.32522 | 14.01708 | 360.5 | 3.768844 | 1.15 | 577 | 1.358668 | 0.233999 | 25.54644 | 0.280402 | [10 empty] | 6.409312 | -19.21798 | 24.85532 | 1.513011 | 14.01708 | 19.65442 | 13.24511 | 5.637338 | 7.607773
| 10:10 | 2024-05-01 |  | 228 | 335.9 | 0.1599016 | 1.6 | 584 | 18.5 | 18.6 | 25.1 | 0.4180865 | 24.92043 | 0.2987644 | 93.37051 | 14.06398 | 358.2 | 3.768844 | 1.15 | 577 | 1.35 | 0.233999 | 25.54644 | 0.280402 | [10 empty] | 6.412422 | -19.21794 | 24.93437 | 1.48287 | 14.06398 | 19.78042 | 13.36799 | 5.716436 | 7.651559
| 10:10 | 2024-05-02 |  | 229 | 315 | 0.4264044 | 1.63 | 582 | 18.4 | 18.7 | 25.1 | 0.4290608 | 25.65284 | 0.1607407 | 93.41197 | 14.10767 | 360.2 | 3.768844 | 1.15 | 577 | 1.357538 | 0.233999 | 25.54644 | 0.280402 | [10 empty] | 6.415269 | -19.21481 | 25.03062 | 1.444414 | 14.10767 | 19.92349 | 13.50822 | 5.815816 | 7.6924
| 10:10 | 2024-05-03 |  | 230 | 312 | 0.7995082 | 1.61 | 583 | 18.3 | 18.6 | 25.1 | 0.4095797 | 24.21071 | 0.161405 | 93.4471 | 14.14749 | 361.7 | 3.768844 | 1.15 | 577 | 1.363191 | 0.233999 | 25.54644 | 0.280402 | [10 empty] | 6.417682 | -19.21162 | 25.18132 | 1.385186 | 14.14749 | 20.11719 | 13.6995 | 5.969696 | 7.729809
| 10:10 | 2024-05-04 |  | 231 | 306 | 0.7328825 | 1.59 | 586 | 18.4 | 18.9 | 25.3 | 0.4095421 | 25.20259 | 0.2977833 | 93.47995 | 14.18842 | 360.6 | 3.768844 | 1.15 | 577 | 1.359045 | 0.233999 | 25.54644 | 0.280402 | [10 empty] | 6.419938 | -19.21097 | 25.3245 | 1.330269 | 14.18842 | 20.30195 | 13.88201 | 6.11353 | 7.768482
Se cambia nueva solución | 10:10 | 2024-05-05 |  | 232 | 310 | 0.4264044 | 1.6 | 584 | 18.6 | 18.7 | 25.1 | 0.4107346 | 25.3803 | 0.2523849 | 93.51464 | 14.23251 | 360.2 | 3.881356 | 1.21 | 590 | 1.398064 | 0.270597 | 21.88652 | 0.1891525 | [10 empty] | 6.42232 | -19.20953 | 25.44915 | 1.281964 | 14.23251 | 20.47212 | 14.0498 | 6.239612 | 7.81019
| 10:10 | 2024-05-06 |  | 233 | 317 | 0.3331284 | 1.58 | 587 | 18.7 | 18.5 | 25.1 | 0.3983591 | 24.98481 | 0.1841584 | 93.5379 | 14.27896 | 350.9 | 3.881356 | 1.21 | 590 | 1.361968 | 0.270597 | 21.88652 | 0.1891525 | [10 empty] | 6.423918 | -19.20892 | 25.44477 | 1.283281 | 14.27896 | 20.5148 | 14.09089 | 6.235847 | 7.855039
| 10:10 | 2024-05-07 |  | 234 | 344 | 0.5063552 | 1.62 | 587 | 18.2 | 18.6 | 25 | 0.4118934 | 26.15816 | 0.230198 | 93.57565 | 14.32164 | 352.2 | 3.881356 | 1.21 | 590 | 1.367014 | 0.270597 | 21.88652 | 0.1891525 | [10 empty] | 6.42651 | -19.20973 | 25.3216 | 1.330662 | 14.32164 | 20.43352 | 14.00701 | 6.111876 | 7.895133
eq | 10:10 | 2024-05-08 |  | 235 | 348 | 0.5330055 | 1.64 | 585 | 18.3 | 18.7 | 25.2 | 0.427635 | 26.09298 | 0.1841584 | 93.61886 | 14.3641 | 354.6 | 3.881356 | 1.21 | 590 | 1.376329 | 0.270597 | 21.88652 | 0.1891525 | [10 empty] | 6.429478 | -19.20957 | 25.19194 | 1.379965 | 14.3641 | 20.34648 | 13.917 | 5.982376 | 7.934625
| 10:10 | 2024-05-09 |  | 236 | 337.2 | 0.3198033 | 1.64 | 587 | 18.5 | 18.6 | 25.3 | 0.4209399 | 25.59018 | 0.230198 | 93.656 | 14.40969 | 348.1 | 3.881356 | 1.21 | 590 | 1.3511 | 0.270597 | 21.88652 | 0.1891525 | [10 empty] | 6.432029 | -19.21023 | 25.11105 | 1.41116 | 14.40969 | 20.31051 | 13.87848 | 5.900821 | 7.977661
| 10:10 | 2024-05-10 |  | 237 | 338.9 | 0 | 1.65 | 589 | 18.6 | 18.5 | 25.1 | 0.401247 | 24.8391 | 0.1381188 | 93.68975 | 14.45824 | 350.1 | 3.881356 | 1.21 | 590 | 1.358863 | 0.270597 | 21.88652 | 0.1891525 | [10 empty] | 6.434346 | -19.20903 | 25.03386 | 1.439883 | 14.45824 | 20.28307 | 13.84872 | 5.824823 | 8.023898
| 10:10 | 2024-05-11 |  | 238 | 342.7 | 0 | 1.67 | 590 | 18.4 | 18.6 | 25.1 | 0.4156324 | 25.09479 | 0.1381188 | 93.72827 | 14.50708 | 352.2 | 3.881356 | 1.21 | 590 | 1.367014 | 0.270597 | 21.88652 | 0.1891525 | [10 empty] | 6.436992 | -19.20785 | 24.94364 | 1.473575 | 14.50708 | 20.24287 | 13.80588 | 5.73579 | 8.070086
| 10:10 | 2024-05-12 |  | 239 | 317 | 0 | 1.64 | 589 | 18.3 | 18.9 | 25.4 | 0.4074466 | 25.10334 | 0.1841584 | 93.75561 | 14.5562 | 343.1 | 3.881356 | 1.21 | 590 | 1.331693 | 0.270597 | 21.88652 | 0.1891525 | [10 empty] | 6.43887 | -19.20733 | 24.91934 | 1.482535 | 14.5562 | 20.26821 | 13.82934 | 5.71201 | 8.117334
| 10:10 | 2024-05-13 |  | 240 | 309.2 | 0 | 1.65 | 588 | 18.5 | 18.6 | 25.4 | 0.4307115 | 25.47613 | 0.1841584 | 93.78819 | 14.60406 | 349.7 | 3.881356 | 1.21 | 590 | 1.35731 | 0.270597 | 21.88652 | 0.1891525 | [10 empty] | 6.441107 | -19.20683 | 24.88388 | 1.495758 | 14.60406 | 20.28111 | 13.84 | 5.677049 | 8.162955
EQ | 10:10 | 2024-05-14 |  | 241 | 328 | 0 | 1.64 | 589 | 18.2 | 18.5 | 25.2 | 0.4050099 | 24.45712 | 0.1841584 | 93.81905 | 14.65284 | 341.9 | 3.881356 | 1.21 | 590 | 1.327036 | 0.270597 | 21.88652 | 0.1891525 | [10 empty] | 6.443226 | -19.20647 | 24.8486 | 1.508991 | 14.65284 | 20.29497 | 13.85175 | 5.642133 | 8.209613
| 10:10 | 2024-05-15 |  | 242 | 317.5 | 0 | 1.63 | 590 | 18.1 | 18.4 | 25.2 | 0.4270238 | 24.53116 | 0.1841584 | 93.85382 | 14.70053 | 350.4 | 3.881356 | 1.21 | 590 | 1.360027 | 0.270597 | 21.88652 | 0.1891525 | [10 empty] | 6.445615 | -19.20608 | 24.81918 | 1.519974 | 14.70053 | 20.31363 | 13.86802 | 5.613106 | 8.254914
| 10:10 | 2024-05-16 |  | 243 | 300 | 0 | 1.63 | 589 | 18.2 | 18.3 | 25.4 | 0.4306625 | 25.8018 | 0.1841584 | 93.88159 | 14.7494 | 351.6 | 3.881356 | 1.21 | 590 | 1.364685 | 0.270597 | 21.88652 | 0.1891525 | [10 empty] | 6.447522 | -19.20538 | 24.8114 | 1.522544 | 14.7494 | 20.35542 | 13.9079 | 5.606014 | 8.301883
| 10:10 | 2024-05-17 |  | 244 | 297.9 | 0 | 1.65 | 587 | 18 | 18.5 | 25.2 | 0.4261399 | 24.89332 | 0.1841584 | 93.90728 | 14.79845 | 348.8 | 3.881356 | 1.21 | 590 | 1.353817 | 0.270597 | 21.88652 | 0.1891525 | [10 empty] | 6.449285 | -19.20465 | 24.83667 | 1.512497 | 14.79845 | 20.43047 | 13.98118 | 5.632022 | 8.349162
| 10:10 | 2024-05-18 |  | 245 | 324.1 | 0 | 1.67 | 586 | 17.8 | 18.4 | 25.1 | 0.4340418 | 24.58857 | 0.1383471 | 93.94466 | 14.8471 | 352.4 | 3.881356 | 1.21 | 590 | 1.36779 | 0.270597 | 21.88652 | 0.1891525 | [10 empty] | 6.451853 | -19.20332 | 24.80306 | 1.52454 | 14.8471 | 20.44684 | 13.99499 | 5.599742 | 8.395247
Se cambia la solución de refino por el acumulado total de la TBCM-3. | 10:10 | 2024-05-19 |  | 246 | 322.1 | 0 | 1.69 | 585 | 17.7 | 18.2 | 25.3 | 0.4276033 | 24.64155 | 0.1382329 | 93.97888 | 14.89625 | 355.8 | 4.173623 | 1.17 | 595 | 1.484975 | 0.276902 | 21.64516 | 0.2794658 | [10 empty] | 6.454203 | -19.20193 | 24.77982 | 1.532599 | 14.89625 | 20.47415 | 14.01994 | 5.577893 | 8.442051
| 10:10 | 2024-05-20 |  | 247 | 326.9 | 0 | 1.69 | 587 | 18.2 | 18.5 | 25.2 | 0.4158886 | 24.03291 | 0.1151941 | 94.00911 | 14.94962 | 360.9 | 4.173623 | 1.17 | 595 | 1.50626 | 0.276902 | 21.64516 | 0.2794658 | [10 empty] | 6.456279 | -19.19804 | 24.75937 | 1.538169 | 14.94962 | 20.51095 | 14.05467 | 5.561328 | 8.493341
| 10:10 | 2024-05-21 |  | 248 | 343.5 | 0 | 1.7 | 588 | 18.5 | 18.7 | 25.4 | 0.4220489 | 25.07221 | 0.1612717 | 94.04548 | 15.00375 | 371.9 | 4.173623 | 1.17 | 595 | 1.55217 | 0.276902 | 21.64516 | 0.2794658 | [10 empty] | 6.458777 | -19.19518 | 24.67956 | 1.566939 | 15.00375 | 20.48813 | 14.02935 | 5.484377 | 8.544973
| 10:10 | 2024-05-22 |  | 249 | 337.8 | 0 | 1.69 | 589 | 18.7 | 18.8 | 25.5 | 0.4038722 | 25.11643 | 0.1156716 | 94.07249 | 15.05953 | 371.5 | 4.173623 | 1.17 | 595 | 1.550501 | 0.276902 | 21.64516 | 0.2794658 | [10 empty] | 6.460632 | -19.19111 | 24.63245 | 1.582554 | 15.05953 | 20.50088 | 14.04025 | 5.441349 | 8.598899
| 10:10 | 2024-05-23 |  | 250 | 343.6 | 0 | 1.68 | 590 | 18.8 | 18.9 | 25.3 | 0.4007598 | 24.95641 | 0.09253731 | 94.10062 | 15.11525 | 356.9 | 4.173623 | 1.17 | 595 | 1.489566 | 0.276902 | 21.64516 | 0.2794658 | [10 empty] | 6.462564 | -19.18658 | 24.5753 | 1.601739 | 15.11525 | 20.50398 | 14.04141 | 5.388724 | 8.652687
| 10:10 | 2024-05-24 |  | 251 | 347 | 0 | 1.67 | 589 | 18.9 | 19 | 25 | 0.4128115 | 25.19507 | 0.09253731 | 94.13649 | 15.16878 | 366.1 | 4.173623 | 1.17 | 595 | 1.527963 | 0.276902 | 21.64516 | 0.2794658 | [10 empty] | 6.465027 | -19.18232 | 24.47293 | 1.638306 | 15.16878 | 20.45939 | 13.99436 | 5.290609 | 8.703754
| 10:10 | 2024-05-25 |  | 252 | 345 | 0 | 1.66 | 591 | 18.9 | 19.1 | 25.1 | 0.4220691 | 25.85648 | 0.09253731 | 94.17222 | 15.22369 | 376.3 | 4.173623 | 1.17 | 595 | 1.570534 | 0.276902 | 21.64516 | 0.2794658 | [10 empty] | 6.467481 | -19.1779 | 24.37232 | 1.674106 | 15.22369 | 20.41811 | 13.95063 | 5.194419 | 8.756211
| 10:10 | 2024-05-26 |  | 253 | 346 | 0 | 1.65 | 593 | 18.6 | 18.9 | 25.1 | 0.4156661 | 25.77493 | 0.138806 | 94.20422 | 15.28013 | 369.2 | 4.173623 | 1.17 | 595 | 1.540902 | 0.276902 | 21.64516 | 0.2794658 | [10 empty] | 6.469679 | -19.1743 | 24.294 | 1.701887 | 15.28013 | 20.39983 | 13.93015 | 5.119697 | 8.810454
| 10:10 | 2024-05-27 |  | 254 | 336.1 | 0 | 1.63 | 594 | 18.7 | 19 | 25.2 | 0.4074594 | 25.7167 | 0.1850746 | 94.23225 | 15.33551 | 369.2 | 4.173623 | 1.17 | 595 | 1.540902 | 0.276902 | 21.64516 | 0.2794658 | [10 empty] | 6.471604 | -19.17173 | 24.22863 | 1.725318 | 15.33551 | 20.39241 | 13.92081 | 5.056903 | 8.863904
EQ | 10:10 | 2024-05-28 |  | 255 | 338.9 | 0 | 1.62 | 592 | 18.9 | 18.7 | 25.3 | 0.4286276 | 26.0162 | 0.138806 | 94.267 | 15.39088 | 364.2 | 4.173623 | 1.17 | 595 | 1.520033 | 0.276902 | 21.64516 | 0.2794658 | [10 empty] | 6.47399 | -19.1682 | 24.14546 | 1.754984 | 15.39088 | 20.36815 | 13.89416 | 4.977265 | 8.916893
| 10:10 | 2024-05-29 |  | 256 | 349 | 0 | 1.6 | 590 | 18.6 | 18.9 | 25.4 | 0.4251084 | 26.65187 | 0.1850746 | 94.30537 | 15.44551 | 371.6 | 4.173623 | 1.17 | 595 | 1.550918 | 0.276902 | 21.64516 | 0.2794658 | [10 empty] | 6.476626 | -19.16586 | 24.00815 | 1.805955 | 15.44551 | 20.28781 | 13.81118 | 4.842296 | 8.968884
| 10:10 | 2024-05-30 |  | 257 | 348.6 | 0 | 1.63 | 588 | 18.9 | 19 | 25.2 | 0.4285302 | 27.02062 | 0.2313433 | 94.34292 | 15.50124 | 356.4 | 4.173623 | 1.17 | 595 | 1.487479 | 0.276902 | 21.64516 | 0.2794658 | [10 empty] | 6.479204 | -19.1644 | 23.87615 | 1.855406 | 15.50124 | 20.213 | 13.7338 | 4.711757 | 9.022041
| 10:10 | 2024-05-31 |  | 258 | 337.5 | 0 | 1.62 | 587 | 18.6 | 18.8 | 25.1 | 0.4183045 | 26.73068 | 0.09253731 | 94.37723 | 15.5547 | 358.2 | 4.173623 | 1.17 | 595 | 1.494992 | 0.276902 | 21.64516 | 0.2794658 | [10 empty] | 6.481561 | -19.1601 | 23.74638 | 1.902386 | 15.5547 | 20.14099 | 13.65943 | 4.586287 | 9.07314
| 10:10 | 2024-06-01 |  | 259 | 334 | 0 | 1.59 | 585 | 18.7 | 18.6 | 25.2 | 0.4218072 | 26.6614 | 0.2313433 | 94.4109 | 15.60843 | 355.9 | 4.173623 | 1.17 | 595 | 1.485392 | 0.276902 | 21.64516 | 0.2794658 | [10 empty] | 6.483873 | -19.15866 | 23.63559 | 1.943771 | 15.60843 | 20.08536 | 13.60148 | 4.476931 | 9.124553
| 10:10 | 2024-06-02 |  | 260 | 355.1 | 0 | 1.56 | 586 | 18.5 | 18.8 | 25.1 | 0.4180109 | 26.29119 | 0.183855 | 94.45119 | 15.66181 | 361.2 | 4.173623 | 1.17 | 595 | 1.507513 | 0.276902 | 21.64516 | 0.2794658 | [10 empty] | 6.48664 | -19.15651 | 23.47837 | 2.002438 | 15.66181 | 19.98366 | 13.49702 | 4.321856 | 9.175167
| 10:10 | 2024-06-03 |  | 261 | 341.2 | 0 | 1.54 | 588 | 18.6 | 18.7 | 25 | 0.4132338 | 26.14336 | 0.2061576 | 94.48428 | 15.71598 | 375.4 | 4.173623 | 1.17 | 595 | 1.566778 | 0.276902 | 21.64516 | 0.2794658 | [10 empty] | 6.488913 | -19.15459 | 23.37154 | 2.042037 | 15.71598 | 19.93293 | 13.44402 | 4.216948 | 9.22707
| 10:10 | 2024-06-04 |  | 262 | 347.1 | 0 | 1.51 | 589 | 18.9 | 18.9 | 25.2 | 0.4199571 | 26.39075 | 0.1841584 | 94.51806 | 15.77229 | 363.8 | 4.173623 | 1.17 | 595 | 1.518364 | 0.276902 | 21.64516 | 0.2794658 | [10 empty] | 6.491232 | -19.15201 | 23.27007 | 2.079218 | 15.77229 | 19.89034 | 13.39911 | 4.118056 | 9.281056
Se cambia la solución de refino por el acumulado total de la TBCM-3. | 10:10 | 2024-06-05 |  | 263 | 326 | 0 | 1.52 | 582 | 18.5 | 18.6 | 25.1 | 0.4252315 | 26.85672 | 0.1844628 | 94.54865 | 15.82685 | 371.4 | 3.719008 | 1.23 | 570 | 1.38124 | 0.2992448 | 24.35769 | 0.161405 | [10 empty] | 6.493333 | -19.1494 | 23.18306 | 2.110871 | 15.82685 | 19.86052 | 13.36718 | 4.033662 | 9.33352
| 10:10 | 2024-06-06 |  | 264 | 340.6 | 0.1343526 | 1.5 | 585 | 18.7 | 18.6 | 25.2 | 0.4247045 | 26.73439 | 0.161405 | 94.57572 | 15.87485 | 372.1 | 3.719008 | 1.23 | 570 | 1.383843 | 0.2992448 | 24.35769 | 0.161405 | [10 empty] | 6.495192 | -19.14908 | 23.177 | 2.113002 | 15.87485 | 19.90276 | 13.40757 | 4.027913 | 9.379655
| 10:10 | 2024-06-07 |  | 265 | 335.8 | 0.2015289 | 1.48 | 586 | 18.6 | 18.8 | 25.1 | 0.4319097 | 26.07023 | 0.161405 | 94.60292 | 15.92215 | 370.7 | 3.719008 | 1.23 | 570 | 1.378636 | 0.2992448 | 24.35769 | 0.161405 | [10 empty] | 6.497061 | -19.14872 | 23.2056 | 2.101893 | 15.92215 | 19.97903 | 13.48197 | 4.056889 | 9.425086
| 10:10 | 2024-06-08 |  | 266 | 338.2 | 0.2687052 | 1.47 | 588 | 18.9 | 18.7 | 25.3 | 0.4331648 | 26.72347 | 0.1152893 | 94.63165 | 15.96842 | 371.5 | 3.719008 | 1.23 | 570 | 1.381612 | 0.2992448 | 24.35769 | 0.161405 | [10 empty] | 6.499033 | -19.14741 | 23.20284 | 2.102198 | 15.96842 | 20.02386 | 13.52482 | 4.055433 | 9.469391
| 10:10 | 2024-06-09 |  | 267 | 332.1 | 0.4030579 | 1.46 | 590 | 18.7 | 18.9 | 25.4 | 0.4410516 | 27.01177 | 0.1383471 | 94.66016 | 16.01327 | 370.5 | 3.719008 | 1.23 | 570 | 1.377893 | 0.2992448 | 24.35769 | 0.161405 | [10 empty] | 6.500991 | -19.14652 | 23.2089 | 2.099385 | 16.01327 | 20.07564 | 13.57465 | 4.062376 | 9.512274
| 10:10 | 2024-06-10 |  | 268 | 338.8 | 0.4702342 | 1.48 | 592 | 18.4 | 18.8 | 25.1 | 0.4494499 | 26.967 | 0.1844628 | 94.69359 | 16.05706 | 375.8 | 3.719008 | 1.23 | 570 | 1.397603 | 0.2992448 | 24.35769 | 0.161405 | [10 empty] | 6.503288 | -19.14669 | 23.1986 | 2.103406 | 16.05706 | 20.10896 | 13.60568 | 4.051905 | 9.55377
EQ | 10:10 | 2024-06-11 |  | 269 | 337.4 | 0.5374105 | 1.46 | 595 | 18.6 | 18.6 | 25.3 | 0.4502108 | 26.93401 | 0.161405 | 94.72545 | 16.10077 | 370.1 | 3.719008 | 1.23 | 570 | 1.376405 | 0.2992448 | 24.35769 | 0.161405 | [10 empty] | 6.505475 | -19.1463 | 23.20425 | 2.101031 | 16.10077 | 20.15871 | 13.65324 | 4.057945 | 9.595292
| 10:10 | 2024-06-12 |  | 270 | 336.7 | 0.5996311 | 1.48 | 592 | 18.8 | 19 | 25.1 | 0.454815 | 27.13229 | 0.160082 | 94.75968 | 16.14298 | 370 | 3.719008 | 1.23 | 570 | 1.376033 | 0.2992448 | 24.35769 | 0.161405 | [10 empty] | 6.507826 | -19.14594 | 23.19232 | 2.105368 | 16.14298 | 20.18935 | 13.68153 | 4.046379 | 9.635149
| 10:10 | 2024-06-13 |  | 271 | 340.2 | 0.6262814 | 1.49 | 588 | 18.6 | 18.8 | 25.2 | 0.4528152 | 28.01464 | 0.1829508 | 94.79467 | 16.18477 | 362.1 | 3.719008 | 1.23 | 570 | 1.346653 | 0.2992448 | 24.35769 | 0.161405 | [10 empty] | 6.510229 | -19.1461 | 23.14367 | 2.123991 | 16.18477 | 20.18234 | 13.67211 | 3.99757 | 9.67454
| 10:10 | 2024-06-14 |  | 272 | 342.1 | 0.6929071 | 1.5 | 590 | 18.8 | 19 | 25.1 | 0.4605389 | 27.63233 | 0.09147541 | 94.83439 | 16.22465 | 369.6 | 3.719008 | 1.23 | 570 | 1.374545 | 0.2992448 | 24.35769 | 0.161405 | [10 empty] | 6.512957 | -19.14439 | 23.08138 | 2.146743 | 16.22465 | 20.16164 | 13.64868 | 3.936993 | 9.711688
| 10:10 | 2024-06-15 |  | 273 | 340.2 | 0.7995082 | 1.49 | 591 | 18.6 | 19.1 | 25.2 | 0.4619876 | 28.47212 | 0.09147541 | 94.872 | 16.26427 | 369.8 | 3.719008 | 1.23 | 570 | 1.375289 | 0.2992448 | 24.35769 | 0.161405 | [10 empty] | 6.51554 | -19.14259 | 23.0142 | 2.17131 | 16.26427 | 20.13588 | 13.62033 | 3.871607 | 9.748728
Se cambia la solución de refino por el acumulado total de la TBCM-3. | 10:10 | 2024-06-16 |  | 274 | 341.8 | 0.9993852 | 1.48 | 593 | 18.4 | 19.2 | 25.3 | 0.4561081 | 27.49437 | 0.09147541 | 94.90853 | 16.30142 | 376.1 | 3.75626 | 1.35 | 570 | 1.41273 | 0.3058173 | 23.52362 | 0.1863105 | [10 empty] | 6.518049 | -19.14081 | 22.97472 | 2.185329 | 16.30142 | 20.13533 | 13.61728 | 3.833913 | 9.783367
| 10:10 | 2024-06-17 |  | 275 | 341.6 | 1.132637 | 1.47 | 594 | 18.5 | 19.1 | 25.4 | 0.4598165 | 28.54785 | 0.09147541 | 94.9425 | 16.33828 | 373 | 3.75626 | 1.35 | 570 | 1.401085 | 0.3058173 | 23.52362 | 0.1863105 | [10 empty] | 6.520382 | -19.13836 | 22.88571 | 2.217842 | 16.33828 | 20.08563 | 13.56525 | 3.747347 | 9.8179
| 10:10 | 2024-06-18 |  | 276 | 360.3 | 1.066011 | 1.48 | 596 | 18.4 | 19.3 | 25.4 | 0.4565205 | 28.04633 | 0.09147541 | 94.98321 | 16.37483 | 376.2 | 3.75626 | 1.35 | 570 | 1.413105 | 0.3058173 | 23.52362 | 0.1863105 | [10 empty] | 6.523178 | -19.13607 | 22.75672 | 2.265667 | 16.37483 | 19.99549 | 13.47231 | 3.620658 | 9.851652
| 10:10 | 2024-06-19 |  | 277 | 367.8 | 1.194367 | 1.46 | 598 | 18.7 | 19.2 | 25.2 | 0.45624 | 28.27647 | 0.09147541 | 95.02581 | 16.40983 | 366.2 | 3.75626 | 1.35 | 570 | 1.375543 | 0.3058173 | 23.52362 | 0.1863105 | [10 empty] | 6.526104 | -19.13377 | 22.60702 | 2.321387 | 16.40983 | 19.88307 | 13.35697 | 3.473246 | 9.883722
| 10:10 | 2024-06-20 |  | 278 | 359.4 | 1.393429 | 1.46 | 600 | 18.9 | 19.3 | 25 | 0.4470532 | 28.17048 | 0.09147541 | 95.06513 | 16.44126 | 374.1 | 3.75626 | 1.35 | 570 | 1.405217 | 0.3058173 | 23.52362 | 0.1863105 | [10 empty] | 6.528804 | -19.13155 | 22.46123 | 2.375656 | 16.44126 | 19.77094 | 13.24214 | 3.329677 | 9.912458
EQ | 10:10 | 2024-06-21 |  | 279 | 357.4 | 1.327075 | 1.54 | 612 | 19.4 | 19.4 | 25.2 | 0.4502835 | 28.53909 | 0.1829508 | 95.1027 | 16.47472 | 375.7 | 3.75626 | 1.35 | 570 | 1.411227 | 0.3058173 | 23.52362 | 0.1863105 | [10 empty] | 6.531384 | -19.13128 | 22.32878 | 2.425957 | 16.47472 | 19.67222 | 13.14083 | 3.197503 | 9.943332
| 10:10 | 2024-06-22 |  | 280 | 357.7 | 1.327075 | 1.53 | 610 | 19.7 | 19.5 | 25.1 | 0.4444 | 28.12 | 0.1829508 | 95.13829 | 16.50837 | 371.8 | 3.75626 | 1.35 | 570 | 1.396578 | 0.3058173 | 23.52362 | 0.1863105 | [10 empty] | 6.533828 | -19.13099 | 22.2132 | 2.469826 | 16.50837 | 19.59058 | 13.05675 | 3.082205 | 9.974544
| 10:10 | 2024-06-23 |  | 281 | 344.9 | 1.183738 | 1.53 | 607 | 20.2 | 19.6 | 25.2 | 0.4427 | 27.994 | 0.1805825 | 95.16977 | 16.54389 | 343.4 | 3.75626 | 1.35 | 570 | 1.2899 | 0.3058173 | 23.52362 | 0.1863105 | [10 empty] | 6.53599 | -19.13055 | 22.12678 | 2.502494 | 16.54389 | 19.54012 | 13.00413 | 2.99623 | 10.0079
| 10:10 | 2024-06-24 |  | 282 | 332.1 | 1.052211 | 1.5 | 604 | 20.5 | 19.8 | 25.3 | 0.4682 | 28.06 | 0.1805825 | 95.21053 | 16.57769 | 353.3 | 3.75626 | 1.35 | 570 | 1.327087 | 0.3058173 | 23.52362 | 0.1863105 | [10 empty] | 6.538789 | -19.1303 | 22.00936 | 2.547082 | 16.57769 | 19.45675 | 12.91796 | 2.879061 | 10.0389
| 10:10 | 2024-06-25 |  | 283 | 328.5 | 0.6576321 | 1.49 | 599 | 20.6 | 19.9 | 25.1 | 0.4512 | 27.754 | 0.1805825 | 95.24297 | 16.61761 | 359.2 | 3.75626 | 1.35 | 570 | 1.349249 | 0.3058173 | 23.52362 | 0.1863105 | [10 empty] | 6.541017 | -19.12989 | 21.93269 | 2.576058 | 16.61761 | 19.42041 | 12.87939 | 2.802795 | 10.0766
| 10:10 | 2024-06-26 |  | 284 | 337.4 | 0.2762055 | 1.49 | 596 | 20.4 | 20.1 | 25.3 | 0.4529 | 28.09 | 0.2257282 | 95.27767 | 16.66275 | 362.7 | 3.75626 | 1.35 | 570 | 1.362396 | 0.3058173 | 23.52362 | 0.1863105 | [10 empty] | 6.5434 | -19.13047 | 21.83659 | 2.612997 | 16.66275 | 19.36887 | 12.82547 | 2.70612 | 10.11935
| 10:10 | 2024-06-27 |  | 285 | 320.2 | 0.2002053 | 1.47 | 595 | 20.2 | 20.3 | 25.4 | 0.4444 | 27.532 | 0.1832512 | 95.30301 | 16.70941 | 346.6 | 3.75626 | 1.35 | 570 | 1.30192 | 0.3058173 | 23.52362 | 0.1863105 | [10 empty] | 6.54514 | -19.12991 | 21.80899 | 2.623193 | 16.70941 | 19.38849 | 12.84334 | 2.679075 | 10.16427
Se cambia la solución de refino por el acumulado total de la TBCM-3. | 10:10 | 2024-06-28 |  | 286 | 327.7 | 0.2002053 | 1.52 | 593 | 20 | 20.1 | 25.2 | 0.4512 | 27.874 | 0.1603448 | 95.33681 | 16.75384 | 358.6 | 3.682488 | 1.25 | 576 | 1.32054 | 0.2327 | 23.5967 | 0.1863105 | [10 empty] | 6.547462 | -19.12916 | 21.71531 | 2.658448 | 16.75384 | 19.33999 | 12.79253 | 2.586152 | 10.20638
| 10:10 | 2024-06-29 |  | 287 | 324.7 | 0.2002053 | 1.5 | 596 | 20.3 | 20.3 | 25.3 | 0.4427 | 27.814 | 0.1374384 | 95.38551 | 16.79896 | 349.4 | 3.682488 | 1.3 | 576 | 1.286661 | 0.2327 | 23.5967 | 0.1863105 | [10 empty] | 6.550806 | -19.12776 | 21.6595 | 2.678912 | 16.79896 | 19.3307 | 12.77989 | 2.531737 | 10.24815
| 10:10 | 2024-06-30 |  | 288 | 328.4 | 0.2002053 | 1.54 | 598 | 20.1 | 20.4 | 25.4 | 0.4461 | 27.778 | 0.09162562 | 95.43816 | 16.84284 | 359 | 3.682488 | 1.3 | 576 | 1.322013 | 0.2327 | 23.5967 | 0.1863105 | [10 empty] | 6.554422 | -19.12556 | 21.57341 | 2.710451 | 16.84284 | 19.29068 | 12.73626 | 2.447848 | 10.28841
| 10:10 | 2024-07-01 |  | 289 | 329.4 | 0.0800821 | 1.45 | 599 | 20.4 | 20.2 | 25.1 | 0.4512 | 28.054 | 0.09162562 | 95.49072 | 16.8894 | 367.4 | 3.682488 | 1.3 | 576 | 1.352946 | 0.2327 | 23.5967 | 0.1863105 | [10 empty] | 6.558032 | -19.12325 | 21.49733 | 2.738114 | 16.8894 | 19.26347 | 12.70544 | 2.374077 | 10.33137
| 10:10 | 2024-07-02 |  | 290 | 325.8 | 0.06673508 | 1.55 | 594 | 20.1 | 20.1 | 25.2 | 0.4597 | 27.844 | 0.09162562 | 95.54263 | 16.93724 | 359.5 | 3.682488 | 1.3 | 576 | 1.323854 | 0.2327 | 23.5967 | 0.1863105 | [10 empty] | 6.561597 | -19.12083 | 21.45575 | 2.752566 | 16.93724 | 19.27216 | 12.71057 | 2.334927 | 10.37564
| 10:10 | 2024-07-03 |  | 291 | 310 | 0.2002053 | 1.48 | 592 | 20.2 | 20.3 | 25.3 | 0.458 | 27.85 | 0.1374384 | 95.58973 | 16.98258 | 359.8 | 3.682488 | 1.3 | 576 | 1.324959 | 0.2327 | 23.5967 | 0.1863105 | [10 empty] | 6.564832 | -19.11929 | 21.43926 | 2.757974 | 16.98258 | 19.30255 | 12.73771 | 2.319964 | 10.41775
| 10:10 | 2024-07-04 |  | 292 | 329 | 0.3603695 | 1.43 | 590 | 20.4 | 20 | 25.4 | 0.4563 | 27.964 | 0.09162562 | 95.64335 | 17.02594 | 367.1 | 3.682488 | 1.3 | 576 | 1.351841 | 0.2327 | 23.5967 | 0.1863105 | [10 empty] | 6.568514 | -19.11697 | 21.36879 | 2.783492 | 17.02594 | 19.27776 | 12.70924 | 2.25182 | 10.45742
| 10:10 | 2024-07-05 |  | 293 | 297 | 0.3517067 | 1.46 | 588 | 20.2 | 20.4 | 25.1 | 0.4512 | 27.79 | 0.08942308 | 95.68258 | 17.07076 | 364.5 | 3.682488 | 1.3 | 576 | 1.342267 | 0.2327 | 23.5967 | 0.1863105 | [10 empty] | 6.571209 | -19.11434 | 21.4034 | 2.768804 | 17.07076 | 19.35983 | 12.78862 | 2.289061 | 10.49956
| 10:10 | 2024-07-06 |  | 294 | 321.7 | 0.4168376 | 1.5 | 587 | 20 | 20.3 | 25.3 | 0.4597 | 27.85 | 0.08942308 | 95.73351 | 17.11418 | 360.5 | 3.682488 | 1.3 | 576 | 1.327537 | 0.2327 | 23.5967 | 0.1863105 | [10 empty] | 6.574706 | -19.11188 | 21.36591 | 2.781682 | 17.11418 | 19.36821 | 12.7935 | 2.254026 | 10.53948
| 10:10 | 2024-07-07 |  | 295 | 335.9 | 0.521047 | 1.52 | 586 | 19.9 | 20.4 | 25.2 | 0.4648 | 27.91 | 0.08942308 | 95.79185 | 17.1556 | 361.2 | 3.682488 | 1.3 | 576 | 1.330115 | 0.2327 | 23.5967 | 0.1863105 | [10 empty] | 6.578713 | -19.10954 | 21.28049 | 2.812888 | 17.1556 | 19.32654 | 12.74783 | 2.170942 | 10.57689
| 10:10 | 2024-07-08 |  | 296 | 322.7 | 0.6513088 | 1.56 | 586 | 19.8 | 20.1 | 25.4 | 0.4512 | 28.306 | 0.08942308 | 95.84156 | 17.19585 | 329 | 3.682488 | 1.3 | 576 | 1.211538 | 0.2327 | 23.5967 | 0.1863105 | [10 empty] | 6.582126 | -19.10713 | 21.2192 | 2.834853 | 17.19585 | 19.30792 | 12.72579 | 2.112074 | 10.61372
| 10:10 | 2024-07-09 |  | 297 | 311.5 | 0.7815705 | 1.55 | 585 | 19.9 | 20.3 | 25.2 | 0.4767 | 28.678 | 0.08942308 | 95.89965 | 17.23064 | 363.9 | 3.682488 | 1.3 | 576 | 1.340057 | 0.2327 | 23.5967 | 0.1863105 | [10 empty] | 6.586116 | -19.10502 | 21.10569 | 2.876895 | 17.23064 | 19.2313 | 12.64518 | 2.000662 | 10.64452
| 10:10 | 2024-07-10 |  | 298 | 314 | 0.8974501 | 1.54 | 586 | 19.6 | 20.1 | 25.3 | 0.4359 | 28.366 | 0.08801262 | 95.9418 | 17.26867 | 364.9 | 3.682488 | 1.3 | 576 | 1.34374 | 0.2327 | 23.5967 | 0.1863105 | [10 empty] | 6.589011 | -19.1025 | 21.0717 | 2.888398 | 17.26867 | 19.23787 | 12.64886 | 1.969204 | 10.67966
| 10:10 | 2024-07-11 |  | 299 | 320.5 | 1.153864 | 1.55 | 586 | 19.8 | 20 | 25.2 | 0.4478 | 28.582 | 0.08801262 | 95.98913 | 17.30367 | 369.4 | 3.682488 | 1.3 | 576 | 1.360311 | 0.2327 | 23.5967 | 0.1863105 | [10 empty] | 6.592261 | -19.1 | 21.01606 | 2.908167 | 17.30367 | 19.21973 | 12.62747 | 1.91606 | 10.71141
| 10:10 | 2024-07-12 |  | 300 | 313.2 | 1.538486 | 1.56 | 584 | 19.7 | 20 | 25.4 | 0.4495 | 28.648 | 0.08801262 | 96.0334 | 17.33524 | [18 empty] | 6.595302 | -19.0974 | 20.98802 | 2.917365 | 17.33524 | 19.22586 | 12.63055 | 1.890619 | 10.73994
| 10:10 | 2024-07-13 |  | 301 | [10 empty] | 96.0334 | 17.33524 | [18 empty] | 6.595302 | -19.0974 | 20.98802 | 2.917365 | 17.33524 | 19.22586 | 12.63055 | 1.890619 | 10.73994
| 10:10 | 2024-07-14 |  | 302 | [10 empty] | 96.0334 | 17.33524 | [18 empty] | 6.595302 | -19.0974 | 20.98802 | 2.917365 | 17.33524 | 19.22586 | 12.63055 | 1.890619 | 10.73994
| 10:10 | 2024-07-15 |  | 303 | [10 empty] | 96.0334 | 17.33524 | [18 empty] | 6.595302 | -19.0974 | 20.98802 | 2.917365 | 17.33524 | 19.22586 | 12.63055 | 1.890619 | 10.73994
| 10:10 | 2024-07-16 |  | 304 | [10 empty] | 96.0334 | 17.33524 | [18 empty] | 6.595302 | -19.0974 | 20.98802 | 2.917365 | 17.33524 | 19.22586 | 12.63055 | 1.890619 | 10.73994
| 10:10 | 2024-07-17 |  | 305 | [10 empty] | 96.0334 | 17.33524 | [18 empty] | 6.595302 | -19.0974 | 20.98802 | 2.917365 | 17.33524 | 19.22586 | 12.63055 | 1.890619 | 10.73994
| 10:10 | 2024-07-18 |  | 306 | [10 empty] | 96.0334 | 17.33524 | [18 empty] | 6.595302 | -19.0974 | 20.98802 | 2.917365 | 17.33524 | 19.22586 | 12.63055 | 1.890619 | 10.73994
| 10:10 | 2024-07-19 |  | 307 | [10 empty] | 96.0334 | 17.33524 | [18 empty] | 6.595302 | -19.0974 | 20.98802 | 2.917365 | 17.33524 | 19.22586 | 12.63055 | 1.890619 | 10.73994
| 10:10 | 2024-07-20 |  | 308 | [10 empty] | 96.0334 | 17.33524 | [18 empty] | 6.595302 | -19.0974 | 20.98802 | 2.917365 | 17.33524 | 19.22586 | 12.63055 | 1.890619 | 10.73994
| 10:10 | 2024-07-21 |  | 309 | [10 empty] | 96.0334 | 17.33524 | [18 empty] | 6.595302 | -19.0974 | 20.98802 | 2.917365 | 17.33524 | 19.22586 | 12.63055 | 1.890619 | 10.73994
| 10:10 | 2024-07-22 |  | 310 | [10 empty] | 96.0334 | 17.33524 | [18 empty] | 6.595302 | -19.0974 | 20.98802 | 2.917365 | 17.33524 | 19.22586 | 12.63055 | 1.890619 | 10.73994
| 10:10 | 2024-07-23 |  | 311 | [10 empty] | 96.0334 | 17.33524 | [18 empty] | 6.595302 | -19.0974 | 20.98802 | 2.917365 | 17.33524 | 19.22586 | 12.63055 | 1.890619 | 10.73994
| 10:10 | 2024-07-24 |  | 312 | [10 empty] | 96.0334 | 17.33524 | [18 empty] | 6.595302 | -19.0974 | 20.98802 | 2.917365 | 17.33524 | 19.22586 | 12.63055 | 1.890619 | 10.73994
| 10:10 | 2024-07-25 |  | 313 | [10 empty] | 96.0334 | 17.33524 | [18 empty] | 6.595302 | -19.0974 | 20.98802 | 2.917365 | 17.33524 | 19.22586 | 12.63055 | 1.890619 | 10.73994
| 10:10 | 2024-07-26 |  | 314 | [10 empty] | 96.0334 | 17.33524 | [18 empty] | 6.595302 | -19.0974 | 20.98802 | 2.917365 | 17.33524 | 19.22586 | 12.63055 | 1.890619 | 10.73994
| 10:10 | 2024-07-27 |  | 315 | [10 empty] | 96.0334 | 17.33524 | [18 empty] | 6.595302 | -19.0974 | 20.98802 | 2.917365 | 17.33524 | 19.22586 | 12.63055 | 1.890619 | 10.73994
[35 empty] | 0 | 0 | 0 | 0 | 0 | 0 | 0 | 0 | 0
| *Electrodo de Plata/Cloruro de Plata (Ag/AgCl) | [15 empty] | 26647.7 | [17 empty] | 0 | 0 | 0 | 0 | 0 | 0 | 0 | 0 | 0
[5 empty] | 67759.4 | [11 empty] | 74803.6 | [17 empty] | 0 | 0 | 0 | 0 | 0 | 0 | 0 | 0 | 0
| Litros total |  |  |  | 67.7594
| Lavado y drenado |  |  |  | 33960.5
33.9605
101.7199