## Mineral
| Investigación Metalúrgica No. 18513 | [5 empty] | Investigación Metalúrgica No. 18513 | [6 empty] | Investigación Metalúrgica No. 18513
| COMPOSITO ENRIQUECIDO TBCE-15 Prueba No.1 Lix | [5 empty] | COMPOSITO ENRIQUECIDO TBCE-15 Prueba No.1 Lix | [6 empty] | COMPOSITO ENRIQUECIDO TBCE-15 Prueba No.1 Lix
| Cliente: | El Molle Verde S.A.C. |  | Operador: | E. Huatuco |  | Cliente: | El Molle Verde S.A.C. |  | Operador: | E. Huatuco |  |  | Cliente: | El Molle Verde S.A.C. |  |  | Operador: | E. Huatuco
| Proyecto: | Trapiche |  | Fecha: | Jul. 04/24 |  | Proyecto: | Trapiche |  | Fecha: | Jul. 04/24 |  |  | Proyecto: | Trapiche |  |  | Fecha: | Jul. 04/24
| Muestra: | TBCE-15 |  |  |  |  | Muestra: | TBCE-15 | [5 empty] | Muestra: | TBCE-15
| Descripción: | Curado y Aglomeración |  |  |  |  | Descripción: | Prueba de Aglomeración
|  | Descripción | Unidad | Valor |  |  |  | Descripción | Unidad | Valor
|  | Densidad bulk | kg/l |  |  |  |  | Peso Seco | kg | 27.86093
|  | Cu | % | 0.774 |  |  |  | Peso Inicial Humedo | kg | 28
|  | Fe | % | 3.33 |  |  |  | Peso Final Curado | kg | 29.5
|  | Cu H2SO4 | % | 0.244 |  |  |  | *ILS+H2O(10%/90%)w/w | g | 1431.7
|  | Cu CN | % | 0.336 |  |  |  | Ácido | g | 100.5
|  | Cu Residual | % | 0.178 |  |  |  | Densidad de ILS+H2O | g/cc | 1.018
[8 empty] | **Volumen de la solución | cc | 1406.385
[8 empty] | Tiempo | h | 0.17
[8 empty] | Humedad del mineral | % | 0.4966954
| Resumen de cambios en las pruebas: | [6 empty] | Humedad de curado | % | 5.883059
ILS: Cu= 0.226 g/kg, Ácido= 0.216 g/Kg , FeT= 23.05 g/Kg, Fe+2= 3.03 g/Kg
*ILS+ H2O: Cu= 0.022 g/kg, Ácido= 0.021 g/Kg , FeT= 2.3 g/Kg, Fe+2= 0.303 g/Kg
1) | El 16/09/2023 se cargo la columnas. | [6 empty] | **Volumen total (Acido Ind.+Refino+Humedad Mineral)
2) | El 19/09/2023 empieza el regado luego de 3 dias de curado. | [5 empty] | Descripción: | Prueba de Curado
3) | Apartir del 11/10/2023 se intercambia la solucion refino del composito TBCM3-TBCM5
4) | Apartir del 02/12/2023 se intercambia la solcuion refino de la columna TBCM-5 | [6 empty] | Descripción | Unidad | Valor
[8 empty] | *H2SO4 | kg/t | 3.608263
[8 empty] | Concentración H2SO4 | g/l | 71.4598
[8 empty] | Tiempo | días | 3
[8 empty] | Temperatura Ambiental | ºC | 11.5
[8 empty] | Temperatura Aglomerado | ºC | 13
* Acido total en el curado y Refino
[15 empty] | Consumo Acito Total= | A-B
[15 empty] | Consumo Gangas= | A-C
[16 empty] | Consumo Ácido Total= | H2SO4 (Agregado en el Alimento)- H2SO4 ( PLS)
[16 empty] | Consumo Cu= | H2SO4 (Acido devuelto por el Cu)
[16 empty] | Consumo Gangas= | Consumo Acido Total - Consumo Cu
[16 empty] | Consumo de H2SO4 Total (Fe+2 a Fe+3)= | H2SO4( Agregado en el Alimento)+H2SO4 ( PLS)+H2SO4(Fe+2)+H2SO4 (Fe+3)
[12 empty] | 1.17 |  | 5.6
[12 empty] | 0.7725906 | 27.23231
[12 empty] | 0.7794594 | 27.76506
[12 empty] | 0.7584001 | 27.6593
[12 empty] | 0.752806 | 27.07888
[12 empty] | 0.7605187 | 28.40209
[12 empty] | 0.7548607 | 27.3531
[12 empty] | 0.7650148 | 27.87766
[12 empty] | 0.75299 | 26.55051
[12 empty] | 0.7839466 | 26.74641
[12 empty] | 0.8002164 | 27.1502
18.5
[6 empty] | 336.7 | 1.81 | 451 | 18.7 | 18.5 | 25 | [8 empty] | 6052
Note on J17: Elias Huatuco: Pone H2SO4 al 100%
Note on J18: Elias Huatuco: Medir la densidad del refino
Note on J21: Elias Huatuco: Dato de miraflores

## ENRIQUECIDO
| Investigación Metalúrgica No. 18513 | [23 empty] | Investigación Metalúrgica No. 18513
| COMPOSITO ENRIQUECIDO TBCE-15 Prueba No.1 Lix | [23 empty] | COMPOSITO ENRIQUECIDO TBCE-15 Prueba No.1 Lix
| Cliente: | El Molle Verde S.A.C. | [16 empty] | Operador: |  | E. Huatuco |  |  |  | Cliente: | El Molle Verde S.A.C. | [6 empty] | Operador: | E. Huatuco
| Proyecto: | Trapiche | [16 empty] | Fecha: |  | Jul. 04/24 |  |  |  | Proyecto: | Trapiche | [6 empty] | Fecha: | Jul. 04/24
| Muestra: | TBCE-15 | [22 empty] | Muestra: | TBCE-15
[37 empty] | A |  | B
| Descripción: | Prueba de Lixiviación en Columna | [22 empty] | Descripción: | Prueba de Lixiviación en Columna
| Condiciones: | [23 empty] | Condiciones: | [11 empty] | Columna |  | Columna
[37 empty] | Consume |  | Transforma
| Dimensiones: | 6"X1 m | [22 empty] | Dimensiones: | 6"X1 m | [10 empty] | H2SO4 |  | Fe+2 a e+3
| Granulometría: | P80= 1/2" | [22 empty] | Granulometría: | P80= 1/2"
| Curado: | 3.5 kg H2SO4/t mineral, REFINO | [22 empty] | Curado: | 3.5 kg H2SO4/t mineral, REFINO
| ILS+ H2O: | Cu= 0.226 g/kg, Ácido= 0.216 g/Kg , FeT= 23.05 g/Kg, Fe+2= 3.03 g/Kg | [22 empty] | ILS+ H2O: | Cu= 0.226 g/kg, Ácido= 0.216 g/Kg , FeT= 23.05 g/Kg, Fe+2= 3.03 g/Kg
| Tiempo de Curado: | 3 días | [22 empty] | Tiempo de Curado: | 3 días
| Alimentación: | 7.62 g/kg de H2SO4, 2.9 g/Kg Fe+2, 21.1 g/Kg Fe+3, 0.25 g/Kg Cu, Ratio: 0.7 L/h-m2 | [22 empty] | Alimentación: | 7.62 g/kg de H2SO4, 2.9 g/Kg Fe+2, 21.1 g/Kg Fe+3, 0.25 g/Kg Cu, Ratio: 0.7 L/h-m2
|  |  | Consumo Ácido Total= | H2SO4 (Agregado en el Alimento)- H2SO4 ( PLS) | [22 empty] | Consumo Ácido Total= | H2SO4 (Agregado en el Alimento)- H2SO4 ( PLS)
|  |  | Consumo Cu= | H2SO4 (Acido devuelto por el Cu) | [22 empty] | Consumo Cu= | H2SO4 (Acido devuelto por el Cu)
|  |  | Consumo Gangas= | Consumo Acido Total - Consumo Cu | [22 empty] | Consumo Gangas= | Consumo Acido Total - Consumo Cu
|  |  | Consumo de H2SO4 Total (Fe+2 a Fe+3)= | H2SO4( Agregado en el Alimento)+H2SO4 ( PLS)+H2SO4(Fe+2)+H2SO4 (Fe+3) | [22 empty] | Consumo de H2SO4 Total (Fe+2 a Fe+3)= | H2SO4( Agregado en el Alimento)+H2SO4 ( PLS)+H2SO4(Fe+2)+H2SO4 (Fe+3)
[5 empty] | PLS | [9 empty] | Extracción | H2SO4 | Solución de Alimentación | [17 empty] | H2SO4 kg/t Acumulado ( Salida - Entrada) |  |  |  |  | Consumo A+B | Consumo A+B | Consumo | Consumo
| Control | [33 empty] | Cu+2 | Fe+2 | Fe+3 | Fe total | H2SO4 | Acido Total | Gangas | Fe+2 a Fe+3 | Gangas (H2SO4)
[6 empty] | Ácido |  |  | Temperatura °C |  |  | Ensaye | [5 empty] | Ácido |  |  | Ácido | Ensaye |  |  | Flujo (ml/min) | [5 empty] | 0.2128108647 | [7 empty] | Total | Incluye Fe+2 y Fe+3 | Incluye Fe+2 y Fe+3 | B | A
[5 empty] | Peso | Libre | pH | ORP | PLS | Ambiente | Columna | Cu | Fe | Fe++ | Cu | Total | Peso | Libre | pH | ORP | Ingresa | Cu | Fe | Fe++ | [14 empty] | A-B | kg/t | kg/t | kg/t | kg/t
| Tiempo | Fecha | Día |  | (g) | (g/kg) |  | (mV) |  |  |  | (g/kg) | (g/kg) | (g/kg) | % | kg/t | (g) | (g/kg) |  | (mV) | (g) | (g/kg) | (g/kg) | (g/kg) | Curado (Días) | [5 empty] | 3
|  | 2023-09-16 | Cargado | 0 | [10 empty] | -0.01529178 | 3.608263 | [8 empty] | Diámetro (mm) | [5 empty] | 152.4 |  |  |  | -0.001826633 | 0 | 0 | 0 | 3.608263 | 3.608263 | 3.610089 | 0 | 3.610089
|  | 2023-09-17 | Curado | 1 | [10 empty] | -0.01529178 | 3.608263 | [18 empty] | -0.001826633 | 0 | 0 | 0 | 3.608263 | 3.608263 | 3.610089 | 0 | 3.610089
|  | 2023-09-18 | Curado | 2 | [10 empty] | -0.01529178 | 3.608263 | [18 empty] | -0.001826633 | 0 | 0 | 0 | 3.608263 | 3.608263 | 3.610089 | 0 | 3.610089
| 12:00 | 2023-09-19 | lixiviación | 3 | [10 empty] | -0.01529178 | 3.608263 | 367.7 | 7.622951 | 1.32 | 449 | 2.802959 | 0.226016 | 23.95982 | 2.868852 |  |  |  |  | Cu | Fe |  | Ensaye de Cobre Secuencial % |  |  | -0.001826633 | 0 | 0 | 0 | 3.608263 | 3.608263 | 3.610089 | 0 | 3.610089
| 10:10 | 2023-09-20 |  | 4 | [10 empty] | -0.05383041 | 3.708868 | 371.7 | 7.622951 | 1.32 | 449 | 2.833451 | 0.226016 | 23.95982 | 2.868852 | [7 empty] | Cu H2SO4 | Cu CN | Cu Residual | -0.006430148 | 0.06625892 | 0.7306743 | -0.3162144 | 3.708868 | 4.505801 | 4.512231 | 0.7969333 | 3.715298
| 10:10 | 2023-09-21 |  | 5 | 90.5 | 0 | 2.55 | 285 | 15.8 | 17.9 | 25.4 | 17.47378 | 4.504261 | 3.97153 | 0.6405409 | 3.810568 | 373.3 | 7.622951 | 1.32 | 449 | 2.845648 | 0.226016 | 23.95982 | 2.868852 | Cabeza Ensayada (%) |  |  |  | 0.774 | 3.33 |  | 0.244 | 0.336 | 0.178 | 0.07651387 | 0.1106625 | 1.464755 | -0.6212376 | 3.810568 | 5.385985 | 5.309471 | 1.575417 | 3.734054
| 10:10 | 2023-09-22 |  | 6 | 315 | 0 | 2.6 | 298 | 15.9 | 18 | 25.1 | 19.11713 | 4.402498 | 3.710106 | 3.393938 | 3.912705 | 369.7 | 7.622951 | 1.32 | 449 | 2.818205 | 0.226016 | 23.95982 | 2.868852 | [10 empty] | 0.4054126 | 0.1045232 | 2.186008 | -0.8924925 | 3.912705 | 6.203237 | 5.797824 | 2.290531 | 3.507293
| 10:10 | 2023-09-23 |  | 7 | 310 | 0 | 2.76 | 292 | 16.2 | 18 | 25.3 | 19.04208 | 4.651784 | 3.647703 | 6.092598 | 4.013858 | 371.8 | 7.622951 | 1.32 | 449 | 2.834213 | 0.226016 | 23.95982 | 2.868852 | Ensaye del Residuo (%) | [9 empty] | 0.7277728 | 0.1001155 | 2.89133 | -1.158668 | 4.013858 | 7.005303 | 6.27753 | 2.991445 | 3.286085
| 10:10 | 2023-09-24 |  | 8 | 307 | 0 | 2.85 | 289 | 16.3 | 18.1 | 25.1 | 18.38716 | 7.585598 | 5.059585 | 8.671309 | 4.115585 | 379.1 | 7.622951 | 1.32 | 449 | 2.889861 | 0.226016 | 23.95982 | 2.868852 | [10 empty] | 1.035805 | 0.06954785 | 3.557087 | -1.394822 | 4.115585 | 7.74222 | 6.706415 | 3.626635 | 3.07978
| 10:10 | 2023-09-25 |  | 9 | 325.9 | 0 | 2.92 | 284 | 16 | 17.8 | 25.2 | 16.86777 | 13.41338 | 8.440336 | 11.18079 | 4.21931 | 373.6 | 7.622951 | 1.32 | 449 | 2.847934 | 0.226016 | 23.95982 | 2.868852 | Humedad del Mineral (Como se recibió) % | [5 empty] | 0.4966954 |  |  |  | 1.335567 | -0.03491624 | 4.157714 | -1.563939 | 4.21931 | 8.342107 | 7.006541 | 4.122798 | 2.883743
| 10:10 | 2023-09-26 |  | 10 | 340.6 | 0 | 2.94 | 282 | 16.2 | 18.2 | 25.4 | 15.01835 | 17.1956 | 11.26112 | 13.51371 | 4.321529 | 378.5 | 7.622951 | 1.32 | 449 | 2.885287 | 0.226016 | 23.95982 | 2.868852 | [10 empty] | 1.61424 | -0.2085119 | 4.709671 | -1.675011 | 4.321529 | 8.822689 | 7.208449 | 4.501159 | 2.70729
| 10:10 | 2023-09-27 |  | 11 | 332.3 | 0 | 2.9 | 290 | 16.4 | 18 | 25 | 13.71423 | 19.81523 | 13.13474 | 15.58736 | 4.42509 | 369 | 7.622951 | 1.32 | 449 | 2.812869 | 0.226016 | 23.95982 | 2.868852 | Solución Adicionada en la Aglomeración (L) | [5 empty] | 1.406385 |  |  |  | 1.861941 | -0.4144607 | 5.25265 | -1.764175 | 4.42509 | 9.263279 | 7.401337 | 4.838189 | 2.563148
| 10:10 | 2023-09-28 |  | 12 | 322.5 | 0 | 2.95 | 289 | 16.2 | 17.9 | 25.3 | 12.43628 | 21.07143 | 14.37681 | 17.40856 | 4.526051 | 367.1 | 7.622951 | 1.32 | 449 | 2.798385 | 0.226016 | 23.95982 | 2.868852 | [10 empty] | 2.079487 | -0.6391966 | 5.782489 | -1.837598 | 4.526051 | 9.669343 | 7.589856 | 5.143293 | 2.446564
| 10:10 | 2023-09-29 |  | 13 | 325 | 1.302618 | 2.9 | 295 | 16.3 | 18.1 | 24.9 | 11.16987 | 22.52173 | 14.97837 | 19.05352 | 4.611297 | 375.1 | 7.622951 | 1.32 | 449 | 2.859369 | 0.226016 | 23.95982 | 2.868852 | Peso del Mineral antes de la Aglomeración (kg) | [5 empty] | 28 |  |  |  | 2.27598 | -0.8788126 | 6.280987 | -1.890578 | 4.611297 | 10.01347 | 7.737491 | 5.402175 | 2.335317
| 10:10 | 2023-09-30 |  | 14 | 323 | 1.812049 | 2.84 | 306 | 16.2 | 18 | 25.3 | 10.33541 | 23.19166 | 15.06067 | 20.56228 | 4.692919 | 375.3 | 7.622951 | 1.32 | 449 | 2.860893 | 0.226016 | 23.95982 | 2.868852 | [10 empty] | 2.456205 | -1.116775 | 6.778921 | -1.944289 | 4.692919 | 10.35506 | 7.89886 | 5.662146 | 2.236714
| 10:10 | 2023-10-01 |  | 15 | 326.1 | 1.426023 | 2.8 | 315 | 16.1 | 18.2 | 25.1 | 9.727482 | 23.63455 | 15.24043 | 21.99396 | 4.778913 | 369 | 7.622951 | 1.32 | 449 | 2.812869 | 0.226016 | 23.95982 | 2.868852 | Peso del Mineral Aglomerado (kg) | [5 empty] | 29.5 |  |  |  | 2.627221 | -1.361316 | 7.266792 | -1.990407 | 4.778913 | 10.68439 | 8.057168 | 5.905476 | 2.151692
| 10:10 | 2023-10-02 |  | 16 | 323.6 | 0.7141507 | 2.74 | 324 | 16.5 | 18.3 | 25.3 | 9.141286 | 23.67359 | 14.81909 | 23.32704 | 4.871579 | 374.1 | 7.622951 | 1.32 | 449 | 2.851746 | 0.226016 | 23.95982 | 2.868852 | [10 empty] | 2.786461 | -1.596035 | 7.730086 | -2.032774 | 4.871579 | 11.00563 | 8.219169 | 6.134051 | 2.085118
EQ | 10:10 | 2023-10-03 |  | 17 | 335.4 | 1.089832 | 2.7 | 330 | 16.5 | 18.4 | 25.2 | 8.491994 | 23.85637 | 15.02993 | 24.60863 | 4.960816 | 375.1 | 7.622951 | 1.32 | 449 | 2.859369 | 0.226016 | 23.95982 | 2.868852 | Humedad Inicial (Incluye el ácido añadido) | [5 empty] | 5.883059 |  |  |  | 2.93955 | -1.845261 | 8.194556 | -2.067301 | 4.960816 | 11.31011 | 8.370562 | 6.349295 | 2.021266
| 10:10 | 2023-10-04 |  | 18 | 336.3 | 1.267425 | 2.68 | 334 | 16.3 | 18.2 | 25.1 | 8.12142 | 24.52174 | 14.80453 | 25.83587 | 5.048147 | 382 | 7.622951 | 1.32 | 449 | 2.911967 | 0.226016 | 23.95982 | 2.868852 | [10 empty] | 3.086145 | -2.090394 | 8.632041 | -2.093885 | 5.048147 | 11.58979 | 8.503648 | 6.541646 | 1.962002
| 10:10 | 2023-10-05 |  | 19 | 341.7 | 1.489655 | 2.65 | 337 | 16.4 | 18.3 | 25.1 | 7.438829 | 24.22388 | 14.60582 | 26.97456 | 5.134396 | 375.6 | 7.622951 | 1.32 | 449 | 2.86318 | 0.226016 | 23.95982 | 2.868852 | Peso Inicial del Mineral Humedo (kg) | [5 empty] | 28 |  |  |  | 3.222164 | -2.335041 | 9.081485 | -2.125304 | 5.134396 | 11.88084 | 8.658675 | 6.746443 | 1.912232
| 10:10 | 2023-10-06 |  | 20 | 334 | 1.784741 | 2.62 | 340 | 16.5 | 18.1 | 25.2 | 6.913843 | 24.16693 | 14.29403 | 28.00604 | 5.215767 | 377.7 | 7.622951 | 1.32 | 449 | 2.879189 | 0.226016 | 23.95982 | 2.868852 | [10 empty] | 3.345377 | -2.567236 | 9.517169 | -2.158596 | 5.215767 | 12.1657 | 8.820323 | 6.949933 | 1.87039
| 10:10 | 2023-10-07 |  | 21 | 325 | 1.967367 | 2.58 | 345 | 16.6 | 18.2 | 25.3 | 6.648834 | 24.52771 | 14.08328 | 28.96851 | 5.296159 | 371.9 | 7.622951 | 1.32 | 449 | 2.834975 | 0.226016 | 23.95982 | 2.868852 | Peso Inicial del Mineral Seco (kg) | [5 empty] | 27.86093 |  |  |  | 3.460346 | -2.78667 | 9.947898 | -2.197293 | 5.296159 | 12.45739 | 8.997041 | 7.161228 | 1.835813
| 10:10 | 2023-10-08 |  | 22 | 335 | 2.379655 | 2.55 | 352 | 16.4 | 18.4 | 25.2 | 6.080862 | 24.28679 | 13.91671 | 29.87419 | 5.3693 | 375.6 | 7.622951 | 1.32 | 449 | 2.86318 | 0.226016 | 23.95982 | 2.868852 | [10 empty] | 3.568531 | -3.01249 | 10.35961 | -2.225094 | 5.3693 | 12.71642 | 9.147887 | 7.347117 | 1.800769
| 10:10 | 2023-10-09 |  | 23 | 318 | 2.653357 | 2.52 | 360 | 16.3 | 18.3 | 25.3 | 5.828478 | 24.0335 | 13.88336 | 30.69432 | 5.441782 | 376.8 | 7.622951 | 1.32 | 449 | 2.872328 | 0.226016 | 23.95982 | 2.868852 | Altura Inicial del Mineral (m) | [5 empty] | 1.03 |  |  |  | 3.666497 | -3.222116 | 10.80187 | -2.273788 | 5.441782 | 13.02153 | 9.355037 | 7.579752 | 1.775285
| 10:10 | 2023-10-10 |  | 24 | 321 | 2.953402 | 2.48 | 365 | 16.5 | 18.4 | 25.1 | 5.709586 | 24.29861 | 13.20526 | 31.50474 | 5.51085 | 371.1 | 7.622951 | 1.32 | 449 | 2.828877 | 0.226016 | 23.95982 | 2.868852 | [10 empty] | 3.763303 | -3.420471 | 11.21512 | -2.317871 | 5.51085 | 13.3055 | 9.542194 | 7.794648 | 1.747546
Se cambia la solución de refino por el compósito 3M-5M | 10:10 | 2023-10-11 |  | 25 | 330 | 3.290194 | 2.45 | 377 | 16.4 | 18.1 | 25.1 | 5.414918 | 24.19431 | 12.98295 | 32.29449 | 5.573414 | 378.4 | 8.039377 | 1.36 | 480 | 3.0421 | 0.2496112 | 23.25438 | 1.123872 | *Densidad Bulk (kg/l) | [5 empty] | 1.482974 |  |  |  | 3.857641 | -3.622709 | 11.60397 | -2.350439 | 5.573414 | 13.55467 | 9.697031 | 7.981257 | 1.715774
| 10:10 | 2023-10-12 |  | 26 | 325 | 3.367915 | 2.4 | 378 | 16.6 | 18.2 | 25.1 | 5.515801 | 24.17564 | 13.18303 | 33.08199 | 5.643316 | 375.8 | 8.039377 | 1.36 | 480 | 3.021198 | 0.2496112 | 23.25438 | 1.123872 | [10 empty] | 3.951709 | -3.865114 | 12.05636 | -2.384263 | 5.643316 | 13.83456 | 9.882856 | 8.191248 | 1.691608
| 10:10 | 2023-10-13 |  | 27 | 344.3 | 3.681733 | 2.35 | 380 | 16.4 | 18.4 | 25.1 | 5.494006 | 24.20731 | 13.10455 | 33.91567 | 5.706257 | 373.5 | 8.039377 | 1.36 | 480 | 3.002707 | 0.2496112 | 23.25438 | 1.123872 | Altura Final del Mineral (m) | [9 empty] | 4.051294 | -4.121986 | 12.47977 | -2.398779 | 5.706257 | 14.06404 | 10.01275 | 8.357788 | 1.654963
| 10:10 | 2023-10-14 |  | 28 | 357.1 | 3.313461 | 2.32 | 382 | 16.6 | 18.3 | 25.2 | 5.507914 | 25.39542 | 12.88376 | 34.78453 | 5.771562 | 376 | 8.039377 | 1.36 | 480 | 3.022806 | 0.2496112 | 23.25438 | 1.123872 | [10 empty] | 4.155081 | -4.384604 | 12.8376 | -2.385025 | 5.771562 | 14.22456 | 10.06947 | 8.452993 | 1.616481
| 10:10 | 2023-10-15 |  | 29 | 341.5 | 2.443048 | 2.28 | 383 | 16.3 | 18.2 | 25.1 | 5.646749 | 25.79653 | 13.06906 | 35.63525 | 5.850113 | 373 | 8.039377 | 1.36 | 480 | 2.998687 | 0.2496112 | 23.25438 | 1.123872 | Peso del Residuo Humedo (kg) | [9 empty] | 4.2567 | -4.638397 | 13.21208 | -2.382661 | 5.850113 | 14.4238 | 10.1671 | 8.573684 | 1.593413
| 10:10 | 2023-10-16 |  | 30 | 335.6 | 2.274114 | 2.25 | 381 | 16.4 | 18.4 | 25.1 | 5.468161 | 25.45841 | 12.97986 | 36.44307 | 5.930351 | 375.7 | 8.039377 | 1.36 | 480 | 3.020394 | 0.2496112 | 23.25438 | 1.123872 | [10 empty] | 4.353196 | -4.885677 | 13.59525 | -2.387329 | 5.930351 | 14.63993 | 10.28673 | 8.709576 | 1.577155
| 10:10 | 2023-10-17 |  | 31 | 350.7 | 2.493035 | 2.21 | 386 | 16.5 | 18.3 | 25.1 | 5.48971 | 26.21617 | 12.9472 | 37.29237 | 6.007379 | 370.9 | 8.039377 | 1.36 | 480 | 2.981805 | 0.2496112 | 23.25438 | 1.123872 | Peso del Residuo Seco (kg) | [9 empty] | 4.454647 | -5.144359 | 13.94019 | -2.370913 | 6.007379 | 14.80321 | 10.34856 | 8.795827 | 1.552733
| 10:10 | 2023-10-18 |  | 32 | 349.8 | 2.984065 | 2.18 | 389 | 16.6 | 18.5 | 25.4 | 5.307844 | 26.01885 | 13.0482 | 38.11043 | 6.076938 | 373.5 | 8.039377 | 1.36 | 480 | 3.002707 | 0.2496112 | 23.25438 | 1.123872 | [10 empty] | 4.552366 | -5.404866 | 14.28607 | -2.353816 | 6.076938 | 14.95814 | 10.40577 | 8.881201 | 1.524572
EQ | 10:40 | 2023-10-19 |  | 33 | 351.5 | 3.75353 | 2.16 | 388 | 16.5 | 18.3 | 25.3 | 4.91378 | 25.61006 | 13.01704 | 38.86815 | 6.137358 | 372.8 | 8.039377 | 1.36 | 480 | 2.99708 | 0.2496112 | 23.25438 | 1.123872 | Volumen Drenado (l) | [9 empty] | 4.642877 | -5.665895 | 14.6478 | -2.342459 | 6.137358 | 15.11926 | 10.47638 | 8.981902 | 1.494481
| 10:10 | 2023-10-20 |  | 34 | 343.4 | 3.71062 | 2.14 | 387 | 16.3 | 18.2 | 25.2 | 4.983028 | 25.02996 | 13.07047 | 39.61851 | 6.199195 | 365.4 | 8.039377 | 1.36 | 480 | 2.937588 | 0.2496112 | 23.25438 | 1.123872 | [10 empty] | 4.732509 | -5.921504 | 15.03818 | -2.345113 | 6.199195 | 15.31587 | 10.58336 | 9.116674 | 1.466686
| 10:10 | 2023-10-21 |  | 35 | 337.5 | 3.494666 | 2.13 | 387 | 16.2 | 18 | 25.3 | 4.871722 | 25.56448 | 12.97261 | 40.33868 | 6.262299 | 370.6 | 8.039377 | 1.36 | 480 | 2.979393 | 0.2496112 | 23.25438 | 1.123872 | Compactación (%) | [9 empty] | 4.818535 | -6.170716 | 15.39967 | -2.340416 | 6.262299 | 15.49125 | 10.67271 | 9.22895 | 1.443764
| 10:10 | 2023-10-22 |  | 36 | 341.5 | 3.662001 | 2.16 | 388 | 16.4 | 18.1 | 25.2 | 4.691436 | 26.00687 | 13.0185 | 41.03874 | 6.324351 | 378.4 | 8.039377 | 1.36 | 480 | 3.0421 | 0.2496112 | 23.25438 | 1.123872 | [10 empty] | 4.902158 | -6.423805 | 15.75449 | -2.330966 | 6.324351 | 15.65504 | 10.75288 | 9.33069 | 1.422194
| 10:10 | 2023-10-23 |  | 37 | 324.5 | 3.907853 | 2.15 | 386 | 16.5 | 18.3 | 25.3 | 4.525622 | 25.79118 | 12.85457 | 41.67595 | 6.388025 | 376.2 | 8.039377 | 1.36 | 480 | 3.024413 | 0.2496112 | 23.25438 | 1.123872 | * Mineral seco entre el volumen de la columna. | [9 empty] | 4.978274 | -6.659101 | 16.14797 | -2.346408 | 6.388025 | 15.8769 | 10.89862 | 9.488872 | 1.409751
| 10:10 | 2023-10-24 |  | 38 | 323.9 | 3.777591 | 2.17 | 389 | 16.7 | 18.4 | 25.4 | 4.230958 | 24.55331 | 12.63101 | 42.2679 | 6.452662 | 373.6 | 8.039377 | 1.36 | 480 | 3.003511 | 0.2496112 | 23.25438 | 1.123872 | [10 empty] | 5.048984 | -6.88952 | 16.56855 | -2.37496 | 6.452662 | 16.13169 | 11.08271 | 9.67903 | 1.403678
| 10:10 | 2023-10-25 |  | 39 | 317.9 | 3.519888 | 2.15 | 390 | 16.6 | 18 | 25.3 | 4.059805 | 23.21463 | 12.19366 | 42.82315 | 6.520303 | 361.2 | 8.039377 | 1.36 | 480 | 2.903823 | 0.2496112 | 23.25438 | 1.123872 | [10 empty] | 5.115309 | -7.106628 | 17.01744 | -2.421904 | 6.520303 | 16.43112 | 11.31581 | 9.910812 | 1.404993
| 10:10 | 2023-10-26 |  | 40 | 307.2 | 3.126282 | 2.13 | 389 | 16.4 | 17.9 | 25.2 | 4.015503 | 25.34421 | 12.07212 | 43.35338 | 6.590057 | 374.3 | 8.039377 | 1.36 | 480 | 3.009139 | 0.2496112 | 23.25438 | 1.123872 | [10 empty] | 5.178646 | -7.314072 | 17.38643 | -2.443933 | 6.590057 | 16.66242 | 11.48377 | 10.07236 | 1.411411
| 10:10 | 2023-10-27 |  | 41 | 330.9 | 2.865759 | 2.1 | 390 | 16.4 | 18.1 | 25.2 | 4.059033 | 25.59304 | 12.0274 | 43.9329 | 6.664027 | 378.8 | 8.039377 | 1.36 | 480 | 3.045316 | 0.2496112 | 23.25438 | 1.123872 | [10 empty] | 5.247871 | -7.537633 | 17.74395 | -2.452381 | 6.664027 | 16.87034 | 11.62247 | 10.20632 | 1.416156
| 10:10 | 2023-10-28 |  | 42 | 337.7 | 2.609417 | 2.12 | 388 | 16.6 | 18.3 | 25.4 | 4.012467 | 25.69887 | 12.31541 | 44.51741 | 6.741703 | 374.8 | 8.039377 | 1.36 | 480 | 3.013158 | 0.2496112 | 23.25438 | 1.123872 | [10 empty] | 5.317692 | -7.772122 | 18.10796 | -2.457056 | 6.741703 | 17.07754 | 11.75984 | 10.33583 | 1.42401
| 10:10 | 2023-10-29 |  | 43 | 342.1 | 2.670366 | 2.1 | 389 | 16.4 | 18 | 25.2 | 3.939089 | 25.69839 | 12.16154 | 45.09893 | 6.817064 | 375.5 | 8.039377 | 1.36 | 480 | 3.018786 | 0.2496112 | 23.25438 | 1.123872 | [10 empty] | 5.387156 | -8.00699 | 18.45313 | -2.45434 | 6.817064 | 17.2632 | 11.87605 | 10.44614 | 1.429908
| 10:10 | 2023-10-30 |  | 44 | 332.4 | 2.476958 | 2.12 | 390 | 16.6 | 18.1 | 25.3 | 3.9137 | 25.5924 | 12.30553 | 45.65873 | 6.895864 | 372.6 | 8.039377 | 1.36 | 480 | 2.995472 | 0.2496112 | 23.25438 | 1.123872 | [10 empty] | 5.454026 | -8.237406 | 18.81996 | -2.46242 | 6.895864 | 17.47842 | 12.02439 | 10.58255 | 1.441838
EQ | 10:10 | 2023-10-31 |  | 45 | 340.3 | 1.957063 | 2.14 | 388 | 16.5 | 18.2 | 25.2 | 3.654013 | 25.6924 | 12.18106 | 46.19223 | 6.979475 | 379.3 | 8.039377 | 1.36 | 480 | 3.049336 | 0.2496112 | 23.25438 | 1.123872 | [10 empty] | 5.517753 | -8.471473 | 19.16366 | -2.459601 | 6.979475 | 17.67166 | 12.15391 | 10.69219 | 1.461722
| 10:10 | 2023-11-01 |  | 46 | 335 | 1.942457 | 2.13 | 391 | 16.7 | 18.3 | 25.1 | 3.712432 | 25.37561 | 12.14892 | 46.72505 | 7.065567 | 371.4 | 8.039377 | 1.36 | 480 | 2.985824 | 0.2496112 | 23.25438 | 1.123872 | [10 empty] | 5.581399 | -8.700335 | 19.53706 | -2.47107 | 7.065567 | 17.90229 | 12.32089 | 10.83673 | 1.484168
Se cambia la solución de refino por el compósito 3M-5M | 10:10 | 2023-11-02 |  | 47 | 328 | 1.90873 | 2.11 | 393 | 16.5 | 18.1 | 25.1 | 3.982579 | 25.20619 | 11.92212 | 47.28782 | 7.150265 | 371.6 | 7.807443 | 1.58 | 560 | 2.901246 | 0.2302607 | 24.14491 | 0.3398058 | [10 empty] | 5.648623 | -8.91974 | 19.90094 | -2.484316 | 7.150265 | 18.13147 | 12.48284 | 10.9812 | 1.501642
| 10:10 | 2023-11-03 |  | 48 | 332 | 1.9508 | 2.09 | 395 | 16.6 | 18.2 | 25.1 | 3.66469 | 25.12364 | 11.6064 | 47.81235 | 7.231152 | 374 | 7.807443 | 1.58 | 560 | 2.919984 | 0.2302607 | 24.14491 | 0.3398058 | [10 empty] | 5.711279 | -9.153844 | 20.31157 | -2.506972 | 7.231152 | 18.38887 | 12.67759 | 11.15772 | 1.519872
| 10:10 | 2023-11-04 |  | 49 | 334 | 2.118175 | 2.13 | 398 | 16.5 | 18.1 | 25.1 | 3.694996 | 25.31747 | 11.3964 | 48.34472 | 7.310565 | 368.1 | 7.807443 | 1.58 | 560 | 2.87392 | 0.2302607 | 24.14491 | 0.3398058 | [10 empty] | 5.774871 | -9.384949 | 20.71232 | -2.52758 | 7.310565 | 18.63794 | 12.86306 | 11.32737 | 1.535693
| 10:10 | 2023-11-05 |  | 50 | 328 | 2.158885 | 2.11 | 399 | 16.7 | 18.3 | 25.2 | 3.691029 | 26.19946 | 11.33856 | 48.86683 | 7.388301 | 378.4 | 7.807443 | 1.58 | 560 | 2.954337 | 0.2302607 | 24.14491 | 0.3398058 | [10 empty] | 5.837239 | -9.610693 | 21.07867 | -2.538144 | 7.388301 | 18.85627 | 13.01904 | 11.46797 | 1.551062
| 10:10 | 2023-11-06 |  | 51 | 341 | 2.497024 | 2.09 | 400 | 16.5 | 18.2 | 25.3 | 3.71127 | 26.37152 | 11.3832 | 49.41329 | 7.463778 | 379 | 7.807443 | 1.58 | 560 | 2.959021 | 0.2302607 | 24.14491 | 0.3398058 | [10 empty] | 5.902515 | -9.846432 | 21.44582 | -2.543303 | 7.463778 | 19.06316 | 13.16065 | 11.59939 | 1.561263
| 10:10 | 2023-11-07 |  | 52 | 335 | 2.793912 | 2.08 | 401 | 16.6 | 18.1 | 25.2 | 3.627638 | 26.39194 | 11.28489 | 49.93637 | 7.53639 | 374.4 | 7.807443 | 1.58 | 560 | 2.923107 | 0.2302607 | 24.14491 | 0.3398058 | [10 empty] | 5.964998 | -10.0758 | 21.81904 | -2.554416 | 7.53639 | 19.27963 | 13.31463 | 11.74324 | 1.571393
EQ | 10:10 | 2023-11-08 |  | 53 | 338 | 2.965216 | 2.07 | 402 | 16.6 | 18.3 | 25.2 | 3.579749 | 26.36296 | 11.18232 | 50.45748 | 7.605335 | 388.1 | 7.807443 | 1.58 | 560 | 3.030069 | 0.2302607 | 24.14491 | 0.3398058 | [10 empty] | 6.027246 | -10.30521 | 22.17533 | -2.559053 | 7.605335 | 19.47546 | 13.44821 | 11.87012 | 1.57809
| 10:10 | 2023-11-09 |  | 54 | 342 | 3.381387 | 2.08 | 401 | 16.5 | 18.2 | 25.2 | 3.216414 | 26.50305 | 10.81655 | 50.92615 | 7.672585 | 370 | 7.807443 | 1.58 | 560 | 2.888754 | 0.2302607 | 24.14491 | 0.3398058 | [10 empty] | 6.083229 | -10.52929 | 22.54033 | -2.570057 | 7.672585 | 19.68363 | 13.6004 | 12.01104 | 1.589356
| 10:10 | 2023-11-10 |  | 55 | 344 | 3.690005 | 2.1 | 404 | 16.6 | 18.1 | 25.1 | 3.144041 | 27.51447 | 10.18571 | 51.38819 | 7.730709 | 379.8 | 7.807443 | 1.58 | 560 | 2.965267 | 0.2302607 | 24.14491 | 0.3398058 | [10 empty] | 6.13842 | -10.74148 | 22.80855 | -2.550985 | 7.730709 | 19.79778 | 13.65936 | 12.06707 | 1.592289
Fin de 53 dias de regado | 10:10 | 2023-11-11 |  | 56 | 337 | 4.179918 | 2.13 | 408 | 16.7 | 18.2 | 25.1 | 3.086328 | 27.76164 | 9.66788 | 51.82995 | 7.78658 | 369.5 | 7.807443 | 1.58 | 560 | 2.88485 | 0.2302607 | 24.14491 | 0.3398058 | [10 empty] | 6.19119 | -10.93802 | 23.08589 | -2.544329 | 7.78658 | 19.93445 | 13.74326 | 12.14787 | 1.595391
| 10:10 | 2023-11-12 |  | 57 | 345 | 4.754914 | 2.12 | 409 | 16.5 | 18.3 | 25.1 | 3.032492 | 27.8257 | 9.086798 | 52.27565 | 7.831245 | 376 | 7.807443 | 1.58 | 560 | 2.935599 | 0.2302607 | 24.14491 | 0.3398058 | [10 empty] | 6.24443 | -11.12704 | 23.30552 | -2.519983 | 7.831245 | 20.00972 | 13.76529 | 12.17848 | 1.586815
| 10:10 | 2023-11-13 |  | 58 | 335 | 5.101895 | 2.11 | 410 | 16.6 | 18.2 | 25.1 | 2.987221 | 27.96039 | 8.601581 | 52.69957 | 7.875266 | 370.7 | 7.807443 | 1.58 | 560 | 2.894219 | 0.2302607 | 24.14491 | 0.3398058 | [10 empty] | 6.295067 | -11.30001 | 23.53781 | -2.509637 | 7.875266 | 20.11307 | 13.818 | 12.2378 | 1.580199
EQ | 10:10 | 2023-11-14 |  | 59 | 343 | 5.739154 | 2.09 | 413 | 16.7 | 18.1 | 25.2 | 2.901523 | 27.98815 | 8.508511 | 53.1215 | 7.908492 | 378.8 | 7.807443 | 1.58 | 560 | 2.95746 | 0.2302607 | 24.14491 | 0.3398058 | [10 empty] | 6.345467 | -11.47541 | 23.73973 | -2.486328 | 7.908492 | 20.17281 | 13.82734 | 12.26432 | 1.563024
| 10:10 | 2023-11-15 |  | 60 | 357.4 | 6.420484 | 2.05 | 412 | 16.8 | 18.4 | 25.1 | 2.750791 | 27.82432 | 8.264218 | 53.53696 | 7.93228 | 382 | 7.807443 | 1.58 | 560 | 2.982443 | 0.2302607 | 24.14491 | 0.3398058 | [10 empty] | 6.395095 | -11.65285 | 23.93067 | -2.457674 | 7.93228 | 20.2101 | 13.815 | 12.27782 | 1.537186
Se cambia la solución de refino por el compósito 3M-5M | 10:10 | 2023-11-16 |  | 61 | 336.7 | 6.554071 | 2.03 | 415 | 16.6 | 18 | 25 | 2.702461 | 28.04605 | 8.160474 | 53.91812 | 7.960122 | 375.7 | 7.96748 | 1.33 | 518 | 2.993382 | 0.275235 | 24.56796 | 0.7258537 | [10 empty] | 6.440626 | -11.81728 | 24.15661 | -2.449787 | 7.960122 | 20.29945 | 13.85883 | 12.33933 | 1.519496
| 10:10 | 2023-11-17 |  | 62 | 325.2 | 6.564206 | 2.01 | 416 | 16.8 | 18.1 | 25.2 | 2.659162 | 28.09681 | 8.097161 | 54.27118 | 7.990943 | 362.6 | 7.96748 | 1.33 | 518 | 2.889008 | 0.275235 | 24.56796 | 0.7258537 | [10 empty] | 6.4828 | -11.96555 | 24.38778 | -2.453128 | 7.990943 | 20.41318 | 13.93038 | 12.42224 | 1.508143
| 10:10 | 2023-11-18 |  | 63 | 333.4 | 6.430643 | 2 | 416 | 16.7 | 18.2 | 25.3 | 2.639752 | 27.91349 | 8.100712 | 54.63303 | 8.017684 | 373.8 | 7.96748 | 1.33 | 518 | 2.978244 | 0.275235 | 24.56796 | 0.7258537 | [10 empty] | 6.526023 | -12.11866 | 24.57995 | -2.438843 | 8.017684 | 20.47897 | 13.95295 | 12.46129 | 1.491661
| 10:10 | 2023-11-19 |  | 64 | 339.7 | 6.183201 | 1.98 | 417 | 16.9 | 18.2 | 25.1 | 2.56937 | 27.81719 | 7.958796 | 54.99007 | 8.049191 | 373.5 | 7.96748 | 1.33 | 518 | 2.975854 | 0.275235 | 24.56796 | 0.7258537 | [10 empty] | 6.568672 | -12.27143 | 24.78405 | -2.429295 | 8.049191 | 20.56181 | 13.99314 | 12.51262 | 1.480519
| 10:10 | 2023-11-20 |  | 65 | 357.5 | 5.925568 | 1.95 | 418 | 17 | 18.1 | 25.2 | 2.511303 | 27.72164 | 7.870365 | 55.35873 | 8.079967 | 374.9 | 7.96748 | 1.33 | 518 | 2.987008 | 0.275235 | 24.56796 | 0.7258537 | [10 empty] | 6.612709 | -12.43114 | 24.95441 | -2.402937 | 8.079967 | 20.60325 | 13.99054 | 12.52328 | 1.467259
| 10:10 | 2023-11-21 |  | 66 | 351.1 | 6.292075 | 1.97 | 416 | 17.1 | 18 | 25.3 | 2.490812 | 27.62537 | 8.043839 | 55.71642 | 8.107887 | 372 | 7.96748 | 1.33 | 518 | 2.963902 | 0.275235 | 24.56796 | 0.7258537 | [10 empty] | 6.655436 | -12.59144 | 25.14882 | -2.385395 | 8.107887 | 20.66527 | 14.00983 | 12.55738 | 1.452451
| 10:10 | 2023-11-22 |  | 67 | 345.8 | 6.42556 | 1.98 | 416 | 17 | 17.9 | 25.1 | 2.463827 | 27.32482 | 8.050198 | 56.06403 | 8.134517 | 354.2 | 7.96748 | 1.33 | 518 | 2.822081 | 0.275235 | 24.56796 | 0.7258537 | [10 empty] | 6.696959 | -12.74933 | 25.35648 | -2.374282 | 8.134517 | 20.74167 | 14.04471 | 12.60715 | 1.437558
| 10:10 | 2023-11-23 |  | 68 | 319.9 | 6.709101 | 2 | 418 | 17.2 | 18.2 | 25.4 | 2.411359 | 27.16338 | 8.237143 | 56.37654 | 8.158775 | 375.9 | 7.96748 | 1.33 | 518 | 2.994976 | 0.275235 | 24.56796 | 0.7258537 | [10 empty] | 6.734289 | -12.89869 | 25.5817 | -2.374727 | 8.158775 | 20.84178 | 14.10749 | 12.683 | 1.424486
| 10:10 | 2023-11-24 |  | 69 | 348.6 | 7.073708 | 1.98 | 420 | 17.2 | 18.1 | 25.2 | 2.444393 | 27.05445 | 8.056566 | 56.72371 | 8.177765 | 368.1 | 7.96748 | 1.33 | 518 | 2.932829 | 0.275235 | 24.56796 | 0.7258537 | [10 empty] | 6.775759 | -13.05796 | 25.80213 | -2.367689 | 8.177765 | 20.92193 | 14.14617 | 12.74417 | 1.402006
| 10:10 | 2023-11-25 |  | 70 | 330.2 | 7.459546 | 1.96 | 423 | 17.3 | 18.2 | 25 | 2.417199 | 26.93468 | 7.939921 | 57.04686 | 8.194623 | 373 | 7.96748 | 1.33 | 518 | 2.97187 | 0.275235 | 24.56796 | 0.7258537 | [10 empty] | 6.814359 | -13.20586 | 26.03807 | -2.37306 | 8.194623 | 21.02683 | 14.21247 | 12.83221 | 1.380264
| 10:10 | 2023-11-26 |  | 71 | 325.6 | 7.149326 | 1.95 | 423 | 17 | 18 | 25.1 | 2.314407 | 26.83007 | 7.91458 | 57.3487 | 8.21774 | 373.5 | 7.96748 | 1.33 | 518 | 2.975854 | 0.275235 | 24.56796 | 0.7258537 | [10 empty] | 6.850415 | -13.35072 | 26.29568 | -2.388421 | 8.21774 | 21.1627 | 14.31229 | 12.94496 | 1.367324
| 10:10 | 2023-11-27 |  | 72 | 334.2 | 6.719767 | 1.93 | 425 | 17.1 | 18.2 | 25.2 | 2.228917 | 26.54117 | 7.762321 | 57.64646 | 8.243945 | 373.2 | 7.96748 | 1.33 | 518 | 2.973463 | 0.275235 | 24.56796 | 0.7258537 | [10 empty] | 6.885984 | -13.49664 | 26.5434 | -2.399407 | 8.243945 | 21.29071 | 14.40472 | 13.04676 | 1.357962
EQ | 10:10 | 2023-11-28 |  | 73 | 330.2 | 6.902632 | 1.92 | 424 | 17.3 | 18.1 | 25.1 | 2.234443 | 26.44317 | 7.683571 | 57.94098 | 8.268862 | 370.7 | 7.96748 | 1.33 | 518 | 2.953545 | 0.275235 | 24.56796 | 0.7258537 | [10 empty] | 6.921164 | -13.63898 | 26.79811 | -2.4151 | 8.268862 | 21.42799 | 14.50683 | 13.15913 | 1.347699
| 10:10 | 2023-11-29 |  | 74 | 342 | 7.018751 | 1.91 | 423 | 17.2 | 18.3 | 25.2 | 2.248017 | 27.35022 | 7.75 | 58.25019 | 8.288716 | 368.3 | 7.96748 | 1.33 | 518 | 2.934423 | 0.275235 | 24.56796 | 0.7258537 | [10 empty] | 6.958099 | -13.78856 | 26.99926 | -2.406255 | 8.288716 | 21.49942 | 14.54132 | 13.2107 | 1.330616
| 10:10 | 2023-11-30 |  | 75 | 338 | 7.072036 | 1.87 | 425 | 17.1 | 18.1 | 25.1 | 2.25514 | 27.6927 | 7.649287 | 58.55665 | 8.308244 | 376.5 | 7.96748 | 1.33 | 518 | 2.999756 | 0.275235 | 24.56796 | 0.7258537 | [10 empty] | 6.994707 | -13.93417 | 27.1883 | -2.395065 | 8.308244 | 21.56237 | 14.56767 | 13.25413 | 1.313537
| 10:10 | 2023-12-01 |  | 76 | 344.6 | 7.39056 | 1.85 | 427 | 17.2 | 18.2 | 25.2 | 2.22821 | 27.74759 | 7.663141 | 58.86466 | 8.324502 | 374.1 | 7.96748 | 1.33 | 518 | 2.980634 | 0.275235 | 24.56796 | 0.7258537 | [10 empty] | 7.0315 | -14.08287 | 27.38196 | -2.383867 | 8.324502 | 21.62359 | 14.59209 | 13.29909 | 1.293002
Se cambia la solución de refino por el acumulado total de la TBCM-5. | 10:10 | 2023-12-02 |  | 77 | 353.9 | 7.178102 | 1.84 | 429 | 17.4 | 18.3 | 25.1 | 2.213496 | 27.91447 | 7.867536 | 59.18018 | 8.340306 | 363.2 | 7.382114 | 1.36 | 555 | 2.681184 | 0.2362701 | 24.34298 | 0.2041463 | [10 empty] | 7.069189 | -14.24071 | 27.55388 | -2.359171 | 8.340306 | 21.65348 | 14.58429 | 13.31318 | 1.271116
| 10:10 | 2023-12-03 |  | 78 | 334.5 | 7.260883 | 1.85 | 430 | 17.2 | 18.2 | 25.1 | 2.19837 | 28.1148 | 7.807589 | 59.48139 | 8.349366 | 377.7 | 7.382114 | 1.36 | 555 | 2.788224 | 0.2362701 | 24.34298 | 0.2041463 | [10 empty] | 7.105169 | -14.40009 | 27.73991 | -2.338962 | 8.349366 | 21.68919 | 14.58402 | 13.33982 | 1.244196
| 10:10 | 2023-12-04 |  | 79 | 339.8 | 7.511967 | 1.84 | 433 | 17.3 | 18.1 | 25.2 | 2.208949 | 28.32194 | 7.691232 | 59.78808 | 8.357824 | 365.6 | 7.382114 | 1.36 | 555 | 2.698901 | 0.2362701 | 24.34298 | 0.2041463 | [10 empty] | 7.141804 | -14.55941 | 27.93842 | -2.323548 | 8.357824 | 21.73684 | 14.59504 | 13.37902 | 1.21602
| 10:10 | 2023-12-05 |  | 80 | 332.5 | 7.671396 | 1.82 | 439 | 17.4 | 18.3 | 25.1 | 2.155847 | 28.59377 | 7.819952 | 60.08044 | 8.363142 | 370.5 | 7.382114 | 1.36 | 555 | 2.735073 | 0.2362701 | 24.34298 | 0.2041463 | [10 empty] | 7.176726 | -14.71804 | 28.11912 | -2.301739 | 8.363142 | 21.76422 | 14.5875 | 13.40108 | 1.186415
| 10:10 | 2023-12-06 |  | 81 | 345 | 8.025606 | 1.83 | 437 | 17.2 | 18.2 | 25.1 | 2.081052 | 28.67881 | 7.492891 | 60.37278 | 8.36193 | 364.2 | 7.382114 | 1.36 | 555 | 2.688566 | 0.2362701 | 24.34298 | 0.2041463 | [10 empty] | 7.211648 | -14.87566 | 28.2731 | -2.270329 | 8.36193 | 21.75937 | 14.54772 | 13.39744 | 1.150282
| 10:10 | 2023-12-07 |  | 82 | 336 | 8.46835 | 1.82 | 438 | 17.1 | 18.3 | 25.2 | 2.029274 | 28.59201 | 7.420916 | 60.64906 | 8.356302 | 362.5 | 7.382114 | 1.36 | 555 | 2.676016 | 0.2362701 | 24.34298 | 0.2041463 | [10 empty] | 7.24465 | -15.02761 | 28.43119 | -2.243725 | 8.356302 | 21.75988 | 14.51523 | 13.40358 | 1.111652
| 10:10 | 2023-12-08 |  | 83 | 342 | 8.91743 | 1.84 | 436 | 17.2 | 18.1 | 25.2 | 1.955497 | 27.88065 | 7.244751 | 60.91948 | 8.342887 | 365.9 | 7.382114 | 1.36 | 555 | 2.701115 | 0.2362701 | 24.34298 | 0.2041463 | [10 empty] | 7.276952 | -15.17859 | 28.59068 | -2.218211 | 8.342887 | 21.75498 | 14.47803 | 13.4121 | 1.065936
| 10:10 | 2023-12-09 |  | 84 | 347.8 | 9.309702 | 1.85 | 435 | 17.3 | 18.2 | 25.1 | 1.882087 | 27.69283 | 7.140284 | 61.18294 | 8.32362 | 368.2 | 7.382114 | 1.36 | 555 | 2.718094 | 0.2362701 | 24.34298 | 0.2041463 | [10 empty] | 7.308423 | -15.32988 | 28.74937 | -2.192208 | 8.32362 | 21.74311 | 14.43468 | 13.41949 | 1.015198
| 10:10 | 2023-12-10 |  | 85 | 349.8 | 9.905404 | 1.84 | 434 | 17.2 | 18.1 | 25.1 | 1.822472 | 27.63708 | 7.024546 | 61.43823 | 8.296815 | 368.8 | 7.382114 | 1.36 | 555 | 2.722524 | 0.2362701 | 24.34298 | 0.2041463 | [10 empty] | 7.338917 | -15.4795 | 28.90743 | -2.166926 | 8.296815 | 21.72475 | 14.38583 | 13.42793 | 0.9578981
| 10:10 | 2023-12-11 |  | 86 | 351.1 | 10.34165 | 1.85 | 436 | 17.2 | 18.3 | 25.2 | 1.838316 | 27.68092 | 6.936464 | 61.69712 | 8.264209 | 366 | 7.382114 | 1.36 | 555 | 2.701854 | 0.2362701 | 24.34298 | 0.2041463 | [10 empty] | 7.369843 | -15.62774 | 29.05997 | -2.140327 | 8.264209 | 21.69644 | 14.3266 | 13.43223 | 0.8943664
EQ | 10:10 | 2023-12-12 |  | 87 | 357.6 | 9.982389 | 1.87 | 435 | 17.1 | 18.2 | 25.1 | 1.820921 | 27.51334 | 7.17869 | 61.95899 | 8.23306 | 369.3 | 7.382114 | 1.36 | 555 | 2.726215 | 0.2362701 | 24.34298 | 0.2041463 | [10 empty] | 7.401123 | -15.7843 | 29.20725 | -2.106974 | 8.23306 | 21.65601 | 14.25489 | 13.42295 | 0.8319373
| 10:10 | 2023-12-13 |  | 88 | 348.6 | 10.56297 | 1.88 | 434 | 17 | 18.3 | 25 | 1.805995 | 27.16692 | 7.251347 | 62.21047 | 8.198745 | 371.8 | 7.382114 | 1.36 | 555 | 2.74467 | 0.2362701 | 24.34298 | 0.2041463 | [10 empty] | 7.431163 | -15.93834 | 29.39304 | -2.089727 | 8.198745 | 21.65345 | 14.22228 | 13.4547 | 0.7675821
Se cambia la solución de refino por el acumulado total de la TBCM-5. | 10:10 | 2023-12-14 |  | 89 | 357.6 | 10.17652 | 1.89 | 433 | 16.7 | 18 | 25.1 | 1.793954 | 26.99433 | 7.1187 | 62.46723 | 8.166641 | 372.8 | 7.587859 | 1.57 | 540 | 2.828754 | 0.263 | 25.662 | 0.4456869 | [10 empty] | 7.461833 | -16.09347 | 29.56897 | -2.068103 | 8.166641 | 21.64215 | 14.18031 | 13.4755 | 0.7048081
| 10:10 | 2023-12-15 |  | 90 | 342.9 | 10.0477 | 1.92 | 432 | 16.5 | 17.9 | 25 | 1.747476 | 27.39687 | 7.251347 | 62.69963 | 8.14451 | 377.1 | 7.587859 | 1.57 | 540 | 2.861382 | 0.263 | 25.662 | 0.4456869 | [10 empty] | 7.489594 | -16.23921 | 29.80383 | -2.074292 | 8.14451 | 21.70913 | 14.21954 | 13.56462 | 0.6549156
| 10:10 | 2023-12-16 |  | 91 | 344 | 9.612077 | 1.9 | 430 | 16.4 | 17.8 | 25.2 | 1.740018 | 27.12669 | 7.218571 | 62.93121 | 8.128531 | 376.5 | 7.587859 | 1.57 | 540 | 2.856829 | 0.263 | 25.662 | 0.4456869 | [10 empty] | 7.517257 | -16.38463 | 30.05452 | -2.086695 | 8.128531 | 21.79842 | 14.28116 | 13.66989 | 0.6112745
| 10:10 | 2023-12-17 |  | 92 | 340.2 | 9.024319 | 1.91 | 429 | 16.3 | 17.7 | 25 | 1.71829 | 27.08795 | 7.389849 | 63.15637 | 8.120877 | 374.5 | 7.587859 | 1.57 | 540 | 2.841653 | 0.263 | 25.662 | 0.4456869 | [10 empty] | 7.544153 | -16.532 | 30.31763 | -2.102718 | 8.120877 | 21.90651 | 14.36236 | 13.78563 | 0.5767248
| 10:10 | 2023-12-18 |  | 93 | 329.6 | 8.685779 | 1.92 | 428 | 16.4 | 17.8 | 24.9 | 1.674234 | 27.18858 | 7.342105 | 63.36659 | 8.120117 | 337.6 | 7.587859 | 1.57 | 540 | 2.561661 | 0.263 | 25.662 | 0.4456869 | [10 empty] | 7.569264 | -16.67352 | 30.59107 | -2.126014 | 8.120117 | 22.03766 | 14.4684 | 13.91755 | 0.550853
| 10:10 | 2023-12-19 |  | 94 | 281.4 | 8.58352 | 1.93 | 427 | 16.3 | 17.9 | 25 | 1.687088 | 26.28931 | 7.18704 | 63.54557 | 8.125367 | 373.2 | 7.587859 | 1.57 | 540 | 2.831789 | 0.263 | 25.662 | 0.4456869 | [10 empty] | 7.590644 | -16.7911 | 30.88669 | -2.171443 | 8.125367 | 22.22095 | 14.63031 | 14.09559 | 0.5347231
| 10:10 | 2023-12-20 |  | 95 | 335.7 | 9.060244 | 1.93 | 428 | 16.4 | 18 | 25.1 | 1.622559 | 27.25437 | 7.219347 | 63.75265 | 8.117839 | 373.7 | 7.587859 | 1.57 | 540 | 2.835583 | 0.263 | 25.662 | 0.4456869 | [10 empty] | 7.615379 | -16.93288 | 31.13966 | -2.186796 | 8.117839 | 22.32462 | 14.70924 | 14.20678 | 0.5024598
| 10:10 | 2023-12-21 |  | 96 | 342.6 | 9.661252 | 1.95 | 426 | 16.5 | 17.8 | 25.3 | 1.631808 | 26.98963 | 6.963946 | 63.96632 | 8.100813 | 372.6 | 7.587859 | 1.57 | 540 | 2.827236 | 0.263 | 25.662 | 0.4456869 | [10 empty] | 7.640903 | -17.07228 | 31.3811 | -2.199116 | 8.100813 | 22.40963 | 14.76873 | 14.30882 | 0.45991
| 10:10 | 2023-12-22 |  | 97 | 339.1 | 10.16042 | 1.93 | 426 | 16.6 | 17.9 | 25 | 1.610091 | 27.1148 | 6.842563 | 64.17407 | 8.078626 | 368.5 | 7.587859 | 1.57 | 540 | 2.796126 | 0.263 | 25.662 | 0.4456869 | [10 empty] | 7.665718 | -17.20759 | 31.61865 | -2.21229 | 8.078626 | 22.48968 | 14.82396 | 14.41106 | 0.4129071
| 10:10 | 2023-12-23 |  | 98 | 335.5 | 10.658 | 1.95 | 425 | 16.7 | 17.8 | 25.2 | 1.606332 | 26.7722 | 6.941943 | 64.37904 | 8.050642 | 371.9 | 7.587859 | 1.57 | 540 | 2.821925 | 0.263 | 25.662 | 0.4456869 | [10 empty] | 7.690203 | -17.34357 | 31.8673 | -2.229316 | 8.050642 | 22.57438 | 14.88418 | 14.52374 | 0.3604397
Se cambia la solución de refino por el acumulado total de la TBCM-5. | 10:10 | 2023-12-24 |  | 99 | 342.6 | 10.45071 | 1.94 | 426 | 16.9 | 17.9 | 25.2 | 1.590206 | 28.30734 | 6.864286 | 64.58632 | 8.023418 | 374.3 | 7.256778 | 1.59 | 505 | 2.716212 | 0.256 | 26.554 | 0.8009569 | [10 empty] | 7.714963 | -17.48087 | 32.05871 | -2.223775 | 8.023418 | 22.60126 | 14.8863 | 14.57784 | 0.308455
| 10:10 | 2023-12-25 |  | 100 | 335.1 | 10.71868 | 1.93 | 427 | 16.9 | 18 | 25.1 | 1.608887 | 27.32555 | 6.832653 | 64.7919 | 7.99199 | 376.6 | 7.256778 | 1.59 | 505 | 2.732903 | 0.256 | 27.054 | 0.8009569 | [10 empty] | 7.73952 | -17.60585 | 32.3199 | -2.251856 | 7.99199 | 22.70604 | 14.96652 | 14.71405 | 0.2524701
| 10:10 | 2023-12-26 |  | 101 | 340.5 | 11.00845 | 1.94 | 425 | 16.7 | 18.1 | 25.1 | 1.60523 | 28.4659 | 6.810236 | 65.00066 | 7.955542 | 378.7 | 7.256778 | 1.59 | 505 | 2.748142 | 0.256 | 26.554 | 0.8009569 | [10 empty] | 7.764457 | -17.73256 | 32.55669 | -2.269655 | 7.955542 | 22.77967 | 15.01521 | 14.82413 | 0.1910856
| 10:10 | 2023-12-27 |  | 102 | 326.9 | 11.48583 | 1.92 | 426 | 16.8 | 17.9 | 25.2 | 1.62647 | 28.41788 | 6.65122 | 65.20226 | 7.919414 | 374.4 | 7.256778 | 1.59 | 505 | 2.716938 | 0.256 | 26.554 | 0.8009569 | [10 empty] | 7.788539 | -17.85008 | 32.80515 | -2.297156 | 7.919414 | 22.87449 | 15.08595 | 14.95507 | 0.1308751
| 10:10 | 2023-12-28 |  | 103 | 334.2 | 11.77779 | 1.89 | 428 | 16.7 | 18 | 25.1 | 1.586388 | 28.56377 | 6.569859 | 65.40367 | 7.875653 | 381.2 | 7.256778 | 1.59 | 505 | 2.766284 | 0.256 | 26.554 | 0.8009569 | [10 empty] | 7.812597 | -17.96916 | 33.02106 | -2.311362 | 7.875653 | 22.92756 | 15.11496 | 15.0519 | 0.06305627
| 10:10 | 2023-12-29 |  | 104 | 345.5 | 12.05852 | 1.87 | 429 | 16.8 | 18.1 | 25.1 | 1.541705 | 28.64655 | 6.460361 | 65.60543 | 7.825406 | 372.6 | 7.256778 | 1.59 | 505 | 2.703876 | 0.256 | 26.554 | 0.8009569 | [10 empty] | 7.836697 | -18.09018 | 33.22379 | -2.319438 | 7.825406 | 22.95902 | 15.12232 | 15.13361 | -0.01129098
| 10:10 | 2023-12-30 |  | 105 | 361.7 | 12.04906 | 1.86 | 428 | 17 | 17.9 | 25.1 | 1.517938 | 28.65625 | 6.389647 | 65.8158 | 7.76603 | 374.7 | 7.256778 | 1.59 | 505 | 2.719115 | 0.256 | 26.554 | 0.8009569 | [10 empty] | 7.861826 | -18.2166 | 33.36905 | -2.302535 | 7.76603 | 22.91848 | 15.05666 | 15.15245 | -0.09579623
| 10:10 | 2023-12-31 |  | 106 | 350.2 | 12.18612 | 1.87 | 427 | 16.8 | 18 | 25.1 | 1.633916 | 28.56136 | 6.679356 | 66.03666 | 7.710452 | 375.8 | 7.256778 | 1.59 | 505 | 2.727097 | 0.256 | 26.554 | 0.8009569 | [10 empty] | 7.888209 | -18.34467 | 33.55623 | -2.300654 | 7.710452 | 22.92201 | 15.0338 | 15.21155 | -0.177757
| 10:10 | 2024-01-01 |  | 107 | 357.1 | 12.39635 | 1.88 | 428 | 16.9 | 17.9 | 25.3 | 1.519236 | 29.0466 | 6.559561 | 66.24363 | 7.649448 | 376.7 | 7.256778 | 1.59 | 505 | 2.733628 | 0.256 | 26.554 | 0.8009569 | [10 empty] | 7.912932 | -18.4729 | 33.71149 | -2.286528 | 7.649448 | 22.88803 | 14.9751 | 15.23859 | -0.2634841
| 10:10 | 2024-01-02 |  | 108 | 346.9 | 12.80133 | 1.9 | 426 | 17.1 | 18.1 | 25.2 | 1.520263 | 29.14768 | 6.783529 | 66.44347 | 7.588173 | 375.5 | 7.256778 | 1.59 | 505 | 2.72492 | 0.256 | 26.554 | 0.8009569 | [10 empty] | 7.936803 | -18.60176 | 33.89456 | -2.282636 | 7.588173 | 22.88097 | 14.94417 | 15.2928 | -0.3486296
| 10:10 | 2024-01-03 |  | 109 | 338.5 | 13.17109 | 1.91 | 425 | 17.2 | 18 | 25.1 | 1.535212 | 29.49293 | 6.892941 | 66.63988 | 7.525954 | 371.4 | 7.256778 | 1.59 | 505 | 2.695167 | 0.256 | 26.554 | 0.8009569 | [10 empty] | 7.960264 | -18.72942 | 34.08489 | -2.282194 | 7.525954 | 22.88142 | 14.92116 | 15.35547 | -0.4343104
| 10:10 | 2024-01-04 |  | 110 | 341 | 13.5536 | 1.92 | 423 | 17.4 | 17.9 | 25.1 | 1.524688 | 29.56703 | 6.991386 | 66.83689 | 7.456803 | 374.7 | 7.256778 | 1.59 | 505 | 2.719115 | 0.256 | 26.554 | 0.8009569 | [10 empty] | 7.983798 | -18.86049 | 34.26074 | -2.27429 | 7.456803 | 22.85706 | 14.87326 | 15.40025 | -0.5269946
Se cambia la solución de refino por el acumulado total de la TBCM-5. | 10:10 | 2024-01-05 |  | 111 | 340 | 13.68513 | 1.91 | 422 | 17.3 | 18.1 | 25.1 | 1.494771 | 29.65972 | 6.882146 | 67.02808 | 7.387393 | 372.5 | 7.319838 | 1.5 | 503 | 2.72664 | 0.2715382 | 25.30397 | 0.8810526 | [10 empty] | 8.006636 | -18.98861 | 34.44025 | -2.269462 | 7.387393 | 22.83903 | 14.8324 | 15.45164 | -0.6192433
| 10:10 | 2024-01-06 |  | 112 | 350.3 | 13.79971 | 1.92 | 423 | 17.2 | 18 | 25.2 | 1.475197 | 29.2947 | 6.794753 | 67.22081 | 7.311753 | 373.9 | 7.319838 | 1.5 | 503 | 2.736887 | 0.2715382 | 25.30397 | 0.8683958 | [10 empty] | 8.029658 | -19.1175 | 34.5548 | -2.239448 | 7.311753 | 22.74905 | 14.7194 | 15.4373 | -0.7179054
| 10:10 | 2024-01-07 |  | 113 | 367.7 | 14.14508 | 1.94 | 425 | 17 | 17.8 | 25.1 | 1.43911 | 29.95528 | 6.63662 | 67.41912 | 7.223304 | 375.2 | 7.319838 | 1.5 | 503 | 2.746403 | 0.2715382 | 25.30397 | 0.8683958 | [10 empty] | 8.053346 | -19.25039 | 34.60777 | -2.183693 | 7.223304 | 22.58069 | 14.52734 | 15.35739 | -0.830042
| 10:10 | 2024-01-08 |  | 114 | 339.6 | 14.3809 | 1.96 | 428 | 17.1 | 17.9 | 25.1 | 1.405026 | 30.1578 | 6.701256 | 67.59314 | 7.146589 | 371.9 | 7.319838 | 1.5 | 503 | 2.722248 | 0.2715382 | 25.30397 | 0.8683958 | [10 empty] | 8.074134 | -19.37286 | 34.72106 | -2.156862 | 7.146589 | 22.49478 | 14.42065 | 15.34819 | -0.9275441
| 10:10 | 2024-01-09 |  | 115 | 351.5 | 14.28849 | 1.94 | 430 | 17.2 | 18 | 25.1 | 1.396485 | 30.54041 | 6.624057 | 67.77394 | 7.064031 | 375.2 | 7.319838 | 1.5 | 503 | 2.746403 | 0.2715382 | 25.30397 | 0.8683958 | [10 empty] | 8.09573 | -19.49883 | 34.78522 | -2.109325 | 7.064031 | 22.35042 | 14.25469 | 15.28639 | -1.031699
EQ | 10:10 | 2024-01-10 |  | 116 | 336.4 | 14.5926 | 1.93 | 432 | 17.1 | 18.1 | 25.3 | 1.396917 | 30.73218 | 6.678425 | 67.94461 | 6.986412 | 374.7 | 7.319838 | 1.5 | 503 | 2.742743 | 0.2715382 | 25.30397 | 0.8683958 | [10 empty] | 8.116117 | -19.61948 | 34.88665 | -2.079023 | 6.986412 | 22.25358 | 14.13747 | 15.26717 | -1.129706
| 10:10 | 2024-01-11 |  | 117 | 338.9 | 14.80199 | 1.93 | 433 | 16.9 | 17.9 | 25.4 | 1.344172 | 30.35226 | 6.52606 | 68.10867 | 6.904805 | 375.5 | 7.319838 | 1.5 | 503 | 2.748599 | 0.2715382 | 25.30397 | 0.8683958 | [10 empty] | 8.135715 | -19.73796 | 34.98853 | -2.05013 | 6.904805 | 22.15537 | 14.01966 | 15.25057 | -1.230911
| 10:10 | 2024-01-12 |  | 118 | 333.6 | 14.29158 | 1.92 | 433 | 17 | 18 | 25.2 | 1.335054 | 29.97061 | 6.394662 | 68.26792 | 6.832335 | 374.1 | 7.319838 | 1.5 | 503 | 2.738351 | 0.2715382 | 25.30397 | 0.8683958 | [10 empty] | 8.154738 | -19.85147 | 35.11201 | -2.032307 | 6.832335 | 22.09288 | 13.93814 | 15.26054 | -1.322403
| 10:10 | 2024-01-13 |  | 119 | 345.2 | 13.81369 | 1.91 | 435 | 17.2 | 18.2 | 25.3 | 1.310042 | 29.78516 | 6.321951 | 68.43053 | 6.759468 | 379.4 | 7.319838 | 1.5 | 503 | 2.777147 | 0.2715382 | 25.30397 | 0.8683958 | [10 empty] | 8.174161 | -19.96814 | 35.21017 | -2.003033 | 6.759468 | 22.0015 | 13.82734 | 15.24203 | -1.414693
| 10:10 | 2024-01-14 |  | 120 | 357.2 | 12.7804 | 1.9 | 437 | 17.3 | 17.9 | 25.2 | 1.271144 | 29.80747 | 6.273113 | 68.59331 | 6.695292 | 378.7 | 7.319838 | 1.5 | 503 | 2.772023 | 0.2715382 | 25.30397 | 0.8683958 | [10 empty] | 8.193606 | -20.08819 | 35.29161 | -1.965457 | 6.695292 | 21.89871 | 13.70511 | 15.20342 | -1.498314
| 10:10 | 2024-01-15 |  | 121 | 366.6 | 12.41651 | 1.89 | 437 | 17.2 | 17.8 | 25.2 | 1.234042 | 30.17013 | 6.261024 | 68.75541 | 6.631408 | 378.3 | 7.319838 | 1.5 | 503 | 2.769095 | 0.2715382 | 25.30397 | 0.8683958 | [10 empty] | 8.21297 | -20.21171 | 35.33766 | -1.912416 | 6.631408 | 21.75735 | 13.54439 | 15.12595 | -1.581562
| 10:10 | 2024-01-16 |  | 122 | 362.6 | 13.07713 | 1.87 | 439 | 17.5 | 18 | 25.4 | 1.232518 | 30.15736 | 6.160883 | 68.91502 | 6.560604 | 375.4 | 7.319838 | 1.5 | 503 | 2.747867 | 0.2715382 | 25.30397 | 0.8683958 | [10 empty] | 8.232035 | -20.33139 | 35.3888 | -1.86351 | 6.560604 | 21.61801 | 13.38598 | 15.05741 | -1.671432
| 10:10 | 2024-01-17 |  | 123 | 371.2 | 12.82072 | 1.85 | 440 | 17.7 | 18.2 | 25.2 | 1.217579 | 29.66205 | 6.270899 | 69.07734 | 6.488417 | 380.1 | 7.319838 | 1.5 | 503 | 2.78227 | 0.2715382 | 25.30397 | 0.8683958 | [10 empty] | 8.251425 | -20.45713 | 35.435 | -1.809261 | 6.488417 | 21.46629 | 13.21487 | 14.97787 | -1.763008
| 10:10 | 2024-01-18 |  | 124 | 364.5 | 11.81369 | 1.84 | 439 | 17.8 | 18.4 | 25.3 | 1.231342 | 29.78715 | 6.435071 | 69.23761 | 6.433723 | 376.8 | 7.319838 | 1.5 | 503 | 2.758115 | 0.2715382 | 25.30397 | 0.8683958 | [10 empty] | 8.270569 | -20.58372 | 35.50813 | -1.764776 | 6.433723 | 21.35812 | 13.08755 | 14.9244 | -1.836846
Se cambia la solución de refino por el acumulado total de la TBCM-5. | 10:10 | 2024-01-19 |  | 125 | 368.7 | 12.30789 | 1.82 | 440 | 17.7 | 18.3 | 25.2 | 1.253195 | 30.00906 | 6.270899 | 69.40443 | 6.369842 | 372.3 | 7.449393 | 1.34 | 520 | 2.773409 | 0.254474 | 23.14624 | 0.8300826 | [10 empty] | 8.290496 | -20.7084 | 35.551 | -1.709868 | 6.369842 | 21.21244 | 12.92195 | 14.8426 | -1.920655
| 10:10 | 2024-01-20 |  | 126 | 372.1 | 11.53864 | 1.8 | 441 | 17.9 | 18.3 | 25.2 | 1.219643 | 29.70615 | 6.20489 | 69.57095 | 6.315281 | 366.8 | 7.449393 | 1.34 | 520 | 2.732437 | 0.254474 | 23.14624 | 0.8300826 | [10 empty] | 8.310387 | -20.83401 | 35.50987 | -1.622422 | 6.315281 | 20.99114 | 12.68076 | 14.67586 | -1.995107
| 10:10 | 2024-01-21 |  | 127 | 362.5 | 11.69452 | 1.81 | 439 | 17.8 | 18.4 | 25.1 | 1.213352 | 29.47932 | 6.285771 | 69.73163 | 6.261197 | 361.2 | 7.449393 | 1.34 | 520 | 2.690721 | 0.254474 | 23.14624 | 0.8300826 | [10 empty] | 8.329581 | -20.95801 | 35.48895 | -1.543595 | 6.261197 | 20.79214 | 12.46256 | 14.53094 | -2.068384
| 10:10 | 2024-01-22 |  | 128 | 365.6 | 11.46469 | 1.8 | 440 | 17.9 | 18.5 | 25.3 | 1.180074 | 29.23747 | 6.190174 | 69.88908 | 6.20733 | 364.8 | 7.449393 | 1.34 | 520 | 2.717538 | 0.254474 | 23.14624 | 0.8300826 | [10 empty] | 8.348388 | -21.08133 | 35.45451 | -1.460008 | 6.20733 | 20.58051 | 12.23213 | 14.37318 | -2.141058
EQ | 10:10 | 2024-01-23 |  | 129 | 363.6 | 10.70876 | 1.78 | 441 | 17.8 | 18.3 | 25.2 | 1.203719 | 29.05528 | 6.244286 | 70.04899 | 6.165115 | 362.1 | 7.449393 | 1.34 | 520 | 2.697425 | 0.254474 | 23.14624 | 0.8300826 | [10 empty] | 8.36749 | -21.20492 | 35.44008 | -1.383889 | 6.165115 | 20.40028 | 12.03279 | 14.23517 | -2.202375
| 10:10 | 2024-01-24 |  | 130 | 360 | 11.13453 | 1.77 | 440 | 17.7 | 18.3 | 25.1 | 1.234289 | 28.51146 | 6.133571 | 70.21232 | 6.118059 | 364 | 7.449393 | 1.34 | 520 | 2.711579 | 0.254474 | 23.14624 | 0.8300826 | [10 empty] | 8.386999 | -21.32473 | 35.4424 | -1.316308 | 6.118059 | 20.23573 | 11.84873 | 14.11767 | -2.26894
| 10:10 | 2024-01-25 |  | 131 | 357 | 10.77327 | 1.79 | 439 | 17.9 | 18.4 | 25.2 | 1.209481 | 28.45366 | 6.399286 | 70.36959 | 6.07734 | 367 | 7.449393 | 1.34 | 520 | 2.733927 | 0.254474 | 23.14624 | 0.8300826 | [10 empty] | 8.405786 | -21.44925 | 35.46593 | -1.254116 | 6.07734 | 20.09402 | 11.68823 | 14.01668 | -2.328446
| 10:10 | 2024-01-26 |  | 132 | 355 | 10.55009 | 1.81 | 438 | 17.8 | 18.5 | 25.1 | 1.24283 | 27.24011 | 6.256498 | 70.53088 | 6.04104 | 362 | 7.449393 | 1.34 | 520 | 2.69668 | 0.254474 | 23.14624 | 0.8300826 | [10 empty] | 8.425053 | -21.56962 | 35.53573 | -1.211922 | 6.04104 | 20.00715 | 11.58209 | 13.96611 | -2.384013
| 10:10 | 2024-01-27 |  | 133 | 358 | 10.3862 | 1.8 | 439 | 17.9 | 18.4 | 25.2 | 1.172121 | 26.23219 | 6.222143 | 70.68275 | 6.004373 | 360 | 7.449393 | 1.34 | 520 | 2.681781 | 0.254474 | 23.14624 | 0.8300826 | [10 empty] | 8.443194 | -21.69066 | 35.62192 | -1.175592 | 6.004373 | 19.93563 | 11.49244 | 13.93126 | -2.438821
| 10:10 | 2024-01-28 |  | 134 | 361 | 10.23282 | 1.82 | 438 | 17.7 | 18.3 | 25.1 | 1.19726 | 26.61115 | 6.074822 | 70.8407 | 5.96804 | 365 | 7.449393 | 1.34 | 520 | 2.719028 | 0.254474 | 23.14624 | 0.8300826 | [10 empty] | 8.462061 | -21.80964 | 35.68036 | -1.129865 | 5.96804 | 19.83876 | 11.3767 | 13.87072 | -2.494021
| 10:10 | 2024-01-29 |  | 135 | 356 | 9.900967 | 1.84 | 438 | 17.6 | 18.2 | 25.1 | 1.213273 | 26.5865 | 6.018081 | 70.99792 | 5.939121 | 363 | 7.449393 | 1.34 | 520 | 2.70413 | 0.254474 | 23.14624 | 0.8300826 | [10 empty] | 8.480842 | -21.92518 | 35.7579 | -1.093384 | 5.939121 | 19.77184 | 11.291 | 13.83272 | -2.541721
| 10:10 | 2024-01-30 |  | 136 | 362 | 9.423968 | 1.87 | 437 | 17.8 | 18.4 | 25.1 | 1.170375 | 26.48607 | 5.863204 | 71.15156 | 5.913732 | 364 | 7.449393 | 1.34 | 520 | 2.711579 | 0.254474 | 23.14624 | 0.8300826 | [10 empty] | 8.499193 | -22.03957 | 35.81776 | -1.05082 | 5.913732 | 19.69192 | 11.19273 | 13.77819 | -2.585461
| 10:10 | 2024-01-31 |  | 137 | 359 | 8.908653 | 1.89 | 438 | 17.7 | 18.3 | 25.1 | 1.154275 | 25.71914 | 5.9148 | 71.30076 | 5.896266 | 362 | 7.449393 | 1.34 | 520 | 2.69668 | 0.254474 | 23.14624 | 0.8300826 | [10 empty] | 8.517017 | -22.15397 | 35.91323 | -1.021821 | 5.896266 | 19.65553 | 11.13851 | 13.75926 | -2.620751
| 10:10 | 2024-02-01 |  | 138 | 352 | 8.532145 | 1.87 | 437 | 17.9 | 18.4 | 25.1 | 1.121579 | 25.80415 | 5.8125 | 71.44112 | 5.88526 | 365 | 7.449393 | 1.34 | 520 | 2.719028 | 0.254474 | 23.14624 | 0.8300826 | [10 empty] | 8.533783 | -22.26361 | 36.01135 | -0.9965479 | 5.88526 | 19.633 | 11.09922 | 13.74774 | -2.648523
| 10:10 | 2024-02-02 |  | 139 | 359 | 8.32404 | 1.85 | 438 | 17.8 | 18.2 | 25.1 | 1.115774 | 25.77264 | 5.82183 | 71.5838 | 5.875594 | 358 | 7.449393 | 1.34 | 520 | 2.666883 | 0.254474 | 23.14624 | 0.8300826 | [10 empty] | 8.550826 | -22.37586 | 36.10397 | -0.9676902 | 5.875594 | 19.60371 | 11.05288 | 13.72812 | -2.675232
| 10:10 | 2024-02-03 |  | 140 | 344.1 | 8.102028 | 1.83 | 439 | 17.5 | 18.1 | 25 | 1.131726 | 25.68111 | 5.914078 | 71.72214 | 5.87125 | 361.8 | 7.449393 | 1.34 | 520 | 2.69519 | 0.254474 | 23.14624 | 0.8300826 | [10 empty] | 8.567351 | -22.48502 | 36.21584 | -0.9479309 | 5.87125 | 19.60208 | 11.03473 | 13.73083 | -2.696101
| 10:10 | 2024-02-04 |  | 141 | 365.4 | 7.924961 | 1.79 | 440 | 17.7 | 18.3 | 25.2 | 1.129275 | 25.91047 | 5.989831 | 71.8708 | 5.864051 | 360.4 | 7.449393 | 1.34 | 520 | 2.684761 | 0.254474 | 23.14624 | 0.8300826 | [10 empty] | 8.585109 | -22.60363 | 36.29074 | -0.9086867 | 5.864051 | 19.55117 | 10.96606 | 13.68712 | -2.721058
| 10:10 | 2024-02-05 |  | 142 | 360.8 | 7.293816 | 1.8 | 438 | 17.6 | 18.2 | 25.1 | 1.098207 | 25.56446 | 6.067179 | 72.01202 | 5.865958 | 361.2 | 7.449393 | 1.34 | 520 | 2.690721 | 0.254474 | 23.14624 | 0.8300826 | [10 empty] | 8.601977 | -22.72233 | 36.38573 | -0.8770384 | 5.865958 | 19.52935 | 10.92737 | 13.66339 | -2.736019
Se cambia la solución de refino por el acumulado total de la TBCM-5. | 10:10 | 2024-02-06 |  | 143 | 358 | 6.965265 | 1.81 | 439 | 17.8 | 18.3 | 25.2 | 1.106666 | 25.81619 | 5.97696 | 72.15311 | 5.873035 | 353.7 | 3.655462 | 1.52 | 531 | 1.292937 | 0.213039 | 21.56267 | 0.2344538 | [10 empty] | 8.618832 | -22.8379 | 36.476 | -0.8453892 | 5.873035 | 19.51113 | 10.8923 | 13.6381 | -2.745797
| 10:10 | 2024-02-07 |  | 144 | 350.3 | 5.928282 | 1.8 | 437 | 17.7 | 18.2 | 25 | 1.070081 | 25.79077 | 5.901053 | 72.292 | 5.844904 | 364.2 | 3.655462 | 1.52 | 531 | 1.331319 | 0.213039 | 21.56267 | 0.2344538 | [10 empty] | 8.635422 | -22.96254 | 36.53031 | -0.79486 | 5.844904 | 19.41268 | 10.77726 | 13.56778 | -2.790517
| 10:10 | 2024-02-08 |  | 145 | 346.6 | 4.618371 | 1.76 | 442 | 17.6 | 18.1 | 25.1 | 1.07665 | 26.14088 | 5.797403 | 72.42907 | 5.835235 | 359.4 | 3.655462 | 1.52 | 531 | 1.313773 | 0.213039 | 21.56267 | 0.2344538 | [10 empty] | 8.651795 | -23.08339 | 36.59784 | -0.7515268 | 5.835235 | 19.34969 | 10.69789 | 13.51445 | -2.81656
| 10:10 | 2024-02-09 |  | 146 | 340 | 4.215667 | 1.77 | 441 | 17.5 | 17.9 | 25.2 | 1.088132 | 26.84378 | 5.65235 | 72.56513 | 5.830943 | 359 | 3.655462 | 1.52 | 531 | 1.312311 | 0.213039 | 21.56267 | 0.2344538 | [10 empty] | 8.668047 | -23.1988 | 36.6412 | -0.7020934 | 5.830943 | 19.27334 | 10.60529 | 13.4424 | -2.837104
| 10:10 | 2024-02-10 |  | 147 | 350.2 | 3.556969 | 1.76 | 443 | 17.9 | 18.3 | 25.3 | 1.085435 | 26.14522 | 5.788006 | 72.70593 | 5.833336 | 360.6 | 3.655462 | 1.52 | 531 | 1.31816 | 0.213039 | 21.56267 | 0.2344538 | [10 empty] | 8.684867 | -23.32084 | 36.69092 | -0.6513034 | 5.833336 | 19.20343 | 10.51856 | 13.37009 | -2.851531
| 10:10 | 2024-02-11 |  | 148 | 342.6 | 3.030011 | 1.75 | 443 | 17.7 | 18 | 25.1 | 1.045587 | 26.02032 | 5.607131 | 72.83642 | 5.843389 | 356.4 | 3.655462 | 1.52 | 531 | 1.302807 | 0.213039 | 21.56267 | 0.2344538 | [10 empty] | 8.700454 | -23.43619 | 36.75663 | -0.6104195 | 5.843389 | 19.16383 | 10.46338 | 13.32044 | -2.857065
| 10:10 | 2024-02-12 |  | 149 | 346.6 | 2.912432 | 1.76 | 441 | 18.1 | 18.5 | 25.2 | 1.032968 | 25.66769 | 5.679967 | 72.96724 | 5.853918 | 366.3 | 3.655462 | 1.52 | 531 | 1.338996 | 0.213039 | 21.56267 | 0.2344538 | [10 empty] | 8.71608 | -23.55459 | 36.8201 | -0.5669363 | 5.853918 | 19.11942 | 10.40334 | 13.26551 | -2.862162
| 10:10 | 2024-02-13 |  | 150 | 350.2 | 2.58991 | 1.75 | 441 | 18.3 | 18.4 | 25.3 | 1.026617 | 26.29985 | 5.789706 | 73.09777 | 5.869424 | 360.1 | 3.655462 | 1.52 | 531 | 1.316332 | 0.213039 | 21.56267 | 0.2344538 | [10 empty] | 8.731673 | -23.67656 | 36.87945 | -0.5198524 | 5.869424 | 19.07231 | 10.34064 | 13.20289 | -2.862249
| 10:10 | 2024-02-14 |  | 151 | 348.2 | 2.328082 | 1.75 | 440 | 18 | 18.5 | 25.1 | 1.001582 | 24.18454 | 5.913339 | 73.22392 | 5.887575 | 358.2 | 3.655462 | 1.52 | 531 | 1.309387 | 0.213039 | 21.56267 | 0.2344538 | [10 empty] | 8.746742 | -23.80058 | 37.00365 | -0.4962947 | 5.887575 | 19.09064 | 10.3439 | 13.20307 | -2.859167
| 10:10 | 2024-02-15 |  | 152 | 345.6 | 1.935317 | 1.77 | 438 | 17.8 | 18 | 25.2 | 1.036804 | 24.57763 | 5.864039 | 73.3547 | 5.910565 | 360.5 | 3.655462 | 1.52 | 531 | 1.317794 | 0.213039 | 21.56267 | 0.2344538 | [10 empty] | 8.762363 | -23.9226 | 37.11411 | -0.4686475 | 5.910565 | 19.10207 | 10.3397 | 13.1915 | -2.851798
| 10:10 | 2024-02-16 |  | 153 | 336 | 1.470587 | 1.79 | 436 | 17.9 | 18.2 | 25 | 1.044698 | 25.29762 | 5.965461 | 73.48186 | 5.940129 | 360.3 | 3.655462 | 1.52 | 531 | 1.317063 | 0.213039 | 21.56267 | 0.2344538 | [10 empty] | 8.777553 | -24.0432 | 37.22653 | -0.4425659 | 5.940129 | 19.12346 | 10.34591 | 13.18333 | -2.837424
| 10:10 | 2024-02-17 |  | 154 | 341.6 | 1.073047 | 1.81 | 435 | 17.7 | 17.9 | 25.3 | 1.035316 | 25.42071 | 5.87005 | 73.61027 | 5.974245 | 360.4 | 3.655462 | 1.52 | 531 | 1.317429 | 0.213039 | 21.56267 | 0.2344538 | [10 empty] | 8.792892 | -24.16384 | 37.32132 | -0.4097356 | 5.974245 | 19.13172 | 10.33883 | 13.15748 | -2.818646
| 10:10 | 2024-02-18 |  | 155 | 346.8 | 0.6717631 | 1.8 | 437 | 18 | 18.1 | 25.2 | 1.027494 | 25.14844 | 5.718347 | 73.73991 | 6.01317 | 358.9 | 3.655462 | 1.52 | 531 | 1.311945 | 0.213039 | 21.56267 | 0.2344538 | [10 empty] | 8.808377 | -24.2831 | 37.41067 | -0.3756271 | 6.01317 | 19.14074 | 10.33236 | 13.12757 | -2.795208
| 10:10 | 2024-02-19 |  | 156 | 330.6 | 1.074821 | 1.8 | 439 | 18.5 | 18.4 | 25.3 | 1.010309 | 24.85128 | 5.418595 | 73.85934 | 6.047505 | 351.1 | 3.655462 | 1.52 | 531 | 1.283433 | 0.213039 | 21.56267 | 0.2344538 | [10 empty] | 8.822644 | -24.39033 | 37.52658 | -0.3585068 | 6.047505 | 19.18375 | 10.36111 | 13.13625 | -2.775139
EQ | 10:10 | 2024-02-20 |  | 157 | 333.3 | 1.27635 | 1.78 | 441 | 18.5 | 18.5 | 25 | 1.002877 | 24.94594 | 5.533884 | 73.97966 | 6.078301 | 354.4 | 3.655462 | 1.52 | 531 | 1.295496 | 0.2111947 | 21.56267 | 0.2344538 | [10 empty] | 8.837016 | -24.50101 | 37.62252 | -0.3318089 | 6.078301 | 19.19981 | 10.36279 | 13.12151 | -2.758715
| 10:10 | 2024-02-21 |  | 158 | 335.6 | 1.009313 | 1.79 | 440 | 18.3 | 18.2 | 25.1 | 0.9931962 | 25.1496 | 5.543046 | 74.09952 | 6.112642 | 352.9 | 3.655462 | 1.52 | 531 | 1.290013 | 0.2111947 | 21.56267 | 0.2344538 | [10 empty] | 8.851333 | -24.61264 | 37.71474 | -0.3031525 | 6.112642 | 19.21474 | 10.36341 | 13.1021 | -2.738691
| 10:10 | 2024-02-22 |  | 159 | 330.6 | 1.073047 | 1.81 | 441 | 18.1 | 18 | 25.3 | 0.9805745 | 24.95606 | 5.593812 | 74.21529 | 6.146211 | 352.6 | 3.655462 | 1.52 | 531 | 1.288916 | 0.2111947 | 21.56267 | 0.2344538 | [10 empty] | 8.865162 | -24.7236 | 37.82079 | -0.2801451 | 6.146211 | 19.24339 | 10.37823 | 13.09718 | -2.718951
| 10:10 | 2024-02-23 |  | 160 | 333.6 | 1.005982 | 1.83 | 440 | 18.2 | 18.3 | 25.2 | 0.9877662 | 25.01486 | 5.607578 | 74.33356 | 6.180429 | 358.7 | 3.655462 | 1.52 | 531 | 1.311214 | 0.2111947 | 21.56267 | 0.2344538 | [10 empty] | 8.87929 | -24.83591 | 37.91934 | -0.2535144 | 6.180429 | 19.26386 | 10.38457 | 13.08343 | -2.698862
| 10:10 | 2024-02-24 |  | 161 | 329.1 | 1.009313 | 1.84 | 440 | 18.5 | 18.4 | 25.3 | 0.9906483 | 25.04574 | 5.63543 | 74.44962 | 6.215569 | 355.6 | 3.655462 | 1.52 | 531 | 1.299882 | 0.2111947 | 21.56267 | 0.2344538 | [10 empty] | 8.893153 | -24.94712 | 38.03829 | -0.2352802 | 6.215569 | 19.30674 | 10.41359 | 13.09117 | -2.677584
| 10:10 | 2024-02-25 |  | 162 | 332.3 | 1.019395 | 1.83 | 442 | 18.2 | 18.2 | 25.4 | 0.9674813 | 24.61303 | 5.708911 | 74.56388 | 6.250067 | 354.8 | 3.655462 | 1.52 | 531 | 1.296958 | 0.2111947 | 21.56267 | 0.2344538 | [10 empty] | 8.906802 | -25.06104 | 38.16101 | -0.2169311 | 6.250067 | 19.35003 | 10.44323 | 13.09997 | -2.656735
| 10:10 | 2024-02-26 |  | 163 | 334 | 1.034515 | 1.82 | 442 | 18.4 | 18.4 | 25.2 | 0.9994222 | 25.16531 | 5.764463 | 74.68393 | 6.284216 | 355.8 | 3.655462 | 1.52 | 531 | 1.300613 | 0.2111947 | 21.56267 | 0.2344538 | [10 empty] | 8.921142 | -25.17675 | 38.26346 | -0.1898403 | 6.284216 | 19.37092 | 10.44978 | 13.08671 | -2.636926
EQ | 10:10 | 2024-02-27 |  | 164 | 338 | 1.061386 | 1.8 | 441 | 18.2 | 18.2 | 25.1 | 0.9906975 | 24.98281 | 5.90281 | 74.80436 | 6.318022 | 365.9 | 3.655462 | 1.52 | 531 | 1.337534 | 0.2111947 | 21.56267 | 0.2344538 | [10 empty] | 8.935528 | -25.29683 | 38.37083 | -0.1621244 | 6.318022 | 19.39202 | 10.45649 | 13.07399 | -2.617506
| 10:10 | 2024-02-28 |  | 165 | 334 | 0.873292 | 1.78 | 440 | 18.1 | 18.1 | 25.2 | 0.9776399 | 24.71439 | 5.73602 | 74.91995 | 6.35556 | 354.6 | 3.655462 | 1.52 | 531 | 1.296227 | 0.2111947 | 21.56267 | 0.2344538 | [10 empty] | 8.949335 | -25.41178 | 38.50888 | -0.14903 | 6.35556 | 19.45266 | 10.50332 | 13.09709 | -2.593775
| 10:10 | 2024-02-29 |  | 166 | 340 | 0.76203125 | 1.8 | 438 | 18.3 | 18.2 | 25.1 | 0.9667856 | 24.97323 | 5.896628 | 75.03765 | 6.392786 | 352.8 | 3.655462 | 1.52 | 531 | 1.289647 | 0.2111947 | 21.56267 | 0.2344538 | [10 empty] | 8.963395 | -25.53249 | 38.61034 | -0.1187088 | 6.392786 | 19.47064 | 10.50725 | 13.07786 | -2.570609
Se cambia la solución de refino por el acumulado total de la TBCM-5. | 10:10 | 2024-03-01 |  | 167 | 342 | 0.9484169 | 1.83 | 436 | 18.2 | 18.1 | 25.1 | 0.9618529 | 25.05071 | 5.777157 | 75.15564 | 6.427433 | 356.1 | 3.785358 | 1.46 | 500 | 1.347966 | 0.2427959 | 24.49446 | 0.7659734 | [10 empty] | 8.97749 | -25.6514 | 38.69825 | -0.08425082 | 6.427433 | 19.47429 | 10.4968 | 13.04686 | -2.550057
| 10:10 | 2024-03-02 |  | 168 | 345 | 1.095355 | 1.81 | 438 | 18.1 | 18.1 | 25.1 | 0.9462581 | 24.44676 | 5.952306 | 75.26694 | 6.462251 | 366 | 3.785358 | 1.46 | 500 | 1.385441 | 0.2427959 | 24.49446 | 0.7659734 | [10 empty] | 8.990784 | -25.76325 | 38.8932 | -0.09460024 | 6.462251 | 19.5922 | 10.60142 | 13.12995 | -2.528533
| 10:10 | 2024-03-03 |  | 169 | 339 | 1.055281 | 1.8 | 439 | 18.2 | 18.2 | 25.2 | 0.96881 | 24.83498 | 6.090198 | 75.37803 | 6.499138 | 361.6 | 3.785358 | 1.46 | 500 | 1.368785 | 0.2427959 | 24.49446 | 0.7659734 | [10 empty] | 9.004054 | -25.87532 | 39.11274 | -0.1141945 | 6.499138 | 19.73656 | 10.7325 | 13.23742 | -2.504917
| 10:10 | 2024-03-04 |  | 170 | 341 | 1.015207 | 1.83 | 437 | 18.1 | 18 | 25.1 | 0.9933018 | 25.32331 | 6.182125 | 75.49439 | 6.535841 | 364.2 | 3.785358 | 1.46 | 500 | 1.378627 | 0.2427959 | 24.49446 | 0.7659734 | [10 empty] | 9.017953 | -25.99034 | 39.30618 | -0.1221608 | 6.535841 | 19.85168 | 10.83373 | 13.31584 | -2.482112
| 10:10 | 2024-03-05 |  | 171 | 344 | 1.148787 | 1.85 | 436 | 18.3 | 18.2 | 25.1 | 0.9786345 | 24.81106 | 6.159143 | 75.6095 | 6.57114 | 362.6 | 3.785358 | 1.46 | 500 | 1.372571 | 0.2427959 | 24.49446 | 0.7659734 | [10 empty] | 9.031703 | -26.1059 | 39.51588 | -0.1360109 | 6.57114 | 19.98112 | 10.94941 | 13.40998 | -2.460564
| 10:10 | 2024-03-06 |  | 172 | 337 | 1.175503 | 1.84 | 433 | 18.2 | 18.4 | 25.2 | 1.036587 | 24.77095 | 6.067216 | 75.73067 | 6.606186 | 362.4 | 3.785358 | 1.46 | 500 | 1.371814 | 0.2427959 | 24.49446 | 0.7659734 | [10 empty] | 9.046177 | -26.21688 | 39.73265 | -0.1551732 | 6.606186 | 20.12196 | 11.07578 | 13.51577 | -2.439991
| 10:10 | 2024-03-07 |  | 173 | 347 | 1.124843 | 1.81 | 435 | 18.1 | 18.2 | 25.2 | 0.9471 | 24.75583 | 5.99827 | 75.84226 | 6.641414 | 356.4 | 3.785358 | 1.46 | 500 | 1.349101 | 0.2427959 | 24.49446 | 0.7659734 | [10 empty] | 9.059508 | -26.33018 | 39.9296 | -0.165457 | 6.641414 | 20.24083 | 11.18132 | 13.59942 | -2.418093
| 10:10 | 2024-03-08 |  | 174 | 338 | 0.9909336 | 1.78 | 436 | 17.9 | 18.3 | 25.3 | 0.9497741 | 25.46496 | 5.929325 | 75.951 | 6.677815 | 374.4 | 3.785358 | 1.46 | 500 | 1.417238 | 0.2427959 | 24.49446 | 0.7659734 | [10 empty] | 9.072497 | -26.43892 | 40.10426 | -0.1698599 | 6.677815 | 20.34316 | 11.27066 | 13.66534 | -2.394682
EQ | 10:10 | 2024-03-09 |  | 175 | 332 | 0.8302416 | 1.79 | 439 | 18.1 | 18.2 | 25.1 | 0.9227228 | 26.67078 | 6.090198 | 76.05091 | 6.71879 | 369.6 | 3.785358 | 1.46 | 500 | 1.399068 | 0.2427959 | 24.49446 | 0.7659734 | [10 empty] | 9.084431 | -26.54791 | 40.29752 | -0.1812029 | 6.71879 | 20.4684 | 11.38397 | 13.74961 | -2.365641
| 10:10 | 2024-03-10 |  | 176 | 342 | 0.8577301 | 1.77 | 442 | 18 | 18.3 | 25.3 | 0.9092197 | 26.74176 | 5.658203 | 76.1535 | 6.758478 | 362.3 | 3.785358 | 1.46 | 500 | 1.371435 | 0.2427959 | 24.49446 | 0.7659734 | [10 empty] | 9.096685 | -26.65167 | 40.44445 | -0.1778818 | 6.758478 | 20.55125 | 11.45457 | 13.79278 | -2.338207
| 10:10 | 2024-03-11 |  | 177 | 339 | 1.045359 | 1.79 | 445 | 17.9 | 18.1 | 25.1 | 0.8915075 | 26.74522 | 5.773207 | 76.25285 | 6.794982 | 362.6 | 3.785358 | 1.46 | 500 | 1.372571 | 0.2427959 | 24.49446 | 0.7659734 | [10 empty] | 9.108553 | -26.75717 | 40.58458 | -0.1709801 | 6.794982 | 20.62239 | 11.51384 | 13.82741 | -2.313571
| 10:10 | 2024-03-12 |  | 178 | 343 | 1.234004 | 1.81 | 443 | 18.1 | 18.2 | 25.1 | 0.8504814 | 26.6124375 | 5.708911 | 76.3473 | 6.829055 | 363 | 3.785358 | 1.46 | 500 | 1.374085 | 0.2427959 | 24.49446 | 0.7659734 | [10 empty] | 9.119836 | -26.86272 | 40.71969 | -0.162137 | 6.829055 | 20.68603 | 11.56619 | 13.85697 | -2.29078
| 10:10 | 2024-03-13 |  | 179 | 354 | 1.113287 | 1.78 | 446 | 17.8 | 18.3 | 25 | 0.8502093 | 26.98269 | 5.75495 | 76.446 | 6.86423 | 371.7 | 3.785358 | 1.46 | 500 | 1.407017 | 0.2427959 | 24.49446 | 0.7659734 | [10 empty] | 9.131625 | -26.97322 | 40.82322 | -0.1384341 | 6.86423 | 20.71423 | 11.5826 | 13.85 | -2.267396
| 10:10 | 2024-03-14 |  | 180 | 346 | 0.9113383 | 1.77 | 447 | 17.9 | 18.2 | 25.1 | 0.8531552 | 26.97637 | 5.658203 | 76.54104 | 6.903413 | 362.5 | 3.785358 | 1.46 | 500 | 1.372192 | 0.2427959 | 24.49446 | 0.7659734 | [10 empty] | 9.142978 | -27.07831 | 40.95925 | -0.1302063 | 6.903413 | 20.78436 | 11.64138 | 13.88095 | -2.239565
| 10:10 | 2024-03-15 |  | 181 | 342 | 1.234004 | 1.78 | 446 | 17.8 | 18.1 | 25.2 | 0.8158654 | 27.19551 | 5.524752 | 76.62962 | 6.937517 | 363.1 | 3.785358 | 1.46 | 500 | 1.374463 | 0.2427959 | 24.49446 | 0.7659734 | [10 empty] | 9.153559 | -27.17955 | 41.07139 | -0.1150731 | 6.937517 | 20.82936 | 11.6758 | 13.89184 | -2.216042
| 10:10 | 2024-03-16 |  | 182 | 339 | 1.313399 | 1.79 | 448 | 17.9 | 18.3 | 25.2 | 0.8136003 | 27.5876 | 5.382193 | 76.71664 | 6.970869 | 361.1 | 3.785358 | 1.46 | 500 | 1.366893 | 0.2427959 | 24.49446 | 0.7659734 | [10 empty] | 9.163953 | -27.27668 | 41.17391 | -0.09862502 | 6.970869 | 20.8681 | 11.70415 | 13.89723 | -2.193084
| 10:10 | 2024-03-17 |  | 183 | 344 | 1.439115 | 1.8 | 446 | 18 | 18.2 | 25.1 | 0.7831319 | 26.94647 | 5.351311 | 76.80091 | 7.002162 | 357.9 | 3.785358 | 1.46 | 500 | 1.35478 | 0.2427959 | 24.49446 | 0.7659734 | [10 empty] | 9.17402 | -27.37494 | 41.28129 | -0.08338366 | 7.002162 | 20.90851 | 11.73449 | 13.90635 | -2.171858
| 10:10 | 2024-03-18 |  | 184 | 347 | 1.159287 | 1.81 | 445 | 17.9 | 18.1 | 25.1 | 0.7829008 | 27.44652 | 5.397049 | 76.88659 | 7.03635 | 360.7 | 3.785358 | 1.46 | 500 | 1.365379 | 0.2427959 | 24.49446 | 0.7659734 | [10 empty] | 9.184255 | -27.47535 | 41.36055 | -0.05619947 | 7.03635 | 20.92155 | 11.73729 | 13.8852 | -2.147905
| 10:10 | 2024-03-19 |  | 185 | 345.6 | 1.512865 | 1.79 | 448 | 18.1 | 18.3 | 25.1 | 0.865934 | 29.41352 | 5.101714 | 76.98476 | 7.06659 | 362.5 | 3.785358 | 1.46 | 500 | 1.372192 | 0.2427959 | 24.49446 | 0.7659734 | [10 empty] | 9.195981 | -27.56874 | 41.37531 | -0.008456553 | 7.06659 | 20.87316 | 11.67718 | 13.80657 | -2.129391
EQ | 10:10 | 2024-03-20 |  | 186 | 351.2 | 1.588599 | 1.77 | 446 | 18.3 | 18.3 | 25.2 | 0.7725906 | 27.23231 | 5.134691 | 77.06977 | 7.095817 | 365.2 | 3.785358 | 1.46 | 500 | 1.382413 | 0.2427959 | 24.49446 | 0.7659734 | [10 empty] | 9.206136 | -27.66457 | 41.45454 | 0.01612072 | 7.095817 | 20.88579 | 11.67965 | 13.78997 | -2.110319
| 10:10 | 2024-03-21 |  | 187 | 360.3 | 1.720983 | 1.76 | 448 | 18.2 | 18.4 | 25.3 | 0.7794594 | 27.76506 | 5.18013 | 77.15888 | 7.123179 | 366.6 | 3.785358 | 1.46 | 500 | 1.387712 | 0.2427959 | 24.49446 | 0.7659734 | [10 empty] | 9.216781 | -27.76423 | 41.50431 | 0.05410849 | 7.123179 | 20.86326 | 11.64648 | 13.74008 | -2.093601
Se cambia la solución de refino por el acumulado total de la TBCM-5. | 10:10 | 2024-03-22 |  | 188 | 362.3 | 1.857905 | 1.78 | 445 | 18.4 | 18.5 | 25.1 | 0.7584001 | 27.6593 | 5.215592 | 77.24503 | 7.148828 | 400.4 | 3.550296 | 1.5 | 545 | 1.421538 | 0.2881435 | 23.04661 | 0.2830093 | [10 empty] | 9.22707 | -27.86529 | 41.55778 | 0.09148326 | 7.148828 | 20.84133 | 11.61426 | 13.6925 | -2.078243
| 10:10 | 2024-03-23 |  | 189 | 350.9 | 1.988989 | 1.76 | 448 | 18.4 | 18.4 | 25 | 0.742806 | 27.07888 | 5.165824 | 77.31239 | 7.1748 | 368.2 | 3.550296 | 1.5 | 545 | 1.307219 | 0.2881435 | 23.04661 | 0.2830093 | [10 empty] | 9.235118 | -27.97203 | 41.69207 | 0.1013219 | 7.1748 | 20.89484 | 11.65972 | 13.72004 | -2.060318
| 10:10 | 2024-03-24 |  | 190 | 363.8 | 2.118132 | 1.75 | 449 | 18.5 | 18.6 | 25.2 | 0.7605187 | 28.40209 | 5.22557 | 77.3915 | 7.194061 | 368.2 | 3.550296 | 1.5 | 545 | 1.307219 | 0.2881435 | 23.04661 | 0.2830093 | [10 empty] | 9.244567 | -28.08489 | 41.68735 | 0.1676125 | 7.194061 | 20.79652 | 11.55196 | 13.60246 | -2.050506
| 10:10 | 2024-03-25 |  | 191 | 361.5 | 1.919558 | 1.74 | 449 | 18.7 | 18.8 | 25.2 | 0.7548607 | 27.3531 | 5.27101 | 77.46884 | 7.216074 | 366.3 | 3.550296 | 1.5 | 545 | 1.300473 | 0.2881435 | 23.04661 | 0.2830093 | [10 empty] | 9.253806 | -28.19803 | 41.72493 | 0.2179475 | 7.216074 | 20.74298 | 11.48917 | 13.5269 | -2.037732
| 10:10 | 2024-03-26 |  | 192 | 348.6 | 1.856389 | 1.72 | 450 | 18.9 | 18.9 | 25.3 | 0.7650148 | 27.87766 | 5.347879 | 77.54357 | 7.239524 | 363 | 3.550296 | 1.5 | 545 | 1.288757 | 0.2881435 | 23.04661 | 0.2830093 | [10 empty] | 9.262732 | -28.30862 | 41.77058 | 0.2637528 | 7.239524 | 20.70148 | 11.43875 | 13.46196 | -2.023208
| 10:10 | 2024-03-27 |  | 193 | 335.39 | 1.793015 | 1.73 | 449 | 18.9 | 19 | 25.3 | 0.75299 | 26.55051 | 5.379412 | 77.61217 | 7.264196 | 362 | 3.550296 | 1.5 | 545 | 1.285207 | 0.2881435 | 23.04661 | 0.2830093 | [10 empty] | 9.270927 | -28.41549 | 41.88012 | 0.2830937 | 7.264196 | 20.72882 | 11.45789 | 13.46462 | -2.006731
| 10:10 | 2024-03-28 |  | 194 | 334.8 | 1.665642 | 1.73 | 450 | 19 | 18.8 | 25.2 | 0.7839466 | 26.74641 | 5.465656 | 77.68552 | 7.29031 | 362.4 | 3.550296 | 1.5 | 545 | 1.286627 | 0.2881435 | 23.04661 | 0.2830093 | [10 empty] | 9.279688 | -28.524 | 41.98523 | 0.3050537 | 7.29031 | 20.75154 | 11.47185 | 13.46123 | -1.989378
| 10:10 | 2024-03-29 |  | 195 | 332.4 | 1.599016 | 1.74 | 449 | 18.8 | 18.6 | 25 | 0.8002164 | 27.1502 | 5.488525 | 77.76044 | 7.317413 | 361.4 | 3.550296 | 1.5 | 545 | 1.283077 | 0.2881435 | 23.04661 | 0.2830093 | [10 empty] | 9.288638 | -28.63215 | 42.08408 | 0.3291962 | 7.317413 | 20.76935 | 11.48071 | 13.45193 | -1.971225
| 10:10 | 2024-03-30 |  | 196 | 328.5 | 1.539964 | 1.74 | 448 | 18.9 | 18.6 | 25.3 | 0.7997303 | 26.12184 | 5.446705 | 77.83398 | 7.345309 | 362.8 | 3.550296 | 1.5 | 545 | 1.288047 | 0.2881435 | 23.04661 | 0.2830093 | [10 empty] | 9.297422 | -28.73811 | 42.21928 | 0.3382404 | 7.345309 | 20.82648 | 11.52906 | 13.48117 | -1.952113
| 10:10 | 2024-03-31 |  | 197 | 350.7 | 1.526573 | 1.74 | 446 | 18.7 | 18.5 | 25.2 | 0.8024384 | 26.03782 | 5.377759 | 77.916 | 7.372324 | 362.4 | 3.550296 | 1.5 | 545 | 1.286627 | 0.2881435 | 23.04661 | 0.2830093 | [10 empty] | 9.30722 | -28.85012 | 42.31474 | 0.3658831 | 7.372324 | 20.83694 | 11.52972 | 13.46462 | -1.934895
| 10:10 | 2024-04-01 |  | 198 | 342.4 | 1.515679 | 1.75 | 448 | 18.8 | 18.7 | 25.1 | 0.8241648 | 26.07527 | 5.294554 | 77.99844 | 7.399877 | 362.7 | 3.550296 | 1.5 | 545 | 1.287692 | 0.2881435 | 23.04661 | 0.2830093 | [10 empty] | 9.317067 | -28.95755 | 42.4216 | 0.3865601 | 7.399877 | 20.86393 | 11.54686 | 13.46405 | -1.91719
EQ | 10:10 | 2024-04-02 |  | 199 | 345.2 | 1.424138 | 1.74 | 447 | 18.7 | 18.8 | 25.3 | 0.831057 | 26.23024 | 5.234132 | 78.08301 | 7.428451 | 365.5 | 3.550296 | 1.5 | 545 | 1.297633 | 0.2881435 | 23.04661 | 0.2830093 | [10 empty] | 9.327169 | -29.06459 | 42.51662 | 0.4115295 | 7.428451 | 20.88048 | 11.55331 | 13.45203 | -1.898718
| 10:10 | 2024-04-03 |  | 200 | 344 | 1.451008 | 1.76 | 450 | 18.6 | 18.6 | 25.2 | 0.8156629 | 25.98662 | 5.141901 | 78.16429 | 7.45711 | 363.5 | 3.550296 | 1.5 | 545 | 1.290533 | 0.2881435 | 23.04661 | 0.2830093 | [10 empty] | 9.336878 | -29.1692 | 42.62493 | 0.4300451 | 7.45711 | 20.91284 | 11.57596 | 13.45573 | -1.879767
| 10:10 | 2024-04-04 |  | 201 | 351.3 | 1.679408 | 1.78 | 449 | 18.8 | 18.5 | 25.2 | 0.8125059 | 25.94777 | 5.164959 | 78.24808 | 7.482255 | 360.7 | 3.550296 | 1.5 | 545 | 1.280592 | 0.2881435 | 23.04661 | 0.2830093 | [10 empty] | 9.346887 | -29.2767 | 42.71665 | 0.456534 | 7.482255 | 20.92221 | 11.57532 | 13.43995 | -1.864632
| 10:10 | 2024-04-05 |  | 202 | 339.2 | 1.692843 | 1.79 | 450 | 18.9 | 18.7 | 25.1 | 0.8056753 | 25.38784 | 5.049669 | 78.32661 | 7.507609 | 373.1 | 3.550296 | 1.5 | 545 | 1.324615 | 0.2881435 | 23.04661 | 0.2830093 | [10 empty] | 9.356268 | -29.37788 | 42.84028 | 0.467253 | 7.507609 | 20.97001 | 11.61374 | 13.4624 | -1.848659
| 10:10 | 2024-04-06 |  | 203 | 336.7 | 1.755288 | 1.81 | 451 | 18.7 | 18.5 | 25 | 0.7960773 | 25.72359 | 5.098007 | 78.40106 | 7.53394 | 374.1 | 3.550296 | 1.5 | 545 | 1.328166 | 0.2881435 | 23.04661 | 0.2830093 | [10 empty] | 9.36516 | -29.47906 | 42.98617 | 0.4694941 | 7.53394 | 21.04105 | 11.67589 | 13.50711 | -1.83122
| 10:10 | 2024-04-07 |  | 204 | 337.9 | 1.849803 | 1.8 | 452 | 18.7 | 18.8 | 25.4 | 0.7678191 | 24.71608 | 5.144352 | 78.47138 | 7.559177 | 354.4 | 3.550296 | 1.5 | 545 | 1.258225 | 0.2881435 | 23.04661 | 0.2830093 | [10 empty] | 9.373561 | -29.5816 | 43.16543 | 0.4597968 | 7.559177 | 21.14301 | 11.76945 | 13.58383 | -1.814384
| 10:10 | 2024-04-08 |  | 205 | 347.4 | 1.485244 | 1.79 | 450 | 18.6 | 18.6 | 25.1 | 0.794228 | 25.1439 | 5.167525 | 78.55198 | 7.585818 | 362.1 | 3.550296 | 1.5 | 545 | 1.285562 | 0.2881435 | 23.04661 | 0.2830093 | [10 empty] | 9.383188 | -29.68806 | 43.27167 | 0.4801577 | 7.585818 | 21.16943 | 11.78625 | 13.58362 | -1.79737
| 10:10 | 2024-04-09 |  | 206 | 295.4 | 1.238091 | 1.84 | 452 | 18.7 | 18.7 | 25.1 | 0.8024394 | 25.56247 | 5.011838 | 78.61351 | 7.618833 | 361.9 | 3.550296 | 1.5 | 545 | 1.284852 | 0.2881435 | 23.04661 | 0.2830093 | [10 empty] | 9.390539 | -29.77461 | 43.47632 | 0.4516581 | 7.618833 | 21.32054 | 11.93 | 13.7017 | -1.771706
EQ | 10:10 | 2024-04-10 |  | 207 | 354.4 | 0.9420254 | 1.78 | 453 | 18.6 | 18.6 | 25.2 | 0.7977915 | 25.3465 | 4.988742 | 78.69627 | 7.652967 | 372.2 | 3.550296 | 1.5 | 545 | 1.32142 | 0.2881435 | 23.04661 | 0.2830093 | [10 empty] | 9.400424 | -29.87923 | 43.57274 | 0.4747094 | 7.652967 | 21.34647 | 11.94605 | 13.6935 | -1.747457
| 10:10 | 2024-04-11 |  | 208 | 349.7 | 0.6863328 | 1.72 | 454 | 18.8 | 18.7 | 25.1 | 0.7826288 | 24.45715 | 4.94255 | 78.77345 | 7.691781 | 363.4 | 3.550296 | 1.5 | 545 | 1.290178 | 0.2881435 | 23.04661 | 0.2830093 | [10 empty] | 9.409644 | -29.98118 | 43.72804 | 0.4738018 | 7.691781 | 21.43864 | 12.029 | 13.74686 | -1.717862
| 10:10 | 2024-04-12 |  | 209 | 349.3 | 0.5383002 | 1.71 | 455 | 18.7 | 18.5 | 25.1 | 0.7611117 | 24.40883 | 4.94255 | 78.84818 | 7.73134 | 362.7 | 3.550296 | 1.5 | 545 | 1.287692 | 0.2881435 | 23.04661 | 0.2830093 | [10 empty] | 9.41857 | -30.08316 | 43.8668 | 0.4792167 | 7.73134 | 21.51498 | 12.09641 | 13.78364 | -1.68723
| 10:10 | 2024-04-13 |  | 210 | 332.7 | 0.4306402 | 1.73 | 456 | 18.6 | 18.7 | 25.2 | 0.7958941 | 24.87169 | 5.011838 | 78.92251 | 7.772417 | 365.7 | 3.550296 | 1.5 | 545 | 1.298343 | 0.2881435 | 23.04661 | 0.2830093 | [10 empty] | 9.427449 | -30.18145 | 44.02216 | 0.4761948 | 7.772417 | 21.61313 | 12.18568 | 13.84071 | -1.655032
Se cambia la solución de refino por el acumulado total de la TBCM-5. | 10:10 | 2024-04-14 |  | 211 | 340.4 | 0.3229801 | 1.72 | 458 | 18.5 | 18.6 | 25.1 | 0.7749257 | 24.97857 | 5.081126 | 78.99597 | 7.815071 | 376.8 | 3.429752 | 1.24 | 534 | 1.292331 | 0.230507 | 25.08064 | 0.8300826 | [10 empty] | 9.436224 | -30.28359 | 44.16835 | 0.4788708 | 7.815071 | 21.69983 | 12.26361 | 13.88476 | -1.621153
| 10:10 | 2024-04-15 |  | 212 | 330.5 | 0.2276469 | 1.73 | 460 | 18.3 | 18.5 | 25 | 0.7879134 | 25.34224 | 5.101977 | 79.07645 | 7.858756 | 374.5 | 3.429752 | 1.24 | 534 | 1.284442 | 0.230507 | 25.08064 | 0.8300826 | [10 empty] | 9.445837 | -30.36986 | 44.39901 | 0.4402945 | 7.858756 | 21.88791 | 12.44207 | 14.02916 | -1.587081
EQ | 10:10 | 2024-04-16 |  | 213 | 325.7 | 0.2015289 | 1.72 | 461 | 18.5 | 18.6 | 25.2 | 0.7537947 | 25.52218 | 5.164959 | 79.15027 | 7.902502 | 364.1 | 3.429752 | 1.24 | 534 | 1.248773 | 0.230507 | 25.08064 | 0.8300826 | [10 empty] | 9.454655 | -30.456 | 44.62999 | 0.4015261 | 7.902502 | 22.07649 | 12.62184 | 14.17399 | -1.552153
| 10:10 | 2024-04-17 |  | 214 | 335.7 | 0.3364376 | 1.73 | 459 | 18.3 | 18.7 | 25.1 | 0.7530954 | 25.40563 | 5.17351 | 79.22858 | 7.94327 | 370.8 | 3.429752 | 1.24 | 534 | 1.271752 | 0.230507 | 25.08064 | 0.8300826 | [10 empty] | 9.46401 | -30.5461 | 44.82198 | 0.379876 | 7.94327 | 22.21915 | 12.75513 | 14.27588 | -1.520741
| 10:10 | 2024-04-18 |  | 215 | 344.2 | 0.5383002 | 1.74 | 460 | 18.4 | 18.7 | 25.3 | 0.7281099 | 25.75765 | 5.081126 | 79.30517 | 7.982266 | 370.8 | 3.429752 | 1.24 | 534 | 1.271752 | 0.230507 | 25.08064 | 0.8300826 | [10 empty] | 9.473158 | -30.63662 | 44.99866 | 0.3642944 | 7.982266 | 22.3443 | 12.87114 | 14.36204 | -1.490892
| 10:10 | 2024-04-19 |  | 216 | 334.6 | 0.6728753 | 1.73 | 459 | 18.4 | 18.6 | 25.3 | 0.7287182 | 26.44695 | 5.034934 | 79.3786 | 8.019831 | 369 | 3.429752 | 1.24 | 534 | 1.265579 | 0.230507 | 25.08064 | 0.8300826 | [10 empty] | 9.48193 | -30.72311 | 45.17085 | 0.3481159 | 8.019831 | 22.46758 | 12.98565 | 14.44775 | -1.462099
| 10:10 | 2024-04-20 |  | 217 | 335.4 | 1.279522 | 1.73 | 458 | 18.5 | 18.7 | 25.2 | 0.7017713 | 25.70845 | 4.946645 | 79.44831 | 8.049853 | 361.2 | 3.429752 | 1.24 | 534 | 1.238826 | 0.230507 | 25.08064 | 0.8300826 | [10 empty] | 9.490257 | -30.80808 | 45.35787 | 0.3254267 | 8.049853 | 22.59965 | 13.10939 | 14.54979 | -1.440404
| 10:10 | 2024-04-21 |  | 218 | 336.6 | 1.414209 | 1.72 | 458 | 18.6 | 18.8 | 25.1 | 0.7045271 | 26.73948 | 4.854184 | 79.51967 | 8.077232 | 365.3 | 3.429752 | 1.24 | 534 | 1.252888 | 0.230507 | 25.08064 | 0.8300826 | [10 empty] | 9.498781 | -30.89187 | 45.48909 | 0.3233228 | 8.077232 | 22.67445 | 13.17567 | 14.59722 | -1.421549
| 10:10 | 2024-04-22 |  | 219 | 341.65 | 1.609571 | 1.7 | 459 | 18.4 | 18.6 | 25.1 | 0.7172123 | 26.48168 | 4.949257 | 79.59425 | 8.102464 | 361.8 | 3.429752 | 1.24 | 534 | 1.240884 | 0.230507 | 25.08064 | 0.8300826 | [10 empty] | 9.50769 | -30.97904 | 45.63062 | 0.3192135 | 8.102464 | 22.75405 | 13.24636 | 14.65158 | -1.405226
| 10:10 | 2024-04-23 |  | 220 | 354.8 | 1.877833 | 1.69 | 460 | 18.3 | 18.5 | 25.3 | 0.6891198 | 26.13903 | 5.018317 | 79.66896 | 8.123088 | 366.1 | 3.429752 | 1.24 | 534 | 1.255632 | 0.230507 | 25.08064 | 0.8300826 | [10 empty] | 9.516614 | -31.07201 | 45.75124 | 0.3263903 | 8.123088 | 22.80232 | 13.28571 | 14.67923 | -1.393525
| 10:10 | 2024-04-24 |  | 221 | 353.5 | 2.146095 | 1.68 | 459 | 18.4 | 18.5 | 25.2 | 0.6785389 | 27.34927 | 5.087376 | 79.74105 | 8.140927 | 361.5 | 3.429752 | 1.24 | 534 | 1.239855 | 0.230507 | 25.08064 | 0.8300826 | [10 empty] | 9.525226 | -31.16588 | 45.84627 | 0.3438321 | 8.140927 | 22.82131 | 13.29608 | 14.68038 | -1.384299
| 10:10 | 2024-04-25 |  | 222 | 331.8 | 2.153201 | 1.66 | 461 | 18.5 | 18.7 | 25.2 | 0.6553581 | 27.32147 | 5.196606 | 79.80325 | 8.159785 | 359.1 | 3.429752 | 1.24 | 534 | 1.231624 | 0.230507 | 25.08064 | 0.8300826 | [10 empty] | 9.532655 | -31.25534 | 45.98058 | 0.3437823 | 8.159785 | 22.88503 | 13.35237 | 14.72524 | -1.37287
| 10:10 | 2024-04-26 |  | 223 | 325.4 | 2.220488 | 1.65 | 464 | 18.8 | 18.9 | 25.2 | 0.6749611 | 28.0897 | 5.265894 | 79.86671 | 8.178057 | 362.7 | 3.429752 | 1.24 | 534 | 1.243971 | 0.230507 | 25.08064 | 0.8300826 | [10 empty] | 9.540236 | -31.34424 | 46.10132 | 0.3485895 | 8.178057 | 22.93513 | 13.3949 | 14.75707 | -1.362179
| 10:10 | 2024-04-27 |  | 224 | 323.4 | 2.287776 | 1.63 | 465 | 18.7 | 18.9 | 25.3 | 0.660592 | 27.5413 | 5.312086 | 79.92701 | 8.196151 | 369.2 | 3.429752 | 1.24 | 534 | 1.266264 | 0.230507 | 25.08064 | 0.8300826 | [10 empty] | 9.547439 | -31.43324 | 46.2527 | 0.3417738 | 8.196151 | 23.01561 | 13.46818 | 14.81946 | -1.351288
| 10:10 | 2024-04-28 |  | 225 | 322 | 2.485523 | 1.61 | 466 | 18.5 | 18.7 | 25.2 | 0.6546811 | 27.78088 | 5.418595 | 79.98531 | 8.212874 | 367.2 | 3.429752 | 1.24 | 534 | 1.259405 | 0.230507 | 25.08064 | 0.8300826 | [10 empty] | 9.554402 | -31.52358 | 46.41783 | 0.3304917 | 8.212874 | 23.10713 | 13.55272 | 14.89425 | -1.341528
| 10:10 | 2024-04-29 |  | 226 | 319.7 | 2.485523 | 1.62 | 467 | 18.5 | 18.9 | 25.2 | 0.6479639 | 27.86942 | 5.418595 | 80.04212 | 8.229557 | 366.5 | 3.429752 | 1.24 | 534 | 1.257004 | 0.230507 | 25.08064 | 0.8300826 | [10 empty] | 9.561189 | -31.61325 | 46.58057 | 0.3197326 | 8.229557 | 23.19688 | 13.63569 | 14.96733 | -1.331632
eq | 10:10 | 2024-04-30 |  | 227 | 315.7 | 2.521661 | 1.6 | 467 | 18.7 | 18.8 | 25.3 | 0.6519173 | 27.74596 | 5.294554 | 80.09838 | 8.2461 | 368.4 | 3.429752 | 1.24 | 534 | 1.263521 | 0.230507 | 25.08064 | 0.8300826 | [10 empty] | 9.567909 | -31.69913 | 46.75016 | 0.3042035 | 8.2461 | 23.29713 | 13.72922 | 15.05103 | -1.321809
| 10:10 | 2024-05-01 |  | 228 | 326.6 | 2.548487 | 1.62 | 468 | 18.4 | 18.6 | 25.2 | 0.6787247 | 27.98251 | 5.455693 | 80.1618 | 8.261576 | 366.5 | 3.429752 | 1.24 | 534 | 1.257004 | 0.230507 | 25.08064 | 0.8300826 | [10 empty] | 9.575485 | -31.79184 | 46.89871 | 0.3005921 | 8.261576 | 23.36844 | 13.79296 | 15.10687 | -1.313908
| 10:10 | 2024-05-02 |  | 229 | 338.4 | 2.625465 | 1.6 | 470 | 18.5 | 18.7 | 25.2 | 0.6786292 | 27.97217 | 5.370636 | 80.22912 | 8.274804 | 372.7 | 3.429752 | 1.24 | 534 | 1.278269 | 0.230507 | 25.08064 | 0.8300826 | [10 empty] | 9.583526 | -31.88689 | 47.01549 | 0.3104169 | 8.274804 | 23.4034 | 13.81988 | 15.1286 | -1.308721
| 10:10 | 2024-05-03 |  | 230 | 338.3 | 2.709444 | 1.62 | 467 | 18.3 | 18.6 | 25.3 | 0.6638398 | 27.08466 | 5.557317 | 80.29342 | 8.287785 | 373.2 | 3.429752 | 1.24 | 534 | 1.279983 | 0.230507 | 25.08064 | 0.8300826 | [10 empty] | 9.591207 | -31.98555 | 47.18089 | 0.3037835 | 8.287785 | 23.48313 | 13.89192 | 15.19534 | -1.303422
| 10:10 | 2024-05-04 |  | 231 | 360.3 | 2.494965 | 1.64 | 463 | 18.6 | 18.9 | 25.3 | 0.686899 | 27.42907 | 5.273506 | 80.3683 | 8.301462 | 369.2 | 3.429752 | 1.24 | 534 | 1.266264 | 0.230507 | 25.08064 | 0.8300826 | [10 empty] | 9.600151 | -32.08543 | 47.28148 | 0.322541 | 8.301462 | 23.49751 | 13.89736 | 15.19605 | -1.298689
Se cambia nueva solución | 10:10 | 2024-05-05 |  | 232 | 369.3 | 2.441139 | 1.6 | 464 | 18.7 | 18.7 | 25.2 | 0.6511892 | 26.43793 | 5.208604 | 80.44035 | 8.314554 | 375.7 | 3.881356 | 1.21 | 590 | 1.458225 | 0.270597 | 21.88652 | 0.1891525 | [10 empty] | 9.608758 | -32.187 | 47.38637 | 0.3406221 | 8.314554 | 23.51392 | 13.90516 | 15.19937 | -1.294204
| 10:10 | 2024-05-06 |  | 233 | 352.5 | 2.326157 | 1.62 | 460 | 18.8 | 18.5 | 25.2 | 0.6393492 | 27.11791 | 5.149024 | 80.49772 | 8.337463 | 352.3 | 3.881356 | 1.21 | 590 | 1.367402 | 0.270597 | 21.88652 | 0.1891525 | [10 empty] | 9.615611 | -32.29655 | 47.42478 | 0.3885852 | 8.337463 | 23.4657 | 13.85009 | 15.12824 | -1.278148
| 10:10 | 2024-05-07 |  | 234 | 373.3 | 2.243209 | 1.64 | 461 | 18.2 | 18.6 | 25 | 0.6344221 | 27.61602 | 5.185958 | 80.56333 | 8.356486 | 355.7 | 3.881356 | 1.21 | 590 | 1.380598 | 0.270597 | 21.88652 | 0.1891525 | [10 empty] | 9.623449 | -32.41396 | 47.35608 | 0.4818498 | 8.356486 | 23.29861 | 13.67516 | 14.94212 | -1.266963
EQ | 10:10 | 2024-05-08 |  | 235 | 362.9 | 2.2696 | 1.65 | 462 | 18.3 | 18.7 | 25.2 | 0.6358487 | 27.01907 | 5.095373 | 80.6257 | 8.376477 | 331.3 | 3.881356 | 1.21 | 590 | 1.285893 | 0.270597 | 21.88652 | 0.1891525 | [10 empty] | 9.630899 | -32.52588 | 47.33363 | 0.5543593 | 8.376477 | 23.18422 | 13.55332 | 14.80775 | -1.254422
| 10:10 | 2024-05-09 |  | 236 | 308.5 | 2.216818 | 1.66 | 460 | 18.5 | 18.6 | 25.3 | 0.6305807 | 26.3964 | 4.982143 | 80.67434 | 8.398084 | 341.2 | 3.881356 | 1.21 | 590 | 1.324319 | 0.270597 | 21.88652 | 0.1891525 | [10 empty] | 9.636709 | -32.61848 | 47.38846 | 0.5863857 | 8.398084 | 23.16806 | 13.53136 | 14.76998 | -1.238625
| 10:10 | 2024-05-10 |  | 237 | 330.9 | 2.177232 | 1.65 | 459 | 18.6 | 18.5 | 25.1 | 0.6212257 | 26.6784 | 4.936851 | 80.72685 | 8.419759 | 339.6 | 3.881356 | 1.21 | 590 | 1.318108 | 0.270597 | 21.88652 | 0.1891525 | [10 empty] | 9.642982 | -32.71704 | 47.40814 | 0.6352068 | 8.419759 | 23.11086 | 13.46788 | 14.6911 | -1.223223
| 10:10 | 2024-05-11 |  | 238 | 330.1 | 2.111255 | 1.64 | 461 | 18.4 | 18.6 | 25.1 | 0.6170283 | 26.32198 | 5.050081 | 80.77869 | 8.442055 | 346.7 | 3.881356 | 1.21 | 590 | 1.345666 | 0.270597 | 21.88652 | 0.1891525 | [10 empty] | 9.649174 | -32.81772 | 47.4408 | 0.6802958 | 8.442055 | 23.06514 | 13.41596 | 14.62308 | -1.207119
| 10:10 | 2024-05-12 |  | 239 | 303 | 2.070147 | 1.63 | 462 | 18.3 | 18.9 | 25.4 | 0.6089821 | 26.38922 | 5.237201 | 80.82075 | 8.46784 | 314.9 | 3.881356 | 1.21 | 590 | 1.222239 | 0.270597 | 21.88652 | 0.1891525 | [10 empty] | 9.654198 | -32.91327 | 47.5457 | 0.6949356 | 8.46784 | 23.10027 | 13.44607 | 14.63243 | -1.186358
| 10:10 | 2024-05-13 |  | 240 | 311.2 | 1.935317 | 1.64 | 463 | 18.5 | 18.6 | 25.4 | 0.6074598 | 25.87669 | 4.924877 | 80.8689 | 8.490093 | 332 | 3.881356 | 1.21 | 590 | 1.28861 | 0.270597 | 21.88652 | 0.1891525 | [10 empty] | 9.65995 | -33.0058 | 47.57512 | 0.7365981 | 8.490093 | 23.05942 | 13.39947 | 14.56933 | -1.169857
EQ | 10:10 | 2024-05-14 |  | 241 | 337.2 | 1.868582 | 1.62 | 462 | 18.2 | 18.5 | 25.2 | 0.6134791 | 25.81983 | 4.993596 | 80.92317 | 8.513729 | 363.3 | 3.881356 | 1.21 | 590 | 1.410097 | 0.270597 | 21.88652 | 0.1891525 | [10 empty] | 9.666432 | -33.10762 | 47.59217 | 0.7882877 | 8.513729 | 22.99828 | 13.33185 | 14.48455 | -1.152703
| 10:10 | 2024-05-15 |  | 242 | 305.3 | 1.737966 | 1.63 | 463 | 18.1 | 18.4 | 25.2 | 0.6121966 | 24.86396 | 5.047697 | 80.96426 | 8.545296 | 344.7 | 3.881356 | 1.21 | 590 | 1.337903 | 0.270597 | 21.88652 | 0.1891525 | [10 empty] | 9.67134 | -33.2001 | 47.76485 | 0.7753518 | 8.545296 | 23.11005 | 13.43871 | 14.56475 | -1.126044
| 10:10 | 2024-05-16 |  | 243 | 326.3 | 1.604276 | 1.62 | 461 | 18.2 | 18.3 | 25.4 | 0.6218646 | 25.66757 | 5.001809 | 81.0151 | 8.574528 | 358.5 | 3.881356 | 1.21 | 590 | 1.391466 | 0.270597 | 21.88652 | 0.1891525 | [10 empty] | 9.677413 | -33.29852 | 47.83418 | 0.80518 | 8.574528 | 23.11019 | 13.43278 | 14.53566 | -1.102885
| 10:10 | 2024-05-17 |  | 244 | 301.7 | 1.477879 | 1.63 | 460 | 18.3 | 18.5 | 25.2 | 0.6037357 | 24.7167 | 4.957438 | 81.05458 | 8.608468 | 363.8 | 3.881356 | 1.21 | 590 | 1.412037 | 0.270597 | 21.88652 | 0.1891525 | [10 empty] | 9.682129 | -33.3882 | 48.00539 | 0.7912073 | 8.608468 | 23.22565 | 13.54352 | 14.61718 | -1.073661
| 10:10 | 2024-05-18 |  | 245 | 315.4 | 1.502266 | 1.64 | 458 | 18.3 | 18.4 | 25.1 | 0.621246 | 25.58072 | 4.857178 | 81.09979 | 8.642143 | 383.3 | 3.881356 | 1.21 | 590 | 1.487724 | 0.270597 | 21.88652 | 0.1891525 | [10 empty] | 9.68753 | -33.48011 | 48.13327 | 0.7950062 | 8.642143 | 23.2953 | 13.60777 | 14.65316 | -1.045387
Se cambia nueva solución de la TBCM-5 | 10:10 | 2024-05-19 |  | 246 | 302.6 | 1.529092 | 1.64 | 458 | 18 | 18.2 | 25.1 | 0.5948913 | 24.05221 | 4.811139 | 81.13517 | 8.678934 | 352.9 | 5 | 1.19 | 591 | 1.7645 | 0.2947641 | 22.65873 | 0.186 | [10 empty] | 9.691756 | -33.567 | 48.36827 | 0.7551329 | 8.678934 | 23.48021 | 13.78845 | 14.80127 | -1.012822
| 10:10 | 2024-05-20 |  | 247 | 297 | 1.410702 | 1.65 | 460 | 18.2 | 18.5 | 25.3 | 0.595382 | 25.38007 | 4.842149 | 81.16893 | 8.727228 | 362 | 5 | 1.19 | 591 | 1.81 | 0.2947641 | 22.65873 | 0.186 | [10 empty] | 9.695789 | -33.65321 | 48.54077 | 0.7386802 | 8.727228 | 23.61479 | 13.91901 | 14.88757 | -0.9685613
| 10:10 | 2024-05-21 |  | 248 | 327.4 | 1.211175 | 1.67 | 459 | 18.6 | 18.7 | 25.5 | 0.5888413 | 24.97613 | 4.619205 | 81.20885 | 8.777961 | 364 | 5 | 1.19 | 591 | 1.82 | 0.2947641 | 22.65873 | 0.186 | [10 empty] | 9.700557 | -33.74397 | 48.6793 | 0.737773 | 8.777961 | 23.71329 | 14.01273 | 14.93533 | -0.9225969
| 10:10 | 2024-05-22 |  | 249 | 335.4 | 1.0766 | 1.66 | 460 | 18.9 | 18.8 | 25.3 | 0.5833069 | 25.1237 | 4.503725 | 81.24982 | 8.830324 | 361.8 | 5 | 1.19 | 591 | 1.809 | 0.2947641 | 22.65873 | 0.186 | [10 empty] | 9.705451 | -33.8346 | 48.7984 | 0.7441875 | 8.830324 | 23.79413 | 14.08868 | 14.96381 | -0.8751268
| 10:10 | 2024-05-23 |  | 250 | 311 | 0.8074503 | 1.65 | 462 | 19 | 18.9 | 25.4 | 0.5736521 | 25.8665 | 4.272765 | 81.2831 | 8.886241 | 367.5 | 5 | 1.19 | 591 | 1.8375 | 0.2947641 | 22.65873 | 0.186 | [10 empty] | 9.709426 | -33.91384 | 48.93172 | 0.7386798 | 8.886241 | 23.90412 | 14.1947 | 15.01788 | -0.8231854
| 10:10 | 2024-05-24 |  | 251 | 313.4 | 0.8747379 | 1.65 | 461 | 9 | 19 | 25.2 | 0.5659687 | 25.33697 | 4.157285 | 81.31512 | 8.942354 | 367.3 | 5 | 1.19 | 591 | 1.8365 | 0.2947641 | 22.65873 | 0.186 | [10 empty] | 9.713251 | -33.99138 | 49.08445 | 0.7248081 | 8.942354 | 24.03542 | 14.32217 | 15.09307 | -0.7708973
| 10:10 | 2024-05-25 |  | 252 | 308.6 | 0.9673388 | 1.64 | 462 | 18.9 | 19.1 | 25.1 | 0.568994 | 25.6145 | 4.058182 | 81.34634 | 8.997556 | 366.1 | 5 | 1.19 | 591 | 1.8305 | 0.2947641 | 22.65873 | 0.186 | [10 empty] | 9.71698 | -34.06575 | 49.23538 | 0.709808 | 8.997556 | 24.16719 | 14.45021 | 15.16963 | -0.7194246
| 10:10 | 2024-05-26 |  | 253 | 322.6 | 1.155433 | 1.63 | 463 | 19.1 | 18.9 | 25.1 | 0.561959 | 25.50872 | 3.873719 | 81.38037 | 9.049878 | 368.3 | 5 | 1.19 | 591 | 1.8415 | 0.2947641 | 22.65873 | 0.186 | [10 empty] | 9.721045 | -34.13997 | 49.35295 | 0.7074301 | 9.049878 | 24.26286 | 14.54181 | 15.21298 | -0.6711665
| 10:10 | 2024-05-27 |  | 254 | 349.6 | 1.316656 | 1.61 | 465 | 18.9 | 19 | 25.2 | 0.5518752 | 26.41117 | 3.504793 | 81.41949 | 9.099453 | 365.1 | 5 | 1.19 | 591 | 1.8255 | 0.2947641 | 22.65873 | 0.186 | [10 empty] | 9.725719 | -34.21263 | 49.37826 | 0.7393075 | 9.099453 | 24.26508 | 14.53937 | 15.16563 | -0.6262655
EQ | 10:10 | 2024-05-28 |  | 255 | 354 | 1.746584 | 1.62 | 464 | 18.8 | 18.7 | 25.3 | 0.5624001 | 26.79775 | 3.343388 | 81.46191 | 9.142783 | 353.6 | 5 | 1.19 | 591 | 1.768 | 0.2947641 | 22.65873 | 0.186 | [10 empty] | 9.730786 | -34.2827 | 49.36902 | 0.7828702 | 9.142783 | 24.2291 | 14.49831 | 15.08632 | -0.5880026
| 10:10 | 2024-05-29 |  | 256 | 342 | 2.5527 | 1.65 | 466 | 18.9 | 18.9 | 25.4 | 0.5581855 | 26.81907 | 2.951405 | 81.5021 | 9.174906 | 358.2 | 5 | 1.19 | 591 | 1.791 | 0.2947641 | 22.65873 | 0.186 | [10 empty] | 9.735587 | -34.34197 | 49.34863 | 0.8245054 | 9.174906 | 24.18157 | 14.44598 | 15.00666 | -0.5606805
| 10:10 | 2024-05-30 |  | 257 | 344.4 | 3.34538 | 1.66 | 468 | 18.7 | 19 | 25.2 | 0.5647997 | 27.27452 | 2.697769 | 81.54334 | 9.197836 | 341.3 | 5 | 1.19 | 591 | 1.7065 | 0.2947641 | 22.65873 | 0.186 | [10 empty] | 9.740513 | -34.39615 | 49.30958 | 0.8703397 | 9.197836 | 24.11127 | 14.37076 | 14.91343 | -0.5426768
| 10:10 | 2024-05-31 |  | 258 | 317.9 | 3.372251 | 1.63 | 467 | 18.6 | 18.8 | 25.2 | 0.5570672 | 27.41815 | 2.536364 | 81.57881 | 9.220608 | 354.4 | 5 | 1.19 | 591 | 1.772 | 0.2947641 | 22.65873 | 0.186 | [10 empty] | 9.74475 | -34.44281 | 49.28697 | 0.905615 | 9.220608 | 24.06477 | 14.32002 | 14.84416 | -0.5241413
| 10:10 | 2024-06-01 |  | 259 | 318.8 | 3.60065 | 1.6 | 465 | 18.7 | 18.6 | 25.1 | 0.5634966 | 27.32747 | 2.259669 | 81.61367 | 9.243009 | 350.8 | 5 | 1.19 | 591 | 1.754 | 0.2947641 | 22.65873 | 0.186 | [10 empty] | 9.748914 | -34.48391 | 49.2844 | 0.9300845 | 9.243009 | 24.04349 | 14.29458 | 14.80049 | -0.5059047
| 10:10 | 2024-06-02 |  | 260 | 312.3 | 3.101601 | 1.57 | 466 | 18.6 | 18.8 | 25.2 | 0.5540469 | 27.01409 | 2.569737 | 81.64596 | 9.271198 | 349.6 | 5 | 1.19 | 591 | 1.748 | 0.2947641 | 22.65873 | 0.186 | [10 empty] | 9.752771 | -34.53022 | 49.3079 | 0.9475935 | 9.271198 | 24.04888 | 14.29611 | 14.77768 | -0.4815725
| 10:10 | 2024-06-03 |  | 261 | 316.1 | 2.892455 | 1.54 | 468 | 18.5 | 18.7 | 25 | 0.5568564 | 26.91127 | 2.895717 | 81.6798 | 9.301122 | 355.8 | 5 | 1.19 | 591 | 1.779 | 0.2947641 | 22.65873 | 0.186 | [10 empty] | 9.756813 | -34.58363 | 49.33289 | 0.9685964 | 9.301122 | 24.05037 | 14.29356 | 14.74925 | -0.4556913
| 10:10 | 2024-06-04 |  | 262 | 320.4 | 2.713923 | 1.52 | 469 | 18.8 | 18.9 | 25.2 | 0.5469052 | 27.1381 | 3.274215 | 81.71243 | 9.333765 | 361.8 | 5 | 1.19 | 591 | 1.809 | 0.2947641 | 22.65873 | 0.186 | [10 empty] | 9.76071 | -34.64537 | 49.36584 | 0.9913188 | 9.333765 | 24.05424 | 14.29353 | 14.72047 | -0.4269454
Se cambia nueva solución de la TBCM-5 | 10:10 | 2024-06-05 |  | 263 | 320.4 | 2.521661 | 1.53 | 467 | 18.6 | 18.6 | 25.1 | 0.546781 | 27.01741 | 3.591089 | 81.74421 | 9.369695 | 370.9 | 3.725166 | 1.25 | 570 | 1.381664 | 0.3027336 | 23.80098 | 0.8083609 | [10 empty] | 9.764507 | -34.71341 | 49.42472 | 1.007774 | 9.369695 | 24.081 | 14.31649 | 14.7113 | -0.3948116
| 10:10 | 2024-06-06 |  | 264 | 303.2 | 2.293639 | 1.52 | 465 | 18.7 | 18.6 | 25.2 | 0.5360967 | 26.98003 | 3.936386 | 81.76752 | 9.394326 | 371.8 | 3.725166 | 1.25 | 570 | 1.385017 | 0.3027336 | 23.80098 | 0.8083609 | [10 empty] | 9.767291 | -34.76955 | 49.56992 | 0.9845355 | 9.394326 | 24.19469 | 14.4274 | 14.80037 | -0.3729651
| 10:10 | 2024-06-07 |  | 265 | 311.8 | 2.333878 | 1.5 | 466 | 18.6 | 18.8 | 25.1 | 0.5417736 | 26.8938 | 4.166584 | 81.79366 | 9.417919 | 370.7 | 3.725166 | 1.25 | 570 | 1.380919 | 0.3027336 | 23.80098 | 0.8083609 | [10 empty] | 9.770413 | -34.83227 | 49.70769 | 0.9678915 | 9.417919 | 24.29334 | 14.52293 | 14.87542 | -0.3524949
| 10:10 | 2024-06-08 |  | 266 | 321.6 | 2.615553 | 1.49 | 465 | 18.8 | 18.7 | 25.3 | 0.5823475 | 27.84216 | 4.258663 | 81.82847 | 9.437292 | 369.4 | 3.725166 | 1.25 | 570 | 1.376076 | 0.3027336 | 23.80098 | 0.8083609 | [10 empty] | 9.774571 | -34.89948 | 49.79616 | 0.972594 | 9.437292 | 24.33397 | 14.5594 | 14.89668 | -0.3372794
| 10:10 | 2024-06-09 |  | 267 | 318.1 | 2.816749 | 1.47 | 464 | 18.6 | 18.9 | 25.2 | 0.5430085 | 27.15043 | 4.235644 | 81.85671 | 9.454523 | 370.6 | 3.725166 | 1.25 | 570 | 1.380546 | 0.3027336 | 23.80098 | 0.8083609 | [10 empty] | 9.777945 | -34.96535 | 49.90962 | 0.9670116 | 9.454523 | 24.39879 | 14.62085 | 14.94427 | -0.323422
| 10:10 | 2024-06-10 |  | 268 | 322.8 | 2.883815 | 1.44 | 462 | 18.5 | 18.8 | 25.1 | 0.5782934 | 26.91068 | 4.281683 | 81.89125 | 9.470662 | 369.7 | 3.725166 | 1.25 | 570 | 1.377194 | 0.3027336 | 23.80098 | 0.8083609 | [10 empty] | 9.78207 | -35.03335 | 50.02423 | 0.9622065 | 9.470662 | 24.46154 | 14.67947 | 14.99088 | -0.3114086
EQ | 10:10 | 2024-06-11 |  | 269 | 325.6 | 3.017946 | 1.42 | 460 | 18.5 | 18.6 | 25.2 | 0.5557025 | 27.14393 | 4.350743 | 81.92325 | 9.484823 | 370.3 | 3.725166 | 1.25 | 570 | 1.379429 | 0.3027336 | 23.80098 | 0.8083609 | [10 empty] | 9.785893 | -35.10356 | 50.12588 | 0.9636006 | 9.484823 | 24.50715 | 14.72126 | 15.02233 | -0.3010702
| 10:10 | 2024-06-12 |  | 270 | 321.7 | 3.052272 | 1.45 | 462 | 18.7 | 19 | 25.1 | 0.5606618 | 27.59507 | 4.304571 | 81.95491 | 9.499091 | 370.2 | 3.725166 | 1.25 | 570 | 1.379056 | 0.3027336 | 23.80098 | 0.8083609 | [10 empty] | 9.789675 | -35.17173 | 50.22214 | 0.9658918 | 9.499091 | 24.54949 | 14.75982 | 15.0504 | -0.2905837
| 10:10 | 2024-06-13 |  | 271 | 332.8 | 3.025731 | 1.46 | 464 | 18.6 | 18.8 | 25.2 | 0.6493469 | 27.26236 | 4.213469 | 82.00315 | 9.512446 | 370.6 | 3.725166 | 1.25 | 570 | 1.380546 | 0.3027336 | 23.80098 | 0.8083609 | [10 empty] | 9.795437 | -35.24102 | 50.30139 | 0.9752881 | 9.512446 | 24.57282 | 14.77739 | 15.06038 | -0.282991
| 10:10 | 2024-06-14 |  | 272 | 331 | 3.025731 | 1.45 | 466 | 18.8 | 19 | 25.1 | 0.552118 | 27.07297 | 4.304571 | 82.03587 | 9.526051 | 369.8 | 3.725166 | 1.25 | 570 | 1.377566 | 0.3027336 | 23.80098 | 0.8083609 | [10 empty] | 9.799346 | -35.31169 | 50.39417 | 0.9803314 | 9.526051 | 24.60853 | 14.80918 | 15.08248 | -0.273295
| 10:10 | 2024-06-15 |  | 273 | 334.2 | 2.888907 | 1.43 | 467 | 18.6 | 19.1 | 25.3 | 0.5676757 | 27.33253 | 4.281906 | 82.07193 | 9.540842 | 365.2 | 3.725166 | 1.25 | 570 | 1.36043 | 0.3027336 | 23.80098 | 0.8083609 | [10 empty] | 9.803654 | -35.3828 | 50.46947 | 0.9922811 | 9.540842 | 24.62751 | 14.82385 | 15.08666 | -0.2628117
Se cambia nueva solución de la TBCM-5 | 10:10 | 2024-06-16 |  | 274 | 331.6 | 2.928301 | 1.43 | 468 | 18.5 | 19.2 | 25.2 | 0.554575 | 27.19344 | 4.326979 | 82.10594 | 9.554819 | 371.9 | 3.97351 | 1.3 | 550 | 1.477748 | 0.3148456 | 24.39564 | 0.3695364 | [10 empty] | 9.807716 | -35.45438 | 50.54619 | 1.003954 | 9.554819 | 24.64663 | 14.83891 | 15.09181 | -0.2528974
| 10:10 | 2024-06-17 |  | 275 | 329.8 | 2.862644 | 1.42 | 469 | 18.4 | 19.1 | 25.4 | 0.5585215 | 27.62363 | 4.372052 | 82.13706 | 9.573973 | 357.2 | 3.97351 | 1.3 | 550 | 1.419338 | 0.3148456 | 24.39564 | 0.3695364 | [10 empty] | 9.811433 | -35.53632 | 50.66556 | 1.005302 | 9.573973 | 24.70322 | 14.89178 | 15.12924 | -0.2374608
| 10:10 | 2024-06-18 |  | 276 | 353.1 | 2.82325 | 1.4 | 470 | 18.6 | 19.3 | 25.2 | 0.5724393 | 27.90191 | 4.417124 | 82.17864 | 9.589135 | 334.1 | 3.97351 | 1.3 | 550 | 1.32755 | 0.3148456 | 24.39564 | 0.3695364 | [10 empty] | 9.8164 | -35.626 | 50.69285 | 1.046149 | 9.589135 | 24.65599 | 14.83959 | 15.06686 | -0.2272649
| 10:10 | 2024-06-19 |  | 277 | 333.5 | 2.875775 | 1.42 | 472 | 18.9 | 19.2 | 25.3 | 0.5675982 | 27.63025 | 4.50727 | 82.21764 | 9.602361 | 336.2 | 3.97351 | 1.3 | 550 | 1.335894 | 0.3148456 | 24.39564 | 0.3695364 | [10 empty] | 9.821059 | -35.71266 | 50.72259 | 1.084342 | 9.602361 | 24.61229 | 14.79123 | 15.00993 | -0.218698
| 10:10 | 2024-06-20 |  | 278 | 310.1 | 2.757593 | 1.41 | 473 | 19 | 19.3 | 25.2 | 0.5699333 | 27.77881 | 4.619952 | 82.25051 | 9.619617 | 347.3 | 3.97351 | 1.3 | 550 | 1.38 | 0.3148456 | 24.39564 | 0.3695364 | [10 empty] | 9.824986 | -35.79484 | 50.80701 | 1.099144 | 9.619617 | 24.63178 | 14.8068 | 15.01217 | -0.2053687
EQ | 10:10 | 2024-06-21 |  | 279 | 324.9 | 2.770724 | 1.36 | 475 | 19.4 | 19.4 | 25.1 | 0.5765168 | 27.61543 | 4.732633 | 82.28667 | 9.636838 | 349.9 | 3.97351 | 1.3 | 550 | 1.390331 | 0.3148456 | 24.39564 | 0.3695364 | [10 empty] | 9.829304 | -35.88336 | 50.89271 | 1.117078 | 9.636838 | 24.64619 | 14.81688 | 15.00935 | -0.1924665
| 10:10 | 2024-06-22 |  | 280 | 323.6 | 2.796987 | 1.36 | 476 | 19.8 | 19.5 | 25.2 | 0.5031 | 27.594 | 4.687561 | 82.31108 | 9.654254 | 337.9 | 3.97351 | 1.3 | 550 | 1.342649 | 0.3148456 | 24.39564 | 0.3695364 | [10 empty] | 9.83222 | -35.97052 | 50.98639 | 1.131198 | 9.654254 | 24.67012 | 14.8379 | 15.01587 | -0.1779663
| 10:10 | 2024-06-23 |  | 281 | 329.8 | 2.818696 | 1.35 | 479 | 20.1 | 19.6 | 25.1 | 0.5065 | 27.604 | 4.5 | 82.33921 | 9.669079 | 350.4 | 3.97351 | 1.3 | 550 | 1.392318 | 0.3148456 | 24.39564 | 0.3695364 | [10 empty] | 9.83558 | -36.0559 | 51.03337 | 1.162084 | 9.669079 | 24.64656 | 14.81098 | 14.97748 | -0.1665011
| 10:10 | 2024-06-24 |  | 282 | 328.9 | 2.844917 | 1.38 | 478 | 20.2 | 19.8 | 25.2 | 0.4725 | 27.634 | 4.635 | 82.36011 | 9.685468 | 335.9 | 3.97351 | 1.3 | 550 | 1.334702 | 0.3148456 | 24.39564 | 0.3695364 | [10 empty] | 9.838077 | -36.14352 | 51.11387 | 1.181487 | 9.685468 | 24.65582 | 14.81775 | 14.97036 | -0.152609
| 10:10 | 2024-06-25 |  | 283 | 332.4 | 2.897358 | 1.42 | 476 | 20.1 | 19.9 | 25.3 | 0.4776 | 27.602 | 4.4775 | 82.38469 | 9.698807 | 337.6 | 3.97351 | 1.3 | 550 | 1.341457 | 0.3148456 | 24.39564 | 0.3695364 | [10 empty] | 9.841013 | -36.2292 | 51.15003 | 1.216676 | 9.698807 | 24.61963 | 14.77862 | 14.92083 | -0.1422063
| 10:10 | 2024-06-26 |  | 284 | 313.9 | 3.015349 | 1.39 | 471 | 20.3 | 20.1 | 25.1 | 0.5065 | 27.622 | 4.5 | 82.40913 | 9.712982 | 339.4 | 3.97351 | 1.3 | 550 | 1.348609 | 0.3148456 | 24.39564 | 0.3695364 | [10 empty] | 9.843932 | -36.31009 | 51.23042 | 1.232275 | 9.712982 | 24.63331 | 14.78938 | 14.92033 | -0.1309501
| 10:10 | 2024-06-27 |  | 285 | 310.2 | 2.897358 | 1.33 | 469 | 20.4 | 20.3 | 25.2 | 0.4929 | 27.566 | 4.365 | 82.43048 | 9.729128 | 369.7 | 3.97351 | 1.3 | 550 | 1.469007 | 0.3148456 | 24.39564 | 0.3695364 | [10 empty] | 9.846483 | -36.38726 | 51.32063 | 1.242005 | 9.729128 | 24.6625 | 14.81602 | 14.93337 | -0.1173541
Se cambia nueva solución de la TBCM-5 | 10:10 | 2024-06-28 |  | 286 | 320.9 | 3.212003 | 1.39 | 468 | 19.5 | 20.1 | 25.1 | 0.481 | 27.55 | 4.6125 | 82.44808 | 9.744859 | 346.5 | 3.664495 | 1.1 | 530 | 1.269748 | 0.2463 | 24.7187 | 0.7270358 | [10 empty] | 9.848585 | -36.47165 | 51.46402 | 1.235606 | 9.744859 | 24.73722 | 14.88864 | 14.99236 | -0.1037257
| 10:10 | 2024-06-29 |  | 287 | 325.2 | 3.474207 | 1.35 | 472 | 19.5 | 20.3 | 25.3 | 0.4759 | 27.464 | 4.8375 | 82.48027 | 9.749882 | 376.6 | 3.664495 | 1.1 | 530 | 1.380049 | 0.2463 | 24.7187 | 0.7270358 | [10 empty] | 9.85243 | -36.55464 | 51.55399 | 1.248752 | 9.749882 | 24.74923 | 14.8968 | 14.99935 | -0.1025485
| 10:10 | 2024-06-30 |  | 288 | 327.1 | 3.64464 | 1.37 | 470 | 20.2 | 20.4 | 25.2 | 0.5031 | 27.55 | 5.2875 | 82.51357 | 9.756626 | 374.5 | 3.664495 | 1.1 | 530 | 1.372353 | 0.2463 | 24.7187 | 0.7270358 | [10 empty] | 9.856408 | -36.64608 | 51.71917 | 1.238076 | 9.756626 | 24.82972 | 14.97331 | 15.07309 | -0.09978236
| 10:10 | 2024-07-01 |  | 289 | 324.8 | 3.736411 | 1.38 | 465 | 19.7 | 20.2 | 25.3 | 0.5065 | 27.502 | 5.175 | 82.54708 | 9.762324 | 354.1 | 3.664495 | 1.1 | 530 | 1.297598 | 0.2463 | 24.7187 | 0.7270358 | [10 empty] | 9.860411 | -36.73456 | 51.88246 | 1.226428 | 9.762324 | 24.91023 | 15.04982 | 15.1479 | -0.09808718
| 10:10 | 2024-07-02 |  | 290 | 339.6 | 3.906844 | 1.38 | 466 | 20 | 20.1 | 25.4 | 0.5184 | 27.526 | 5.04 | 82.58828 | 9.761277 | 376.6 | 3.664495 | 1.1 | 530 | 1.380049 | 0.2463 | 24.7187 | 0.7270358 | [10 empty] | 9.865332 | -36.82589 | 51.96341 | 1.247782 | 9.761277 | 24.8988 | 15.03346 | 15.13752 | -0.1040548
| 10:10 | 2024-07-03 |  | 291 | 323.9 | 3.867513 | 1.42 | 462 | 20.3 | 20.3 | 25.3 | 0.5065 | 27.524 | 4.8375 | 82.62134 | 9.765849 | 379.1 | 3.664495 | 1.1 | 530 | 1.38921 | 0.2463 | 24.7187 | 0.7270358 | [10 empty] | 9.869282 | -36.90711 | 52.12237 | 1.233639 | 9.765849 | 24.9811 | 15.11182 | 15.21525 | -0.103433
| 10:10 | 2024-07-04 |  | 292 | 324.8 | 3.801962 | 1.4 | 464 | 20.1 | 20 | 25.13 | 0.498 | 27.502 | 4.5 | 82.65305 | 9.771388 | 358.6 | 3.664495 | 1.1 | 530 | 1.314088 | 0.2463 | 24.7187 | 0.7270358 | [10 empty] | 9.873069 | -36.98161 | 52.2754 | 1.217911 | 9.771388 | 25.06518 | 15.19211 | 15.29379 | -0.1016813
| 10:10 | 2024-07-05 |  | 293 | 298.8 | 3.916796 | 1.39 | 462 | 20 | 20.4 | 25.1 | 0.4725 | 27.444 | 4.545 | 82.67756 | 9.776548 | 376.9 | 3.664495 | 1.1 | 530 | 1.381148 | 0.2463 | 24.7187 | 0.7270358 | [10 empty] | 9.875997 | -37.05053 | 52.44133 | 1.194083 | 9.776548 | 25.16735 | 15.29135 | 15.3908 | -0.09944981
| 10:10 | 2024-07-06 |  | 294 | 320.2 | 4.060892 | 1.38 | 463 | 19.9 | 20.3 | 25.2 | 0.464 | 27.494 | 4.635 | 82.70341 | 9.77945 | 375.2 | 3.664495 | 1.1 | 530 | 1.374919 | 0.2463 | 24.7187 | 0.7270358 | [10 empty] | 9.879085 | -37.12654 | 52.60367 | 1.175674 | 9.77945 | 25.25658 | 15.37749 | 15.47713 | -0.09963562
| 10:10 | 2024-07-07 |  | 295 | 305.9 | 4.191888 | 1.4 | 466 | 19.8 | 20.4 | 25.3 | 0.4963 | 27.426 | 4.545 | 82.73096 | 9.782774 | 374.5 | 3.664495 | 1.1 | 530 | 1.372353 | 0.2463 | 24.7187 | 0.7270358
| 10:10 | 2024-07-08 |  | 296 | 296 | 4.322885 | 1.41 | 465 | 19.7 | 20.1 | 25.4 | 0.4861 | 27.476 | 4.5225 | 82.75491 | 9.786104 | 344.7 | 3.664495 | 1.1 | 530 | 1.263151 | 0.2463 | 24.7187 | 0.7270358
| 10:10 | 2024-07-09 |  | 297 | 300 | 4.519328 | 1.42 | 465 | 19.9 | 20.3 | 25 | 0.4385 | 27.456 | 4.409929 | 82.77654 | 9.782779 | 346.9 | 3.664495 | 1.1 | 530 | 1.271213 | 0.2463 | 24.7187 | 0.7270358
| 10:10 | 2024-07-10 |  | 298 | 288.7 | 4.777575 | 1.43 | 464 | 19.8 | 20.1 | 25.1 | 0.4606 | 27.514 | 4.343447 | 82.79858 | 9.7789 | 350.7 | 3.664495 | 1.1 | 530 | 1.285138 | 0.2463 | 24.7187 | 0.7270358
| 10:10 | 2024-07-11 |  | 299 | 335.7 | 5.035822 | 1.42 | 466 | 19.6 | 20 | 25.3 | 0.4419 | 27.54 | 4.49857 | 82.82732 | 9.764349 | 362.2 | 3.664495 | 1.1 | 530 | 1.32728 | 0.2463 | 24.7187 | 0.7270358
| 10:10 | 2024-07-12 |  | 300 | 335.2 | 5.423193 | 1.4 | 464 | 19.6 | 20 | 25.1 | 0.447 | 27.558 | 4.47641 | 82.85543 | 9.746741
| 10:10 | 2024-07-13 |  | 301 | [10 empty] | 82.85543 | 9.746741
| 10:10 | 2024-07-14 |  | 302 | [10 empty] | 82.85543 | 9.746741
| 10:10 | 2024-07-15 |  | 303 | [10 empty] | 82.85543 | 9.746741
| 10:10 | 2024-07-16 |  | 304 | [10 empty] | 82.85543 | 9.746741
| 10:10 | 2024-07-17 |  | 305 | [10 empty] | 82.85543 | 9.746741
| 10:10 | 2024-07-18 |  | 306 | [10 empty] | 82.85543 | 9.746741
| 10:10 | 2024-07-19 |  | 307 | [10 empty] | 82.85543 | 9.746741
| 10:10 | 2024-07-20 |  | 308 | [10 empty] | 82.85543 | 9.746741
| 10:10 | 2024-07-21 |  | 309 | [10 empty] | 82.85543 | 9.746741
| 10:10 | 2024-07-22 |  | 310 | [10 empty] | 82.85543 | 9.746741
| 10:10 | 2024-07-23 |  | 311 | [10 empty] | 82.85543 | 9.746741
| 10:10 | 2024-07-24 |  | 312 | [10 empty] | 82.85543 | 9.746741
| 10:10 | 2024-07-25 |  | 313 | [10 empty] | 82.85543 | 9.746741
| 10:10 | 2024-07-26 |  | 314 | [10 empty] | 82.85543 | 9.746741
| 10:10 | 2024-07-27 |  | 315 | [10 empty] | 82.85543 | 9.746741
| *Electrodo de Plata/Cloruro de Plata (Ag/AgCl) | [15 empty] | 26524
86175.5
Litros total
Lavado y drenado