## Mineral
| Investigación Metalúrgica No. 18513 | [6 empty] | Investigación Metalúrgica No. 18513 | [5 empty] | Investigación Metalúrgica No. 18513
| COMPOSITO ROM 1 | [6 empty] | COMPOSITO ROM 1 | [5 empty] | COMPOSITO ROM 1
| Cliente: | El Molle Verde S.A.C. |  | Operador: | E. Huatuco |  |  | Cliente: | El Molle Verde S.A.C. |  | Operador: | E. Huatuco |  | Cliente: | El Molle Verde S.A.C. |  | Operador: | E. Huatuco
| Proyecto: | Trapiche |  | Fecha: | Jul. 04/24 |  |  | Proyecto: | Trapiche |  | Fecha: | Jul. 04/24 |  | Proyecto: | Trapiche |  | Fecha: | Jul. 04/24
| Muestra: | ROM 1 | [5 empty] | Muestra: | ROM 1 |  |  |  |  | Muestra: | ROM 1
| Descripción: | Curado y Aglomeración | [5 empty] | Descripción: | Prueba de Aglomeración
|  | Descripción | Unidad | Valor |  |  |  |  | Descripción | Unidad | Valor
|  | Densidad bulk | kg/l | [5 empty] | Peso Seco | kg | 7474.539
|  | Cu | % | 0.09870774 |  |  |  |  | Peso Inicial Humedo | kg | 7511.85
|  | Fe | % | 2.629158 |  |  |  |  | Peso Final Curado | kg | 7511.85
|  | Cu H2SO4 | % | 0.04502673 |  |  |  |  | *ILS | g | 0
|  | Cu CN | % | 0.01967179 |  |  |  |  | Ácido | g | 0
|  | Cu Residual | % | 0.0270731 |  |  |  |  | Densidad de ILS | g/cc | 0
[9 empty] | **Volumen de la solución | cc | 0
[9 empty] | Tiempo | h | 8
[9 empty] | Humedad del mineral | % | 0.4966954
| Resumen de cambios en las pruebas: | [7 empty] | Humedad de curado | % | 0
*ILS: Cu= 0 g/kg, Ácido= 0 g/Kg , FeT= 0 g/Kg, Fe+2= 0 g/Kg
1) | El 02/12/2022 se cargo la columnas. | [7 empty] | **Volumen total (Acido Ind.+Refino+Humedad Mineral)
2) | El 04/01/2023 empieza el regado por 8 horas diarias a pH=2.5 con H2SO4=0.1g/kg. | [6 empty] | Descripción: | Prueba de Curado
3) | El 24/03/2023 Se inica la recirculación de la solución obtenida ( PLS ) y se acondiciona a un ph = 1.5 elevando H2SO4=3.3g/kg. El riego es de 8 horas al dia.
4) | El 14/07/2023 empieza el regado continuo, 24 horas de regado el volumen subio de 15L a 45L. | [7 empty] | Descripción | Unidad | Valor
5) | El 16/07/2023 Se empieza a insuflar aire. | [7 empty] | *H2SO4 | kg/t | 0
6) | El 25/07/2023 se subio la temperatura de Ambiente a 25°C. | [7 empty] | Concentración H2SO4 | g/l | 0
7) | El 17/09/2023 Se cambia la solucion de regado por una con Sales elevadas por 2 dias y se recircula. | [7 empty] | Tiempo | días | ---
8) | El 31/10/23 se pasa SX ya que el Cobre subio hasta 1g/kg. | [7 empty] | Temperatura Ambiental | ºC | 5
9) | El 10/01/2024 hasta el 19/01/2024Se intercambia solucion de regado de la columna reactor | [7 empty] | Temperatura Aglomerado | ºC | 3
para incrementar el Fe Total de 3g/kg a 20g/kg y ver si la columna convierte el Fe+2 a Fe+3.
10) | El 06/02/2024 se cambia la solución de riego por el acumulado del Reactor 2 | [7 empty] | * Acido total en el curado y Refino
11) | El 08/02/2024 se cambia alimento de la columna 1metro(PLS)
12) | El 16/02/2024 s e cambia alimento de la columna 1metro(PLS) | [13 empty] | Consumo Ácido Total= | A-B
[15 empty] | Consumo Gangas= | A-C
[15 empty] | Consumo Ácido Total= | H2SO4 (Agregado en el Alimento)- H2SO4 ( PLS)
[15 empty] | Consumo Cu= | H2SO4 (Acido devuelto por el Cu)
[15 empty] | Consumo Gangas= | Consumo Acido Total - Consumo Cu
[13 empty] | 1.17 | 5.6
[6 empty] | 50500 | 0 | 1.7 | 612 | 11.8 | 10.7 | 25 |  | 0.2903729
[6 empty] | 51000 | 0 | 1.75 | 615 | 11.6 | 10.8 | 25.1
[6 empty] | 51050 | 0 | 1.79 | 618 | 11.5 | 10.9 | 25 |  | 0.2903729
[6 empty] | 50600 | 0 | 1.8 | 620 | 11.5 | 10.8 | 25.1 |  | 0.290625
Se alimenta solucion de Reactor 1 y 2 | [5 empty] | 100500 | 0 | 1.82 | 625 | 10.3 | 10.6 | 25 |  | 0.2901213
Note on J17: Elias Huatuco: Pone H2SO4 al 100%
Note on J18: Elias Huatuco: Medir la densidad del refino
Note on J21: Elias Huatuco: Dato de miraflores

## COLUMNA
|  | Investigación Metalúrgica No. 18513 | [23 empty] | Investigación Metalúrgica No. 18513
A
|  | COMPOSITO ROM 1 | [23 empty] | COMPOSITO ROM 1
|  | Cliente: | El Molle Verde S.A.C. | [16 empty] | Operador: |  | E. Huatuco |  |  |  | Cliente: | El Molle Verde S.A.C. | [6 empty] | Operador: | E. Huatuco
|  | Proyecto: | Trapiche | [16 empty] | Fecha: |  | Jul. 04/24 |  |  |  | Proyecto: | Trapiche | [6 empty] | Fecha: | Jul. 04/24
|  | Muestra: | ROM 1 | [22 empty] | Muestra: | ROM 1
|  | Descripción: | Prueba de Lixiviación en Columna | [22 empty] | Descripción: | Prueba de Lixiviación en Columna
|  | Condiciones: | [23 empty] | Condiciones: | [9 empty] | Columna
|  | Dimensiones: | 6mX1 m | [22 empty] | Dimensiones: | 6mX1 m
|  | Granulometría: | P80= 4" | [22 empty] | Granulometría: | P80= 4"
|  | Curado: | -- | [22 empty] | Curado: | --
|  | ILS: | Cu= 0 g/Kg, Ácido= 0 g/Kg , FeT= 0 g/Kg, Fe+2= 0 g/Kg | [22 empty] | ILS: | Cu= 0 g/Kg, Ácido= 0 g/Kg , FeT= 0 g/Kg, Fe+2= 0 g/Kg
|  | Tiempo de Curado: | -- | [22 empty] | Tiempo de Curado: | --
|  | Alimentación: | 0.14 g/l de H2SO4, 0 g/Kg Fe+2, 0 g/Kg Fe+3, 0 g/Kg Cu, Ratio: 2.4 L/h-m2 | [22 empty] | Alimentación: | 0.14 g/l de H2SO4, 0 g/Kg Fe+2, 0 g/Kg Fe+3, 0 g/Kg Cu, Ratio: 2.4 L/h-m2
|  |  |  | Consumo Ácido Total= | H2SO4 (Agregado en el Alimento)- H2SO4 ( PLS) | [22 empty] | Consumo Ácido Total= | H2SO4 (Agregado en el Alimento)- H2SO4 ( PLS) | [6 empty] | B
|  |  |  | Consumo Cu= | H2SO4 (Acido devuelto por el Cu) | [22 empty] | Consumo Cu= | H2SO4 (Acido devuelto por el Cu)
|  |  |  | Consumo Gangas= | Consumo Acido Total - Consumo Cu | [22 empty] | Consumo Gangas= | Consumo Acido Total - Consumo Cu
[6 empty] | PLS | [9 empty] | Extracción | H2SO4 | Solución de Alimentación
|  | Control | [33 empty] | Consumo | Consumo
[7 empty] | Ácido |  |  | Temperatura °C |  |  | Ensaye | [5 empty] | Ácido |  |  | Ácido | Ensaye |  |  | Flujo (ml/min) | [5 empty] | 31.25 |  |  |  | Acido | Gangas
[6 empty] | Peso | Libre | pH | ORP | PLS | Ambiente | Columna | Cu | Fe | Fe++ | Cu | Total | Peso | Libre | pH | ORP | Ingresa | Cu | Fe | Fe++ | [10 empty] | Total
|  | Tiempo | Fecha | Día |  | (g) | (g/kg) |  | (mV) |  |  |  | (g/kg) | (g/kg) | (g/kg) | % | kg/t | (g) | (g/kg) |  | (mV) | (g) | (g/kg) | (g/kg) | (g/kg) | Curado (Días) | [5 empty] | -- |  |  |  | A-B
|  |  | 2022-12-10 | Cargado | 0 | [10 empty] | 0 | 0 | [8 empty] | Diámetro (mm) | [5 empty] | 1000 |  |  |  | 0 | 0
|  | 7:30 a.m | 2023-01-04 | lixiviación | 1 | [6 empty] | 4.3 |  |  |  | 0 | 0 | 15000 | 0.14 | 2.5 | 514 | 2.1 | 8e-05 | 0.0001 | 0.0001 | [10 empty] | 0 | 0
|  | 7:30 a.m | 2023-01-05 | lixiviación | 2 | [6 empty] | 4.4 |  |  |  | -1.626468e-05 | 0.0002809538 | 15000 | 0.14 | 2.5 | 514 | 2.1 | 8e-05 | 0.0001 | 0.0001 | [10 empty] | 0.0002809538 | 0.0002812016
|  | 7:30 a.m | 2023-01-06 | lixiviación | 3 | [6 empty] | 4.6 |  |  |  | -3.252937e-05 | 0.0005619076 | 15000 | 0.14 | 2.5 | 514 | 2.1 | 8e-05 | 0.0001 | 0.0001 |  |  |  |  | Cu | Fe |  | Ensaye de Cobre Secuencial % |  |  | 0.0005619076 | 0.0005624031
|  | 7:30 a.m | 2023-01-07 |  | 4 | [6 empty] | 4.7 |  |  |  | -4.879405e-05 | 0.0008428613 | 15000 | 0.14 | 2.5 | 514 | 2.1 | 8e-05 | 0.0001 | 0.0001 | [7 empty] | Cu H2SO4 | Cu CN | Cu Residual | 0.0008428613 | 0.0008436047
|  | 7:30 a.m | 2023-01-08 |  | 5 | [6 empty] | 4.4 |  |  |  | -6.505874e-05 | 0.001123815 | 15000 | 0.14 | 2.5 | 514 | 2.1 | 8e-05 | 0.0001 | 0.0001 | Cabeza Ensayada (%) |  |  |  | 0.09870774 | 2.629158 |  | 0.04502673 | 0.01967179 | 0.0270731 | 0.001123815 | 0.001124806
|  | 7:30 a.m | 2023-01-09 |  | 6 | [6 empty] | 4.6 |  |  |  | -8.132342e-05 | 0.001404769 | 15000 | 0.14 | 2.5 | 514 | 2.1 | 8e-05 | 0.0001 | 0.0001 | [10 empty] | 0.001404769 | 0.001406008
|  | 7:30 a.m | 2023-01-10 |  | 7 | [6 empty] | 4.8 |  |  |  | -9.758811e-05 | 0.001685723 | 15000 | 0.14 | 2.5 | 514 | 2.1 | 8e-05 | 0.0001 | 0.0001 | Ensaye del Residuo (%) | [9 empty] | 0.001685723 | 0.001687209
|  | 7:30 a.m | 2023-01-11 |  | 8 | [6 empty] | 4.4 |  |  |  | -0.0001138528 | 0.001966676 | 15000 | 0.14 | 2.5 | 514 | 2.1 | 8e-05 | 0.0001 | 0.0001 | [10 empty] | 0.001966676 | 0.001968411
|  | 7:30 a.m | 2023-01-12 |  | 9 | [6 empty] | 5.2 |  |  |  | -0.0001301175 | 0.00224763 | 15000 | 0.14 | 2.5 | 514 | 2.1 | 8e-05 | 0.0001 | 0.0001 | Humedad del Mineral (Como se recibió) % | [5 empty] | 0.4966954 |  |  |  | 0.00224763 | 0.002249612
|  | 7:30 a.m | 2023-01-13 |  | 10 | [6 empty] | 4.7 |  |  |  | -0.0001463822 | 0.002528584 | 15000 | 0.14 | 2.5 | 514 | 2.1 | 8e-05 | 0.0001 | 0.0001 | [10 empty] | 0.002528584 | 0.002530814
|  | 7:30 a.m | 2023-01-14 |  | 11 | [6 empty] | 4.6 |  |  |  | -0.0001626468 | 0.002809538 | 15000 | 0.14 | 2.5 | 514 | 2.1 | 8e-05 | 0.0001 | 0.0001 | Solución Adicionada en la Aglomeración (L) | [5 empty] | 0 |  |  |  | 0.002809538 | 0.002812016
|  | 7:30 a.m | 2023-01-15 |  | 12 | [6 empty] | 4.2 |  |  |  | -0.0001789115 | 0.003090492 | 15000 | 0.14 | 2.5 | 514 | 2.1 | 8e-05 | 0.0001 | 0.0001 | [10 empty] | 0.003090492 | 0.003093217
|  | 7:30 a.m | 2023-01-16 |  | 13 | [6 empty] | 4.7 |  |  |  | -0.0001951762 | 0.003371445 | 15000 | 0.14 | 2.5 | 514 | 2.1 | 8e-05 | 0.0001 | 0.0001 | Peso del Mineral antes de la Aglomeración (kg) | [5 empty] | 7511.85 |  |  |  | 0.003371445 | 0.003374419
|  | 7:30 a.m | 2023-01-17 |  | 14 | [6 empty] | 4.5 |  |  |  | -0.0002114409 | 0.003652399 | 15000 | 0.14 | 2.5 | 514 | 2.1 | 8e-05 | 0.0001 | 0.0001 | [10 empty] | 0.003652399 | 0.00365562
|  | 7:30 a.m | 2023-01-18 |  | 15 | [6 empty] | 4.3 |  |  |  | -0.0002277056 | 0.003933353 | 15000 | 0.14 | 2.5 | 514 | 2.1 | 8e-05 | 0.0001 | 0.0001 | Peso del Mineral Aglomerado (kg) | [5 empty] | 7511.85 |  |  |  | 0.003933353 | 0.003936822
|  | 7:30 a.m | 2023-01-19 |  | 16 | [6 empty] | 4.5 |  |  |  | -0.0002439703 | 0.004214307 | 15000 | 0.14 | 2.5 | 514 | 2.1 | 8e-05 | 0.0001 | 0.0001 | [10 empty] | 0.004214307 | 0.004218023
|  | 7:30 a.m | 2023-01-20 |  | 17 | [6 empty] | 4.2 |  |  |  | -0.000260235 | 0.004495261 | 15000 | 0.14 | 2.5 | 514 | 2.1 | 8e-05 | 0.0001 | 0.0001 | Humedad Inicial (Incluye el ácido añadido) | [5 empty] | 0.4991747 |  |  |  | 0.004495261 | 0.004499225
|  | 7:30 a.m | 2023-01-21 |  | 18 | [6 empty] | 5.3 |  |  |  | -0.0002764996 | 0.004776214 | 15000 | 0.14 | 2.5 | 514 | 2.1 | 8e-05 | 0.0001 | 0.0001 | [10 empty] | 0.004776214 | 0.004780426
|  | 7:30 a.m | 2023-01-22 |  | 19 | [6 empty] | 5.1 |  |  |  | -0.0002927643 | 0.005057168 | 15000 | 0.14 | 2.5 | 514 | 2.1 | 8e-05 | 0.0001 | 0.0001 | Peso Inicial del Mineral Humedo (kg) | [5 empty] | 7511.85 |  |  |  | 0.005057168 | 0.005061628
|  | 7:30 a.m | 2023-01-23 |  | 20 | [6 empty] | 5.5 |  |  |  | -0.000309029 | 0.005338122 | 15000 | 0.14 | 2.5 | 514 | 2.1 | 8e-05 | 0.0001 | 0.0001 | [10 empty] | 0.005338122 | 0.005342829
|  | 7:30 a.m | 2023-01-24 |  | 21 | [6 empty] | 5.4 |  |  |  | -0.0003252937 | 0.005619076 | 15000 | 0.14 | 2.5 | 514 | 2.1 | 8e-05 | 0.0001 | 0.0001 | Peso Inicial del Mineral Seco (kg) | [5 empty] | 7474.539 |  |  |  | 0.005619076 | 0.005624031
|  | 7:30 a.m | 2023-01-25 |  | 22 | [6 empty] | 5.5 |  |  |  | -0.0003415584 | 0.005900029 | 15000 | 0.14 | 2.5 | 514 | 2.1 | 8e-05 | 0.0001 | 0.0001 | [10 empty] | 0.005900029 | 0.005905233
|  | 7:30 a.m | 2023-01-26 |  | 23 | [6 empty] | 5.3 |  |  |  | -0.0003578231 | 0.006180983 | 15000 | 0.14 | 2.5 | 514 | 2.1 | 8e-05 | 0.0001 | 0.0001 | Altura Inicial del Mineral (m) | [5 empty] | 5.95 |  |  |  | 0.006180983 | 0.006186434
|  | 7:30 a.m | 2023-01-27 |  | 24 | [6 empty] | 5.1 |  |  |  | -0.0003740877 | 0.006461937 | 15000 | 0.14 | 2.5 | 514 | 2.1 | 8e-05 | 0.0001 | 0.0001 | [10 empty] | 0.006461937 | 0.006467636
|  | 7:30 a.m | 2023-01-28 |  | 25 | [6 empty] | 5.6 |  |  |  | -0.0003903524 | 0.006742891 | 15000 | 0.14 | 2.5 | 514 | 2.1 | 8e-05 | 0.0001 | 0.0001 | *Densidad Bulk (kg/l) | [5 empty] | 68.87199 |  |  |  | 0.006742891 | 0.006748837
|  | 7:30 a.m | 2023-01-29 |  | 26 | [6 empty] | 6.1 |  |  |  | -0.0004066171 | 0.007023845 | 15000 | 0.14 | 2.5 | 514 | 2.1 | 8e-05 | 0.0001 | 0.0001 | [10 empty] | 0.007023845 | 0.007030039
|  | 7:30 a.m | 2023-01-30 |  | 27 | [6 empty] | 5.6 |  |  |  | -0.0004228818 | 0.007304798 | 15000 | 0.14 | 2.5 | 514 | 2.1 | 8e-05 | 0.0001 | 0.0001 | Altura Final del Mineral (m) | [9 empty] | 0.007304798 | 0.00731124
|  | 7:30 a.m | 2023-01-31 |  | 28 | [6 empty] | 5.2 |  |  |  | -0.0004391465 | 0.007585752 | 15000 | 0.14 | 2.5 | 514 | 2.1 | 8e-05 | 0.0001 | 0.0001 | [10 empty] | 0.007585752 | 0.007592442
|  | 7:30 a.m | 2023-02-01 |  | 29 | 664.7 | 0 | 6.01 | 260 | 4.5 | 4.9 | 4.9 | 0.00476 | 0.0254 | 0.0254 | -0.000412527 | 0.007866706 | 15000 | 0.14 | 2.5 | 514 | 2.1 | 8e-05 | 0.0001 | 0.0001 | Peso del Residuo Humedo (kg) | [9 empty] | 0.007866706 | 0.00787299
|  | 7:30 a.m | 2023-02-02 |  | 30 | 3309.7 | 0 | 5.5 | 340 | 4.6 | 5.1 | 5.2 | 0.00905 | 0.0075 | 0.0075 | -2.281451e-05 | 0.00814766 | 15000 | 0.14 | 2.5 | 514 | 2.1 | 8e-05 | 0.0001 | 0.0001 | [10 empty] | 0.00814766 | 0.008148007
|  | 7:30 a.m | 2023-02-03 |  | 31 | 4710.9 | 0 | 5.2 | 345 | 4.7 | 5 | 4.8 | 0.0102 | 0.0025 | 0.0025 | 0.0006122019 | 0.008428613 | 15000 | 0.14 | 2.5 | 514 | 2.1 | 8e-05 | 0.0001 | 0.0001 | Peso del Residuo Seco (kg) | [9 empty] | 0.008428613 | 0.008419287
|  | 7:30 a.m | 2023-02-04 |  | 32 | 5056 | 0 | 5 | 349 | 4.6 | 5.2 | 5 | 0.0138 | 0.0021 | 0.0021 | 0.001541631 | 0.008709567 | 15000 | 0.14 | 2.5 | 514 | 2.1 | 8e-05 | 0.0001 | 0.0001 | [10 empty] | 0.008709567 | 0.008686083
|  | 7:30 a.m | 2023-02-05 |  | 33 | 6768.2 | 0 | 4.95 | 350 | 4.6 | 5.1 | 4.8 | 0.0159 | 0.0038 | 0.0038 | 0.002983961 | 0.008990521 | 15000 | 0.14 | 2.5 | 514 | 2.1 | 8e-05 | 0.0001 | 0.0001 | Volumen Drenado (l) | [9 empty] | 0.008990521 | 0.008945064
|  | 7:30 a.m | 2023-02-06 |  | 34 | 7099.9 | 0 | 4.94 | 351 | 4.3 | 4.9 | 4.9 | 0.0163 | 0.002 | 0.002 | 0.004536268 | 0.009271475 | 15000 | 0.14 | 2.5 | 514 | 2.1 | 8e-05 | 0.0001 | 0.0001 | [10 empty] | 0.009271475 | 0.009202371
|  | 7:30 a.m | 2023-02-07 |  | 35 | 7862.3 | 0 | 4.93 | 352 | 4.2 | 4.8 | 4.8 | 0.0154 | 0.0018 | 0.0018 | 0.006161102 | 0.009552429 | 15000 | 0.14 | 2.5 | 514 | 2.1 | 8e-05 | 0.0001 | 0.0001 | Compactación (%) | [9 empty] | 0.009552429 | 0.009458573
|  | 7:30 a.m | 2023-02-08 |  | 36 | 7954.4 | 0 | 4.92 | 350 | 4.4 | 4.9 | 5 | 0.0147 | 0.002 | 0.002 | 0.007729691 | 0.009833382 | 15000 | 0.14 | 2.5 | 514 | 2.1 | 8e-05 | 0.0001 | 0.0001 | [10 empty] | 0.009833382 | 0.009715631
|  | 7:30 a.m | 2023-02-09 |  | 37 | 9358.5 | 0 | 4.91 | 351 | 4.6 | 4.8 | 5.1 | 0.015 | 0.002 | 0.002 | 0.009616089 | 0.01011434 | 15000 | 0.14 | 2.5 | 514 | 2.1 | 8e-05 | 0.0001 | 0.0001 | * Mineral seco entre el volumen de la columna. | [9 empty] | 0.01011434 | 0.009967848
EQ |  | 7:30 a.m | 2023-02-10 |  | 38 | 9617.7 | 0 | 4.9 | 349 | 4.7 | 4.7 | 5.1 | 0.0157 | 0.0046 | 0.0046 | 0.01164644 | 0.01039529 | 15000 | 0.14 | 2.5 | 514 | 2.1 | 8e-05 | 0.0001 | 0.0001 | [10 empty] | 0.01039529 | 0.01021787
|  | 7:30 a.m | 2023-02-11 |  | 39 | 10110.3 | 0 | 4.91 | 348 | 4.8 | 4.8 | 5.2 | 0.0144 | 0.002 | 0.002 | 0.01360346 | 0.01067624 | 15000 | 0.14 | 2.5 | 514 | 2.1 | 8e-05 | 0.0001 | 0.0001 | [10 empty] | 0.01067624 | 0.01046901
|  | 7:30 a.m | 2023-02-12 |  | 40 | 11601.5 | 0 | 4.91 | 349 | 4.9 | 4.9 | 5.3 | 0.0139 | 0.002 | 0.002 | 0.01577291 | 0.0109572 | 15000 | 0.14 | 2.5 | 514 | 2.1 | 8e-05 | 0.0001 | 0.0001 | [10 empty] | 0.0109572 | 0.01071692
|  | 7:30 a.m | 2023-02-13 |  | 41 | 13806.5 | 0 | 4.89 | 347 | 5 | 4.9 | 5.2 | 0.0139 | 0.003 | 0.003 | 0.01835778 | 0.01123815 | 15000 | 0.14 | 2.5 | 514 | 2.1 | 8e-05 | 0.0001 | 0.0001 | [10 empty] | 0.01123815 | 0.0109585
|  | 7:30 a.m | 2023-02-14 |  | 42 | 14817.9 | 0 | 4.88 | 348 | 5.1 | 5 | 5.1 | 0.0141 | 0.002 | 0.002 | 0.02117336 | 0.01151911 | 15000 | 0.14 | 2.5 | 514 | 2.1 | 8e-05 | 0.0001 | 0.0001 | [10 empty] | 0.01151911 | 0.01119656
|  | 7:30 a.m | 2023-02-15 |  | 43 | 14952.8 | 0 | 4.87 | 347 | 5 | 4.9 | 5.2 | 0.0142 | 0.002 | 0.002 | 0.024035 | 0.01180006 | 15000 | 0.14 | 2.5 | 514 | 2.1 | 8e-05 | 0.0001 | 0.0001 | [10 empty] | 0.01180006 | 0.01143392
|  | 7:30 a.m | 2023-02-16 |  | 44 | 15022.3 | 0 | 4.85 | 346 | 5.1 | 5.1 | 5.3 | 0.0101 | 0.003 | 0.003 | 0.0260752 | 0.01208101 | 15000 | 0.14 | 2.5 | 514 | 2.1 | 8e-05 | 0.0001 | 0.0001 | [10 empty] | 0.01208101 | 0.01168379
|  | 7:30 a.m | 2023-02-17 |  | 45 | 15210.2 | 0 | 4.83 | 347 | 5.2 | 5 | 5.2 | 0.014 | 0.003 | 0.003 | 0.02894514 | 0.01236197 | 15000 | 0.14 | 2.5 | 514 | 2.1 | 8e-05 | 0.0001 | 0.0001 | [10 empty] | 0.01236197 | 0.01192103
EQ |  | 7:30 a.m | 2023-02-18 |  | 46 | 15047.2 | 0 | 4.82 | 346 | 5.3 | 5.2 | 5.1 | 0.0133 | 0.002 | 0.002 | 0.03164139 | 0.01264292 | 15000 | 0.14 | 2.5 | 514 | 2.1 | 8e-05 | 0.0001 | 0.0001 | [10 empty] | 0.01264292 | 0.01216091
|  | 7:30 a.m | 2023-02-19 |  | 47 | 14979 | 0 | 4.8 | 348 | 5.4 | 4.9 | 5 | 0.0138 | 0.0033 | 0.0033 | 0.03442686 | 0.01292387 | 15000 | 0.14 | 2.5 | 514 | 2.1 | 8e-05 | 0.0001 | 0.0001 | [10 empty] | 0.01292387 | 0.01239943
|  | 7:30 a.m | 2023-02-20 |  | 48 | 15097 | 0 | 4.78 | 349 | 5.3 | 5 | 5.1 | 0.0183 | 0.004 | 0.004 | 0.0381552 | 0.01320483 | 15000 | 0.14 | 2.5 | 514 | 2.1 | 8e-05 | 0.0001 | 0.0001 | [10 empty] | 0.01320483 | 0.01262359
|  | 7:30 a.m | 2023-02-21 |  | 49 | 14973.9 | 0 | 4.77 | 350 | 5.3 | 5.1 | 5.2 | 0.0137 | 0.0022 | 0.0022 | 0.04091941 | 0.01348578 | 15000 | 0.14 | 2.5 | 514 | 2.1 | 8e-05 | 0.0001 | 0.0001 | [10 empty] | 0.01348578 | 0.01286243
|  | 7:30 a.m | 2023-02-22 |  | 50 | 15009.9 | 0 | 4.75 | 352 | 5.3 | 5 | 5.3 | 0.0193 | 0.0061 | 0.0061 | 0.04482959 | 0.01376674 | 15000 | 0.14 | 2.5 | 514 | 2.1 | 8e-05 | 0.0001 | 0.0001 | [10 empty] | 0.01376674 | 0.01308382
|  | 7:30 a.m | 2023-02-23 |  | 51 | 14970.9 | 0 | 4.73 | 353 | 5.2 | 4.9 | 5.2 | 0.0186 | 0.0059 | 0.0059 | 0.04858753 | 0.01404769 | 15000 | 0.14 | 2.5 | 514 | 2.1 | 8e-05 | 0.0001 | 0.0001 | [10 empty] | 0.01404769 | 0.01330752
|  | 7:30 a.m | 2023-02-24 |  | 52 | 14926 | 0 | 4.7 | 354 | 5.3 | 5.1 | 5.3 | 0.0131 | 0.0032 | 0.0032 | 0.05122147 | 0.01432864 | 15000 | 0.14 | 2.5 | 514 | 2.1 | 8e-05 | 0.0001 | 0.0001 | [10 empty] | 0.01432864 | 0.01354835
|  | 7:30 a.m | 2023-02-25 |  | 53 | 15020.2 | 0 | 4.67 | 356 | 5.4 | 5.2 | 5.5 | 0.0131 | 0.0021 | 0.0021 | 0.05387213 | 0.0146096 | 15000 | 0.14 | 2.5 | 514 | 2.1 | 8e-05 | 0.0001 | 0.0001 | [10 empty] | 0.0146096 | 0.01378893
|  | 7:30 a.m | 2023-02-26 |  | 54 | 14996.8 | 0 | 4.65 | 355 | 5.3 | 5.4 | 5.2 | 0.0134 | 0.0022 | 0.0022 | 0.05657962 | 0.01489055 | 15000 | 0.14 | 2.5 | 514 | 2.1 | 8e-05 | 0.0001 | 0.0001 | [10 empty] | 0.01489055 | 0.01402864
|  | 7:30 a.m | 2023-02-27 |  | 55 | 15190.5 | 0 | 4.66 | 353 | 5.2 | 5.5 | 5.1 | 0.0129 | 0.0021 | 0.0021 | 0.05921935 | 0.0151715 | 15000 | 0.14 | 2.5 | 514 | 2.1 | 8e-05 | 0.0001 | 0.0001 | [10 empty] | 0.0151715 | 0.01426938
|  | 7:30 a.m | 2023-02-28 |  | 56 | 15135.9 | 0 | 4.67 | 350 | 5.1 | 5.3 | 5.2 | 0.0158 | 0.0028 | 0.0028 | 0.06244446 | 0.01545246 | 15000 | 0.14 | 2.5 | 514 | 2.1 | 8e-05 | 0.0001 | 0.0001 | [10 empty] | 0.01545246 | 0.0145012
|  | 7:30 a.m | 2023-03-01 |  | 57 | 14635.2 | 0 | 4.65 | 352 | 5 | 4.8 | 5 | 0.0138 | 0.0029 | 0.0029 | 0.06516562 | 0.01573341 | 15000 | 0.14 | 2.5 | 514 | 2.1 | 8e-05 | 0.0001 | 0.0001 | [10 empty] | 0.01573341 | 0.0147407
|  | 7:30 a.m | 2023-03-02 |  | 58 | 14978.2 | 0 | 4.63 | 353 | 5.2 | 5 | 5.3 | 0.0138 | 0.0033 | 0.0033 | 0.06795094 | 0.01601437 | 15000 | 0.14 | 2.5 | 514 | 2.1 | 8e-05 | 0.0001 | 0.0001 | [10 empty] | 0.01601437 | 0.01497923
|  | 7:30 a.m | 2023-03-03 |  | 59 | 14745.8 | 0 | 4.62 | 355 | 5.4 | 5.2 | 5.7 | 0.0136 | 0.0034 | 0.0034 | 0.07065281 | 0.01629532 | 15000 | 0.14 | 2.5 | 514 | 2.1 | 8e-05 | 0.0001 | 0.0001 | [10 empty] | 0.01629532 | 0.01521902
EQ |  | 7:30 a.m | 2023-03-04 |  | 60 | 14810.8 | 0 | 4.6 | 357 | 5.5 | 5.4 | 5.9 | 0.0148 | 0.0022 | 0.0022 | 0.07360756 | 0.01657627 | 15000 | 0.14 | 2.5 | 514 | 2.1 | 8e-05 | 0.0001 | 0.0001 | [10 empty] | 0.01657627 | 0.01545496
|  | 7:30 a.m | 2023-03-05 |  | 61 | 15306.3 | 0 | 4.58 | 359 | 5.4 | 5.2 | 5.6 | 0.0139 | 0.0024 | 0.0024 | 0.07647499 | 0.01685723 | 15000 | 0.14 | 2.5 | 514 | 2.1 | 8e-05 | 0.0001 | 0.0001 | [10 empty] | 0.01685723 | 0.01569223
|  | 7:30 a.m | 2023-03-06 |  | 62 | 15862.1 | 0 | 4.56 | 360 | 5.5 | 5.3 | 5.7 | 0.0132 | 0.0032 | 0.0032 | 0.07929664 | 0.01713818 | 15000 | 0.14 | 2.5 | 514 | 2.1 | 8e-05 | 0.0001 | 0.0001 | [10 empty] | 0.01713818 | 0.0159302
|  | 7:30 a.m | 2023-03-07 |  | 63 | 15487.4 | 0 | 4.58 | 361 | 5.4 | 5.4 | 5.9 | 0.0197 | 0.0044 | 0.0044 | 0.08341569 | 0.01741913 | 15000 | 0.14 | 2.5 | 514 | 2.1 | 8e-05 | 0.0001 | 0.0001 | [10 empty] | 0.01741913 | 0.01614841
|  | 7:30 a.m | 2023-03-08 |  | 64 | 15828.9 | 0 | 4.57 | 363 | 5.5 | 5.5 | 6 | 0.015 | 0.0053 | 0.0053 | 0.08661758 | 0.01770009 | 15000 | 0.14 | 2.5 | 514 | 2.1 | 8e-05 | 0.0001 | 0.0001 | [10 empty] | 0.01770009 | 0.01638059
|  | 7:30 a.m | 2023-03-09 |  | 65 | 15457.7 | 0 | 4.5 | 362 | 5.4 | 5.6 | 6 | 0.0128 | 0.0031 | 0.0031 | 0.08928307 | 0.01798104 | 15000 | 0.14 | 2.5 | 514 | 2.1 | 8e-05 | 0.0001 | 0.0001 | [10 empty] | 0.01798104 | 0.01662094
|  | 7:30 a.m | 2023-03-10 |  | 66 | 15204.8 | 0 | 4.52 | 363 | 5.5 | 5.6 | 6.1 | 0.0137 | 0.0025 | 0.0025 | 0.09209016 | 0.018262 | 15000 | 0.14 | 2.5 | 514 | 2.1 | 8e-05 | 0.0001 | 0.0001 | [10 empty] | 0.018262 | 0.01685913
|  | 7:30 a.m | 2023-03-11 |  | 67 | 15367.5 | 0 | 4.5 | 364 | 5.4 | 5.7 | 6 | 0.0129 | 0.002 | 0.002 | 0.09476083 | 0.01854295 | 15000 | 0.14 | 2.5 | 514 | 2.1 | 8e-05 | 0.0001 | 0.0001 | [10 empty] | 0.01854295 | 0.0170994
|  | 7:30 a.m | 2023-03-12 |  | 68 | 15084.2 | 0 | 4.49 | 364 | 5.3 | 5.6 | 5.9 | 0.0132 | 0.0016 | 0.0016 | 0.09744331 | 0.0188239 | 15000 | 0.14 | 2.5 | 514 | 2.1 | 8e-05 | 0.0001 | 0.0001 | [10 empty] | 0.0188239 | 0.01733949
|  | 7:30 a.m | 2023-03-13 |  | 69 | 14371.1 | 0 | 4.45 | 366 | 5.4 | 5.7 | 6 | 0.014 | 0.0032 | 0.0032 | 0.100154 | 0.01910486 | 15000 | 0.14 | 2.5 | 514 | 2.1 | 8e-05 | 0.0001 | 0.0001 | [10 empty] | 0.01910486 | 0.01757915
|  | 7:30 a.m | 2023-03-14 |  | 70 | 14657.5 | 0 | 4.4 | 367 | 5.4 | 5.6 | 5.9 | 0.0132 | 0.0036 | 0.0036 | 0.1027602 | 0.01938581 | 15000 | 0.14 | 2.5 | 514 | 2.1 | 8e-05 | 0.0001 | 0.0001 | [10 empty] | 0.01938581 | 0.0178204
|  | 7:30 a.m | 2023-03-15 |  | 71 | 14081.6 | 0 | 4.39 | 368 | 5.2 | 5.5 | 5.8 | 0.0127 | 0.004 | 0.004 | 0.1051678 | 0.01966676 | 15000 | 0.14 | 2.5 | 514 | 2.1 | 8e-05 | 0.0001 | 0.0001 | [10 empty] | 0.01966676 | 0.01806468
|  | 7:30 a.m | 2023-03-16 |  | 72 | 13941.9 | 0 | 4.38 | 367 | 5.1 | 5.4 | 5.9 | 0.0125 | 0.0038 | 0.0038 | 0.1075136 | 0.01994772 | 15000 | 0.14 | 2.5 | 514 | 2.1 | 8e-05 | 0.0001 | 0.0001 | [10 empty] | 0.01994772 | 0.01830989
|  | 7:30 a.m | 2023-03-17 |  | 73 | 14867.3 | 0 | 4.39 | 368 | 5.2 | 5.5 | 5.9 | 0.0137 | 0.0044 | 0.0044 | 0.1102581 | 0.02022867 | 15000 | 0.14 | 2.5 | 514 | 2.1 | 8e-05 | 0.0001 | 0.0001 | [10 empty] | 0.02022867 | 0.01854904
EQ |  | 7:30 a.m | 2023-03-18 |  | 74 | 14456.8 | 0 | 4.36 | 370 | 5 | 4.9 | 5.6 | 0.0139 | 0.004 | 0.004 | 0.1129655 | 0.02050963 | 15000 | 0.14 | 2.5 | 514 | 2.1 | 8e-05 | 0.0001 | 0.0001 | [10 empty] | 0.02050963 | 0.01878875
|  | 7:30 a.m | 2023-03-19 |  | 75 | 14627.7 | 0 | 4.34 | 372 | 5.3 | 5.2 | 5.8 | 0.0158 | 0.003 | 0.003 | 0.1160817 | 0.02079058 | 15000 | 0.14 | 2.5 | 514 | 2.1 | 8e-05 | 0.0001 | 0.0001 | [10 empty] | 0.02079058 | 0.01902223
|  | 7:30 a.m | 2023-03-20 |  | 76 | 15049 | 0 | 4.31 | 374 | 5.2 | 5.4 | 5.7 | 0.0139 | 0.0023 | 0.0023 | 0.1189007 | 0.02107153 | 15000 | 0.14 | 2.5 | 514 | 2.1 | 8e-05 | 0.0001 | 0.0001 | [10 empty] | 0.02107153 | 0.01926024
|  | 7:30 a.m | 2023-03-21 |  | 77 | 14971.2 | 0 | 4.28 | 375 | 5.4 | 5.5 | 5.9 | 0.0141 | 0.0016 | 0.0016 | 0.1217456 | 0.02135249 | 15000 | 0.14 | 2.5 | 514 | 2.1 | 8e-05 | 0.0001 | 0.0001 | [10 empty] | 0.02135249 | 0.01949786
|  | 7:30 a.m | 2023-03-22 |  | 78 | 14744.2 | 0 | 4.25 | 378 | 5.3 | 5.4 | 5.6 | 0.0168 | 0.0023 | 0.0023 | 0.1250866 | 0.02163344 | 15000 | 0.14 | 2.5 | 514 | 2.1 | 8e-05 | 0.0001 | 0.0001 | [10 empty] | 0.02163344 | 0.01972792
|  | 7:30 a.m | 2023-03-23 |  | 79 | 14904.9 | 0 | 4.21 | 380 | 5.1 | 5.3 | 5.3 | 0.0136 | 0.0016 | 0.0016 | 0.1278178 | 0.0219144 | 15000 | 0.14 | 2.5 | 514 | 2.1 | 8e-05 | 0.0001 | 0.0001 | [10 empty] | 0.0219144 | 0.01996726
RECIRCULACIÓN PH= 1.5 |  | 7:30 a.m | 2023-03-24 |  | 80 | 14979.7 | 0 | 4.2 | 383 | 4.9 | 5.2 | 5.1 | 0.0139 | 0.0018 | 0.0018 | 0.1306237 | 0.02219535 | 15000 | 3.283133 | 1.51 | 372 | 49.24699 | 0.0136 | 0.002 | 0.002 | [10 empty] | 0.02219535 | 0.02020547
|  | 7:30 a.m | 2023-03-25 |  | 81 | 14943.3 | 0 | 4.18 | 384 | 4.7 | 5.2 | 5.2 | 0.0138 | 0.0025 | 0.0025 | 0.1306538 | 0.02878398 | 15000 | 3.283133 | 1.51 | 372 | 49.24699 | 0.0136 | 0.002 | 0.0006 | [10 empty] | 0.02878398 | 0.02679365
|  | 7:30 a.m | 2023-03-26 |  | 82 | 15062.4 | 0.09812877 | 4.15 | 387 | 4.5 | 5.3 | 5.3 | 0.0142 | 0.0017 | 0.0017 | 0.1307878 | 0.03517487 | 15000 | 3.283133 | 1.51 | 372 | 49.24699 | 0.0136 | 0.002 | 0.0006 | [10 empty] | 0.03517487 | 0.03318249
|  | 7:30 a.m | 2023-03-27 |  | 83 | 14967.6 | 0.1308384 | 4.12 | 390 | 4.6 | 5.2 | 5.2 | 0.0164 | 0.0036 | 0.0036 | 0.1313499 | 0.0415015 | 15000 | 3.283133 | 1.51 | 372 | 49.24699 | 0.0136 | 0.002 | 0.0006 | [10 empty] | 0.0415015 | 0.03950056
|  | 7:30 a.m | 2023-03-28 |  | 84 | 14987.4 | 0.06555108 | 4.13 | 391 | 4.6 | 5.2 | 5.3 | 0.0143 | 0.0035 | 0.0035 | 0.1314897 | 0.04795869 | 15000 | 3.283133 | 1.51 | 372 | 49.24699 | 0.0136 | 0.002 | 0.0006 | [10 empty] | 0.04795869 | 0.04595563
|  | 7:30 a.m | 2023-03-29 |  | 85 | 15084 | 0.09793173 | 4.11 | 392 | 4.6 | 5.3 | 5.2 | 0.015 | 0.0024 | 0.0024 | 0.1317914 | 0.05434969 | 15000 | 3.283133 | 1.51 | 372 | 49.24699 | 0.0136 | 0.002 | 0.0006 | [10 empty] | 0.05434969 | 0.05234203
|  | 7:30 a.m | 2023-03-30 |  | 86 | 15044.8 | 0.09754 | 4.09 | 392 | 4.5 | 5.3 | 5.2 | 0.0165 | 0.0027 | 0.0027 | 0.1323911 | 0.060742 | 15000 | 3.283133 | 1.51 | 372 | 49.24699 | 0.0136 | 0.002 | 0.0006 | [10 empty] | 0.060742 | 0.0587252
|  | 7:30 a.m | 2023-03-31 |  | 87 | 14950.7 | 0.04877 | 4.1 | 391 | 4.5 | 5.1 | 5.2 | 0.0174 | 0.0026 | 0.0026 | 0.133152 | 0.06723308 | 15000 | 3.283133 | 1.51 | 372 | 49.24699 | 0.0136 | 0.002 | 0.0006 | [10 empty] | 0.06723308 | 0.06520469
EQ |  | 7:30 a.m | 2023-04-01 |  | 88 | 14601.7 | 0.06502667 | 4.11 | 390 | 4.5 | 5.3 | 5.3 | 0.0179 | 0.0031 | 0.0031 | 0.1339296 | 0.07369468 | 15000 | 3.283133 | 1.51 | 372 | 49.24699 | 0.0136 | 0.002 | 0.0006 | [10 empty] | 0.07369468 | 0.07165444
|  | 7:30 a.m | 2023-04-02 |  | 89 | 14642.7 | 0.08128333 | 4.1 | 390 | 4.7 | 5.2 | 5.3 | 0.0177 | 0.0032 | 0.0032 | 0.1346774 | 0.08012408 | 15000 | 3.283133 | 1.51 | 372 | 49.24699 | 0.0136 | 0.002 | 0.0006 | [10 empty] | 0.08012408 | 0.07807245
|  | 7:30 a.m | 2023-04-03 |  | 90 | 15102.7 | 0.09754 | 4.09 | 392 | 4.8 | 5.3 | 5.3 | 0.0201 | 0.0021 | 0.0021 | 0.1360269 | 0.08651562 | 15000 | 3.283133 | 1.51 | 372 | 49.24699 | 0.0136 | 0.002 | 0.0006 | [10 empty] | 0.08651562 | 0.08444344
|  | 7:30 a.m | 2023-04-04 |  | 91 | 15307.3 | 0.09754 | 4.1 | 391 | 4.9 | 5.4 | 5.4 | 0.0224 | 0.0027 | 0.0027 | 0.1379093 | 0.0929045 | 15000 | 3.283133 | 1.51 | 372 | 49.24699 | 0.0136 | 0.002 | 0.0006 | [10 empty] | 0.0929045 | 0.09080364
|  | 7:30 a.m | 2023-04-05 |  | 92 | 15204.8 | 0.08128333 | 4.12 | 391 | 4.7 | 5.3 | 5.3 | 0.0144 | 0.0029 | 0.0029 | 0.138112 | 0.09932779 | 15000 | 3.283133 | 1.51 | 372 | 49.24699 | 0.0136 | 0.002 | 0.0006 | [10 empty] | 0.09932779 | 0.09722384
|  | 7:30 a.m | 2023-04-06 |  | 93 | 15252 | 0.06502667 | 4.17 | 392 | 4.9 | 5.4 | 5.3 | 0.0272 | 0.0013 | 0.0013 | 0.1409699 | 0.1057837 | 15000 | 3.283133 | 1.51 | 372 | 49.24699 | 0.0136 | 0.002 | 0.0006 | [10 empty] | 0.1057837 | 0.1036362
|  | 7:30 a.m | 2023-04-07 |  | 94 | 15158.5 | 0.06483217 | 4.2 | 393 | 4.6 | 5.5 | 5.6 | 0.0311 | 0.0032 | 0.0032 | 0.1445946 | 0.1122409 | 15000 | 3.283133 | 1.51 | 372 | 49.24699 | 0.0136 | 0.002 | 0.0006 | [10 empty] | 0.1122409 | 0.1100382
|  | 7:30 a.m | 2023-04-08 |  | 95 | 14487.2 | 0.06483217 | 4.15 | 394 | 4.9 | 5.3 | 5.5 | 0.0305 | 0.004 | 0.004 | 0.1478185 | 0.1187039 | 15000 | 3.283133 | 1.51 | 372 | 49.24699 | 0.0136 | 0.002 | 0.0006 | [10 empty] | 0.1187039 | 0.116452
|  | 7:30 a.m | 2023-04-09 |  | 96 | 14858.4 | 0.06483217 | 4.1 | 395 | 4.8 | 5.4 | 5.4 | 0.0352 | 0.0035 | 0.0035 | 0.1521424 | 0.1251636 | 15000 | 3.283133 | 1.51 | 372 | 49.24699 | 0.0136 | 0.002 | 0.0006 | [10 empty] | 0.1251636 | 0.1228459
|  | 7:30 a.m | 2023-04-10 |  | 97 | 14020.6 | 0.04877 | 4.13 | 394 | 4.6 | 5.4 | 5.4 | 0.0304 | 0.0031 | 0.0031 | 0.1551544 | 0.1316608 | 15000 | 3.283133 | 1.51 | 372 | 49.24699 | 0.0136 | 0.002 | 0.0006 | [10 empty] | 0.1316608 | 0.1292972
|  | 7:30 a.m | 2023-04-11 |  | 98 | 14692.6 | 0.04877 | 4.12 | 393 | 5.4 | 5.5 | 5.6 | 0.0281 | 0.0027 | 0.0027 | 0.1579853 | 0.1381535 | 15000 | 3.283133 | 1.51 | 372 | 49.24699 | 0.0136 | 0.002 | 0.0006 | [10 empty] | 0.1381535 | 0.1357468
|  | 7:30 a.m | 2023-04-12 |  | 99 | 14118.4 | 0.06502667 | 4.1 | 390 | 5.3 | 5.5 | 5.6 | 0.031 | 0.0013 | 0.0013 | 0.1611525 | 0.1446193 | 15000 | 3.283133 | 1.51 | 372 | 49.24699 | 0.0136 | 0.002 | 0.0006 | [10 empty] | 0.1446193 | 0.1421644
|  | 7:30 a.m | 2023-04-13 |  | 100 | 14852.2 | 0.06502667 | 4.12 | 388 | 5.4 | 5.6 | 5.4 | 0.0313 | 0.0018 | 0.0018 | 0.1646883 | 0.1510788 | 15000 | 3.283133 | 1.51 | 372 | 49.24699 | 0.0136 | 0.002 | 0.0006 | [10 empty] | 0.1510788 | 0.14857
|  | 7:30 a.m | 2023-04-14 |  | 101 | 15148 | 0.06502667 | 4.12 | 386 | 5.5 | 5.7 | 5.6 | 0.036 | 0.0032 | 0.0032 | 0.1693147 | 0.1575356 | 15000 | 3.283133 | 1.51 | 372 | 49.24699 | 0.0136 | 0.002 | 0.0006 | [10 empty] | 0.1575356 | 0.1549563
|  | 7:30 a.m | 2023-04-15 |  | 102 | 15308.1 | 0.06502667 | 4.11 | 385 | 5.6 | 5.7 | 5.7 | 0.0416 | 0.0035 | 0.0035 | 0.175181 | 0.1639911 | 15000 | 3.283133 | 1.51 | 372 | 49.24699 | 0.0136 | 0.002 | 0.0006 | [10 empty] | 0.1639911 | 0.1613224
|  | 7:30 a.m | 2023-04-16 |  | 103 | 15261.2 | 0.06502667 | 4.08 | 387 | 5.7 | 5.8 | 5.6 | 0.046 | 0.0018 | 0.0018 | 0.1819311 | 0.1704469 | 15000 | 3.283133 | 1.51 | 372 | 49.24699 | 0.0136 | 0.002 | 0.0006 | [10 empty] | 0.1704469 | 0.1676754
EQ |  | 7:30 a.m | 2023-04-17 |  | 104 | 15339.8 | 0.06502667 | 4.06 | 387 | 5.7 | 5.7 | 5.6 | 0.049 | 0.0027 | 0.0027 | 0.1893539 | 0.1769021 | 15000 | 3.283133 | 1.51 | 372 | 49.24699 | 0.0136 | 0.002 | 0.0006 | [10 empty] | 0.1769021 | 0.1740176
|  | 7:30 a.m | 2023-04-18 |  | 105 | 15248.7 | 0.06502667 | 4.05 | 388 | 5.6 | 5.8 | 5.7 | 0.05982535 | 0.0031 | 0.0031 | 0.1989535 | 0.1833581 | 15000 | 3.283133 | 1.51 | 372 | 49.24699 | 0.0136 | 0.002 | 0.0006 | [10 empty] | 0.1833581 | 0.1803273
|  | 7:30 a.m | 2023-04-19 |  | 106 | 15430.8 | 0.06502667 | 4.03 | 389 | 5.8 | 5.5 | 5.7 | 0.06717966 | 0.0017 | 0.0017 | 0.210239 | 0.1898125 | 15000 | 3.283133 | 1.51 | 372 | 49.24699 | 0.0136 | 0.002 | 0.0006 | [10 empty] | 0.1898125 | 0.1866098
|  | 7:30 a.m | 2023-04-20 |  | 107 | 14799.5 | 0.06502667 | 4 | 389 | 5.7 | 5.6 | 5.6 | 0.06050146 | 0.0015 | 0.0015 | 0.2196101 | 0.1962723 | 15000 | 3.283133 | 1.51 | 372 | 49.24699 | 0.0136 | 0.002 | 0.0006 | [10 empty] | 0.1962723 | 0.1929269
|  | 7:30 a.m | 2023-04-21 |  | 108 | 14971 | 0.06502667 | 3.98 | 390 | 5.8 | 5.7 | 5.7 | 0.06950164 | 0.0015 | 0.0015 | 0.230948 | 0.2027307 | 15000 | 3.283133 | 1.51 | 372 | 49.24699 | 0.0136 | 0.002 | 0.0006 | [10 empty] | 0.2027307 | 0.1992125
|  | 7:30 a.m | 2023-04-22 |  | 109 | 14907.7 | 0.06502667 | 3.97 | 392 | 5.6 | 5.5 | 5.8 | 0.07892351 | 0.0016 | 0.0016 | 0.2441301 | 0.2091897 | 15000 | 3.283133 | 1.51 | 372 | 49.24699 | 0.0136 | 0.002 | 0.0006 | [10 empty] | 0.2091897 | 0.2054707
|  | 7:30 a.m | 2023-04-23 |  | 110 | 15270.8 | 0.06502667 | 3.96 | 390 | 5.7 | 5.8 | 5.6 | 0.0827061 | 0.0016 | 0.0016 | 0.2584835 | 0.2156454 | 15000 | 3.283133 | 1.51 | 372 | 49.24699 | 0.0136 | 0.002 | 0.0006 | [10 empty] | 0.2156454 | 0.2117078
|  | 7:30 a.m | 2023-04-24 |  | 111 | 15383.3 | 0 | 3.95 | 391 | 5.5 | 5.4 | 5.7 | 0.07691355 | 0.0015 | 0.0015 | 0.2717553 | 0.2222341 | 15000 | 3.283133 | 1.51 | 372 | 49.24699 | 0.0136 | 0.002 | 0.0006 | [10 empty] | 0.2222341 | 0.2180943
|  | 7:30 a.m | 2023-04-25 |  | 112 | 15342.2 | 0 | 3.93 | 392 | 5.6 | 5.6 | 5.6 | 0.06982535 | 0.0014 | 0.0014 | 0.2835103 | 0.2288227 | 15000 | 3.283133 | 1.51 | 372 | 49.24699 | 0.0136 | 0.002 | 0.0006 | [10 empty] | 0.2288227 | 0.2245038
|  | 7:30 a.m | 2023-04-26 |  | 113 | 15154.2 | 0 | 3.92 | 392 | 5.4 | 5.5 | 5.8 | 0.08410598 | 0.0018 | 0.0018 | 0.2980205 | 0.2354113 | 15000 | 3.283133 | 1.51 | 372 | 49.24699 | 0.0136 | 0.002 | 0.0006 | [10 empty] | 0.2354113 | 0.2308714
|  | 7:30 a.m | 2023-04-27 |  | 114 | 15072.6 | 0 | 3.9 | 393 | 5.5 | 5.7 | 5.7 | 0.08209231 | 0.0021 | 0.0021 | 0.3120264 | 0.242 | 15000 | 3.283133 | 1.51 | 372 | 49.24699 | 0.0136 | 0.002 | 0.0006 | [10 empty] | 0.242 | 0.2372467
|  | 7:30 a.m | 2023-04-28 |  | 115 | 15252.13 | 0 | 3.92 | 393 | 5.6 | 5.6 | 5.9 | 0.08368931 | 0.0027 | 0.0027 | 0.3265621 | 0.2485886 | 15000 | 3.283133 | 1.51 | 372 | 49.24699 | 0.0136 | 0.002 | 0.0006 | [10 empty] | 0.2485886 | 0.2436139
|  | 7:30 a.m | 2023-04-29 |  | 116 | 15320.6 | 0 | 3.91 | 394 | 5.5 | 5.4 | 5.7 | 0.0912287 | 0.0025 | 0.0025 | 0.3427411 | 0.2551772 | 15000 | 3.283133 | 1.51 | 372 | 49.24699 | 0.0136 | 0.002 | 0.0006 | [10 empty] | 0.2551772 | 0.249956
|  | 7:30 a.m | 2023-04-30 |  | 117 | 15123.4 | 0 | 3.89 | 395 | 5.4 | 5.5 | 5.8 | 0.09134775 | 0.0018 | 0.0018 | 0.3587007 | 0.2617659 | 15000 | 3.283133 | 1.51 | 372 | 49.24699 | 0.0136 | 0.002 | 0.0006 | [10 empty] | 0.2617659 | 0.2563016
|  | 7:30 a.m | 2023-05-01 |  | 118 | 15289.8 | 0 | 3.88 | 395 | 5.3 | 5.7 | 5.7 | 0.09572795 | 0.0015 | 0.0015 | 0.375774 | 0.2683545 | 15000 | 3.283133 | 1.51 | 372 | 49.24699 | 0.0136 | 0.002 | 0.0006 | [10 empty] | 0.2683545 | 0.2626301
ENSAYE QUIMICO |  | 7:30 a.m | 2023-05-02 |  | 119 | 14898.3 | 0 | 3.9 | 396 | 5.4 | 5.6 | 5.9 | 0.09496528 | 0.0026 | 0.0026 | 0.3921854 | 0.2749431 | 15000 | 3.283133 | 1.51 | 372 | 49.24699 | 0.0136 | 0.002 | 0.0006 | [10 empty] | 0.2749431 | 0.2689687
|  | 7:30 a.m | 2023-05-03 |  | 120 | 14959.6 | 0 | 3.91 | 397 | 5.6 | 5.7 | 5.8 | 0.1191098 | 0.0018 | 0.0018 | 0.4135712 | 0.2815318 | 15000 | 3.283133 | 1.51 | 372 | 49.24699 | 0.0136 | 0.002 | 0.0006 | [10 empty] | 0.2815318 | 0.2752316
RECIRCULACIÓN |  | 7:30 a.m | 2023-05-04 |  | 121 | 14471.7 | 0 | 3.9 | 398 | 5.7 | 5.7 | 5.8 | 0.1019316 | 0.0022 | 0.0022 | 0.4307999 | 0.2881204 | 15000 | 3.283133 | 1.51 | 372 | 49.24699 | 0.0136 | 0.002 | 0.0006 | [10 empty] | 0.2881204 | 0.2815578
|  | 7:30 a.m | 2023-05-05 |  | 122 | 15085.5 | 0 | 3.92 | 399 | 5.8 | 5.9 | 5.9 | 0.1143592 | 0.0015 | 0.0015 | 0.4514176 | 0.294709 | 15000 | 3.283133 | 1.51 | 372 | 49.24699 | 0.0136 | 0.002 | 0.0006 | [10 empty] | 0.294709 | 0.2878323
|  | 7:30 a.m | 2023-05-06 |  | 123 | 14906.3 | 0 | 3.93 | 400 | 5.9 | 6 | 5.9 | 0.1230021 | 0.0067 | 0.0067 | 0.4735038 | 0.3012977 | 15000 | 3.283133 | 1.51 | 372 | 49.24699 | 0.0136 | 0.002 | 0.0006 | [10 empty] | 0.3012977 | 0.2940845
|  | 7:30 a.m | 2023-05-07 |  | 124 | 14034.5 | 0 | 3.92 | 402 | 5.6 | 5.9 | 5.8 | 0.1257588 | 0.0032 | 0.0032 | 0.4946609 | 0.3078863 | 15000 | 3.283133 | 1.51 | 372 | 49.24699 | 0.0136 | 0.002 | 0.0006 | [10 empty] | 0.3078863 | 0.3003508
|  | 7:30 a.m | 2023-05-08 |  | 125 | 14266 | 0 | 3.93 | 405 | 5.4 | 5.5 | 5.6 | 0.110517 | 0.0028 | 0.0028 | 0.5132655 | 0.3144749 | 15000 | 3.283133 | 1.51 | 372 | 49.24699 | 0.0136 | 0.002 | 0.0006 | [10 empty] | 0.3144749 | 0.306656
|  | 7:30 a.m | 2023-05-09 |  | 126 | 14515.9 | 0 | 3.94 | 403 | 5.2 | 5.7 | 5.4 | 0.1196215 | 0.0027 | 0.0027 | 0.5340357 | 0.3210636 | 15000 | 3.283133 | 1.51 | 372 | 49.24699 | 0.0136 | 0.002 | 0.0006 | [10 empty] | 0.3210636 | 0.3129283
|  | 7:30 a.m | 2023-05-10 |  | 127 | 14709.2 | 0 | 3.94 | 402 | 5.1 | 5.6 | 5.6 | 0.1133852 | 0.0024 | 0.0024 | 0.553876 | 0.3276522 | 15000 | 3.283133 | 1.51 | 372 | 49.24699 | 0.0136 | 0.002 | 0.0006 | [10 empty] | 0.3276522 | 0.3192146
|  | 7:30 a.m | 2023-05-11 |  | 128 | 15024.5 | 0 | 3.95 | 403 | 5 | 5.6 | 5.5 | 0.1128142 | 0.0028 | 0.0028 | 0.5740845 | 0.3342408 | 15000 | 3.283133 | 1.51 | 372 | 49.24699 | 0.0136 | 0.002 | 0.0006 | [10 empty] | 0.3342408 | 0.3254954
|  | 7:30 a.m | 2023-05-12 |  | 129 | 14919.7 | 0 | 3.94 | 405 | 4.9 | 5.5 | 5.4 | 0.1307947 | 0.0029 | 0.0029 | 0.5977688 | 0.3408295 | 15000 | 3.283133 | 1.51 | 372 | 49.24699 | 0.0136 | 0.002 | 0.0006 | [10 empty] | 0.3408295 | 0.3317233
|  | 7:30 a.m | 2023-05-13 |  | 130 | 14781 | 0 | 3.93 | 407 | 4.8 | 5.4 | 5.5 | 0.1460284 | 0.0033 | 0.0033 | 0.6242592 | 0.3474181 | 15000 | 3.283133 | 1.51 | 372 | 49.24699 | 0.0136 | 0.002 | 0.0006 | [10 empty] | 0.3474181 | 0.3379084
|  | 7:30 a.m | 2023-05-14 |  | 131 | 15024.5 | 0 | 3.92 | 408 | 4.8 | 5.2 | 5.4 | 0.1547892 | 0.0036 | 0.0036 | 0.6530156 | 0.3540067 | 15000 | 3.283133 | 1.51 | 372 | 49.24699 | 0.0136 | 0.002 | 0.0006 | [10 empty] | 0.3540067 | 0.3440589
|  | 7:30 a.m | 2023-05-15 |  | 132 | 14917.8 | 0 | 3.9 | 410 | 4.6 | 5.3 | 5.6 | 0.1220106 | 0.0035 | 0.0035 | 0.6749205 | 0.3605954 | 15000 | 3.283133 | 1.51 | 372 | 49.24699 | 0.0136 | 0.002 | 0.0006 | [10 empty] | 0.3605954 | 0.3503139
EQ |  | 7:30 a.m | 2023-05-16 |  | 133 | 14453.6 | 0 | 3.88 | 411 | 4.8 | 5.3 | 5.3 | 0.1331212 | 0.0044 | 0.0044 | 0.6982343 | 0.367184 | 15000 | 3.283133 | 1.51 | 372 | 49.24699 | 0.0136 | 0.002 | 0.0006 | [10 empty] | 0.367184 | 0.3565473
|  | 7:30 a.m | 2023-05-17 |  | 134 | 15030.3 | 0 | 3.87 | 412 | 4.9 | 5.4 | 5.2 | 0.133314 | 0.0035 | 0.0035 | 0.7226279 | 0.3737726 | 15000 | 3.283133 | 1.51 | 372 | 49.24699 | 0.0136 | 0.002 | 0.0006 | [10 empty] | 0.3737726 | 0.3627644
|  | 7:30 a.m | 2023-05-18 |  | 135 | 15019.3 | 0 | 3.85 | 414 | 5 | 5.2 | 5.3 | 0.1349272 | 0.0037 | 0.0037 | 0.7473301 | 0.3803613 | 15000 | 3.283133 | 1.51 | 372 | 49.24699 | 0.0136 | 0.002 | 0.0006 | [10 empty] | 0.3803613 | 0.3689767
|  | 7:30 a.m | 2023-05-19 |  | 136 | 14780 | 0 | 3.84 | 417 | 5.2 | 5.5 | 5.5 | 0.1391428 | 0.0062 | 0.0062 | 0.7724391 | 0.3869499 | 15000 | 3.283133 | 1.51 | 372 | 49.24699 | 0.0136 | 0.002 | 0.0006 | [10 empty] | 0.3869499 | 0.3751828
|  | 7:30 a.m | 2023-05-20 |  | 137 | 15002.1 | 0 | 3.83 | 418 | 5.5 | 5.4 | 5.4 | 0.1424323 | 0.0068 | 0.0068 | 0.7986359 | 0.3935385 | 15000 | 3.283133 | 1.51 | 372 | 49.24699 | 0.0136 | 0.002 | 0.0006 | [10 empty] | 0.3935385 | 0.3813724
|  | 7:30 a.m | 2023-05-21 |  | 138 | 14857.2 | 0 | 3.8 | 419 | 5.7 | 5.6 | 5.3 | 0.1377168 | 0.0048 | 0.0048 | 0.8236033 | 0.4001271 | 15000 | 3.283133 | 1.51 | 372 | 49.24699 | 0.0136 | 0.002 | 0.0006 | [10 empty] | 0.4001271 | 0.3875807
|  | 7:30 a.m | 2023-05-22 |  | 139 | 14801.8 | 0 | 3.78 | 420 | 5.5 | 5.7 | 5.6 | 0.1442405 | 0.0045 | 0.0045 | 0.8497762 | 0.4067158 | 15000 | 3.283133 | 1.51 | 372 | 49.24699 | 0.0136 | 0.002 | 0.0006 | [10 empty] | 0.4067158 | 0.3937706
|  | 7:30 a.m | 2023-05-23 |  | 140 | 14743.9 | 0 | 3.75 | 422 | 5.4 | 5.9 | 5.8 | 0.1453723 | 0.0061 | 0.0061 | 0.876062 | 0.4133044 | 15000 | 3.283133 | 1.51 | 372 | 49.24699 | 0.0136 | 0.002 | 0.0006 | [10 empty] | 0.4133044 | 0.3999588
|  | 7:30 a.m | 2023-05-24 |  | 141 | 14772.4 | 0 | 3.74 | 423 | 5.5 | 5.7 | 5.7 | 0.1350614 | 0.005 | 0.005 | 0.9003395 | 0.419893 | 15000 | 3.283133 | 1.51 | 372 | 49.24699 | 0.0136 | 0.002 | 0.0006 | [10 empty] | 0.419893 | 0.4061776
|  | 7:30 a.m | 2023-05-25 |  | 142 | 14847.8 | 0 | 3.72 | 425 | 5.6 | 5.8 | 5.8 | 0.1392204 | 0.0058 | 0.0058 | 0.925592 | 0.4264817 | 15000 | 3.283133 | 1.51 | 372 | 49.24699 | 0.0136 | 0.002 | 0.0006 | [10 empty] | 0.4264817 | 0.4123815
|  | 7:30 a.m | 2023-05-26 |  | 143 | 14596 | 0 | 3.7 | 428 | 5.7 | 5.6 | 5.6 | 0.1446325 | 0.0088 | 0.0088 | 0.95144 | 0.4330703 | 15000 | 3.283133 | 1.51 | 372 | 49.24699 | 0.0136 | 0.002 | 0.0006 | [10 empty] | 0.4330703 | 0.4185764
|  | 7:30 a.m | 2023-05-27 |  | 144 | 15080.4 | 0 | 3.68 | 430 | 5.6 | 5.4 | 5.7 | 0.1512275 | 0.0173 | 0.0173 | 0.9795857 | 0.4396589 | 15000 | 3.283133 | 1.51 | 372 | 49.24699 | 0.0136 | 0.002 | 0.0006 | [10 empty] | 0.4396589 | 0.4247363
|  | 7:30 a.m | 2023-05-28 |  | 145 | 14798.8 | 0 | 3.66 | 432 | 5.5 | 5.6 | 5.8 | 0.1526675 | 0.0189 | 0.0189 | 1.007443 | 0.4462476 | 15000 | 3.283133 | 1.51 | 372 | 49.24699 | 0.0136 | 0.002 | 0.0006 | [10 empty] | 0.4462476 | 0.4309006
|  | 7:30 a.m | 2023-05-29 |  | 146 | 14666.6 | 0 | 3.64 | 435 | 5.7 | 5.7 | 5.9 | 0.1415867 | 0.0134 | 0.0134 | 1.032824 | 0.4528362 | 15000 | 3.283133 | 1.51 | 372 | 49.24699 | 0.0136 | 0.002 | 0.0006 | [10 empty] | 0.4528362 | 0.4371025
EQ |  | 7:30 a.m | 2023-05-30 |  | 147 | 15455 | 0 | 3.52 | 437 | 5.4 | 5.8 | 6 | 0.1411558 | 0.0158 | 0.0158 | 1.059628 | 0.4594248 | 15000 | 3.283133 | 1.51 | 372 | 49.24699 | 0.0136 | 0.002 | 0.0006 | [10 empty] | 0.4594248 | 0.4432829
|  | 7:30 a.m | 2023-05-31 |  | 148 | 14688.9 | 0 | 3.44 | 439 | 5.8 | 5.9 | 6.1 | 0.1445642 | 0.0094 | 0.0094 | 1.085644 | 0.4660135 | 15000 | 3.283133 | 1.51 | 372 | 49.24699 | 0.0136 | 0.002 | 0.0006 | [10 empty] | 0.4660135 | 0.4494752
|  | 7:30 a.m | 2023-06-01 |  | 149 | 13783.6 | 0 | 3.39 | 440 | 5.7 | 6.1 | 6.3 | 0.1392537 | 0.0062 | 0.0062 | 1.108895 | 0.4726021 | 15000 | 3.283133 | 1.51 | 372 | 49.24699 | 0.0136 | 0.002 | 0.0006 | [10 empty] | 0.4726021 | 0.4557096
|  | 7:30 a.m | 2023-06-02 |  | 150 | 13954.5 | 0 | 3.35 | 441 | 5.5 | 6 | 6.2 | 0.143063 | 0.0073 | 0.0073 | 1.133188 | 0.4791907 | 15000 | 3.283133 | 1.51 | 372 | 49.24699 | 0.0136 | 0.002 | 0.0006 | [10 empty] | 0.4791907 | 0.4619282
|  | 7:30 a.m | 2023-06-03 |  | 151 | 15026.4 | 0 | 3.34 | 442 | 6.1 | 5.9 | 6.3 | 0.1460538 | 0.0064 | 0.0064 | 1.16017 | 0.4857794 | 15000 | 3.283133 | 1.51 | 372 | 49.24699 | 0.0136 | 0.002 | 0.0006 | [10 empty] | 0.4857794 | 0.4681058
|  | 7:30 a.m | 2023-06-04 |  | 152 | 14601.7 | 0 | 3.3 | 442 | 6 | 6.1 | 6.1 | 0.1498098 | 0.0053 | 0.0053 | 1.187054 | 0.492368 | 15000 | 3.283133 | 1.51 | 372 | 49.24699 | 0.0136 | 0.002 | 0.0006 | [10 empty] | 0.492368 | 0.4742849
|  | 7:30 a.m | 2023-06-05 |  | 153 | 14606.9 | 0 | 3.29 | 443 | 5.9 | 6.1 | 6.2 | 0.1455874 | 0.0072 | 0.0072 | 1.213112 | 0.4989566 | 15000 | 3.283133 | 1.51 | 372 | 49.24699 | 0.0136 | 0.002 | 0.0006 | [10 empty] | 0.4989566 | 0.4804765
|  | 7:30 a.m | 2023-06-06 |  | 154 | 14241.9 | 0 | 3.3 | 444 | 5.5 | 6 | 6.3 | 0.1247606 | 0.005 | 0.005 | 1.23443 | 0.5055453 | 15000 | 3.283133 | 1.51 | 372 | 49.24699 | 0.0136 | 0.002 | 0.0006 | [10 empty] | 0.5055453 | 0.4867404
|  | 7:30 a.m | 2023-06-07 |  | 155 | 14446.8 | 0 | 3.32 | 443 | 5.6 | 6.1 | 6.2 | 0.1461315 | 0.007 | 0.007 | 1.260279 | 0.5121339 | 15000 | 3.283133 | 1.51 | 372 | 49.24699 | 0.0136 | 0.002 | 0.0006 | [10 empty] | 0.5121339 | 0.4929353
|  | 7:30 a.m | 2023-06-08 |  | 156 | 14625.5 | 0 | 3.31 | 443 | 5.4 | 6.1 | 6.1 | 0.1481124 | 0.0057 | 0.0057 | 1.286875 | 0.5187225 | 15000 | 3.283133 | 1.51 | 372 | 49.24699 | 0.0136 | 0.002 | 0.0006 | [10 empty] | 0.5187225 | 0.4991187
|  | 7:30 a.m | 2023-06-09 |  | 157 | 14689.8 | 0 | 3.33 | 442 | 5.6 | 6 | 6.2 | 0.1469591 | 0.0053 | 0.0053 | 1.31337 | 0.5253112 | 15000 | 3.283133 | 1.51 | 372 | 49.24699 | 0.0136 | 0.002 | 0.0006 | [10 empty] | 0.5253112 | 0.5053038
|  | 7:30 a.m | 2023-06-10 |  | 158 | 14396.5 | 0 | 3.32 | 444 | 5.7 | 6.1 | 6 | 0.1501213 | 0.0055 | 0.0055 | 1.339898 | 0.5318998 | 15000 | 3.283133 | 1.51 | 372 | 49.24699 | 0.0136 | 0.002 | 0.0006 | [10 empty] | 0.5318998 | 0.5114883
|  | 7:30 a.m | 2023-06-11 |  | 159 | 14617 | 0 | 3.3 | 446 | 5.8 | 6.2 | 6.1 | 0.1525848 | 0.0064 | 0.0064 | 1.367363 | 0.5384884 | 15000 | 3.283133 | 1.51 | 372 | 49.24699 | 0.0136 | 0.002 | 0.0006 | [10 empty] | 0.5384884 | 0.5176585
|  | 7:30 a.m | 2023-06-12 |  | 160 | 14591.5 | 0 | 3.32 | 447 | 5.9 | 6.3 | 5.9 | 0.1524997 | 0.0063 | 0.0063 | 1.394758 | 0.5450771 | 15000 | 3.283133 | 1.51 | 372 | 49.24699 | 0.0136 | 0.002 | 0.0006 | [10 empty] | 0.5450771 | 0.5238298
mantenimiento de grupo | EQ | 7:30 a.m | 2023-06-13 |  | 161 | 14740.6 | 0 | 3.34 | 444 | 5.6 | 6.2 | 6 | 0.1569647 | 0.0066 | 0.0066 | 1.423353 | 0.5516657 | 15000 | 3.283133 | 1.51 | 372 | 49.24699 | 0.0136 | 0.002 | 0.0006 | [10 empty] | 0.5516657 | 0.5299828
falla de grupo electrógeno por 4 horas |  | 7:30 a.m | 2023-06-14 |  | 162 | 15184.7 | 0 | 3.33 | 445 | 5.5 | 6.4 | 5.8 | 0.1530225 | 0.0052 | 0.0052 | 1.452082 | 0.5582543 | 12500 | 3.283133 | 1.51 | 372 | 41.03916 | 0.0136 | 0.002 | 0.0006 | [10 empty] | 0.5582543 | 0.5361338
|  | 7:30 a.m | 2023-06-15 |  | 163 | 14888.9 | 0 | 3.36 | 446 | 5.8 | 6.1 | 5.7 | 0.1560941 | 0.0057 | 0.0057 | 1.481278 | 0.5637448 | 15000 | 3.283133 | 1.51 | 372 | 49.24699 | 0.0136 | 0.002 | 0.0006 | [10 empty] | 0.5637448 | 0.5411796
RECIRCULACIÓN |  | 7:30 a.m | 2023-06-16 |  | 164 | 14321.4 | 0 | 3.37 | 448 | 5.9 | 6.2 | 6 | 0.1569523 | 0.0054 | 0.0054 | 1.508979 | 0.5703335 | 15000 | 2.680723 | 1.51 | 485 | 40.21084 | 0.1078642 | 0.0051 | 0.0006 | [10 empty] | 0.5703335 | 0.5473462
|  | 7:30 a.m | 2023-06-17 |  | 165 | 15057.9 | 0 | 3.35 | 449 | 5.8 | 6.4 | 5.9 | 0.1581589 | 0.0067 | 0.0067 | 1.519329 | 0.5757132 | 15000 | 2.680723 | 1.51 | 485 | 40.21084 | 0.1078642 | 0.0051 | 0.0006 | [10 empty] | 0.5757132 | 0.5525683
|  | 7:30 a.m | 2023-06-18 |  | 166 | 13216.9 | 0 | 3.36 | 451 | 5.6 | 6.2 | 5.8 | 0.1527961 | 0.0061 | 0.0061 | 1.524771 | 0.5810929 | 15000 | 2.680723 | 1.51 | 485 | 40.21084 | 0.1078642 | 0.0051 | 0.0006 | [10 empty] | 0.5810929 | 0.5578651
|  | 7:30 a.m | 2023-06-19 |  | 167 | 14467.2 | 0 | 3.34 | 452 | 5.5 | 6.1 | 5.7 | 0.1564008 | 0.0076 | 0.0076 | 1.533509 | 0.5864726 | 15000 | 2.680723 | 1.51 | 485 | 40.21084 | 0.1078642 | 0.0051 | 0.0006 | [10 empty] | 0.5864726 | 0.5631117
|  | 7:30 a.m | 2023-06-20 |  | 168 | 15051.4 | 0 | 3.31 | 455 | 5.7 | 6.3 | 5.6 | 0.1609612 | 0.0066 | 0.0066 | 1.544417 | 0.5918523 | 15000 | 2.680723 | 1.51 | 485 | 40.21084 | 0.1078642 | 0.0051 | 0.0006 | [10 empty] | 0.5918523 | 0.5683252
|  | 7:30 a.m | 2023-06-21 |  | 169 | 15086.4 | 0 | 3.34 | 453 | 5.6 | 6.2 | 5.7 | 0.1588569 | 0.0093 | 0.0093 | 1.55497 | 0.597232 | 15000 | 2.680723 | 1.51 | 485 | 40.21084 | 0.1078642 | 0.0051 | 0.0006 | [10 empty] | 0.597232 | 0.5735442
|  | 7:30 a.m | 2023-06-22 |  | 170 | 14847 | 0 | 3.31 | 454 | 5.7 | 6.4 | 5.8 | 0.1542625 | 0.008 | 0.008 | 1.564083 | 0.6026117 | 15000 | 2.680723 | 1.51 | 485 | 40.21084 | 0.1078642 | 0.0051 | 0.0006 | [10 empty] | 0.6026117 | 0.5787851
|  | 7:30 a.m | 2023-06-23 |  | 171 | 14896 | 0 | 3.3 | 456 | 5.8 | 6.3 | 5.7 | 0.1624509 | 0.0121 | 0.0121 | 1.574952 | 0.6079914 | 15000 | 2.680723 | 1.51 | 485 | 40.21084 | 0.1078642 | 0.0051 | 0.0006 | [10 empty] | 0.6079914 | 0.5839992
|  | 7:30 a.m | 2023-06-24 |  | 172 | 14041.5 | 0 | 3.28 | 459 | 5.6 | 6.4 | 5.6 | 0.1639511 | 0.0105 | 0.0105 | 1.584225 | 0.6133711 | 15000 | 2.680723 | 1.51 | 485 | 40.21084 | 0.1078642 | 0.0051 | 0.0006 | [10 empty] | 0.6133711 | 0.5892376
Apagado de grupo 1h |  | 7:30 a.m | 2023-06-25 |  | 173 | 14854.4 | 0 | 3.27 | 462 | 5.4 | 6.5 | 5.8 | 0.1675398 | 0.0098 | 0.0098 | 1.596027 | 0.6187509 | 15000 | 2.680723 | 1.51 | 485 | 40.21084 | 0.1078642 | 0.0051 | 0.0006 | [10 empty] | 0.6187509 | 0.5944376
|  | 7:30 a.m | 2023-06-26 |  | 174 | 14681.9 | 0 | 3.24 | 465 | 5.5 | 6.2 | 5.7 | 0.1692082 | 0.0096 | 0.0096 | 1.607769 | 0.6241306 | 15000 | 2.680723 | 1.51 | 485 | 40.21084 | 0.1078642 | 0.0051 | 0.0006 | [10 empty] | 0.6241306 | 0.5996384
EQ |  | 7:30 a.m | 2023-06-27 |  | 175 | 14465.1 | 0 | 3.22 | 466 | 5.6 | 6.4 | 5.6 | 0.168775 | 0.0119 | 0.0119 | 1.618929 | 0.6295103 | 15000 | 2.680723 | 1.51 | 485 | 40.21084 | 0.1078642 | 0.0051 | 0.0006 | [10 empty] | 0.6295103 | 0.6048481
|  | 7:30 a.m | 2023-06-28 |  | 176 | 14493 | 0 | 3.25 | 470 | 5.8 | 6.8 | 6 | 0.1697313 | 0.0131 | 0.0131 | 1.630341 | 0.63489 | 15000 | 2.680723 | 1.51 | 485 | 40.21084 | 0.1078642 | 0.0051 | 0.0006 | [10 empty] | 0.63489 | 0.610054
|  | 7:30 a.m | 2023-06-29 |  | 177 | 13812.8 | 0 | 3.26 | 475 | 6 | 6.5 | 6.2 | 0.1669787 | 0.015 | 0.015 | 1.639673 | 0.6402697 | 15000 | 2.680723 | 1.51 | 485 | 40.21084 | 0.1078642 | 0.0051 | 0.0006 | [10 empty] | 0.6402697 | 0.6152915
|  | 7:30 a.m | 2023-06-30 |  | 178 | 13923.2 | 0 | 3.28 | 476 | 5.9 | 6.4 | 6.1 | 0.1678599 | 0.0176 | 0.0176 | 1.649421 | 0.6456494 | 15000 | 2.680723 | 1.51 | 485 | 40.21084 | 0.1078642 | 0.0051 | 0.0006 | [10 empty] | 0.6456494 | 0.6205227
|  | 7:30 a.m | 2023-07-01 |  | 179 | 14168 | 0 | 3.25 | 478 | 5.7 | 6.6 | 6.3 | 0.1658502 | 0.015 | 0.015 | 1.659339 | 0.6510291 | 15000 | 2.680723 | 1.51 | 485 | 40.21084 | 0.1078642 | 0.0051 | 0.0006 | [10 empty] | 0.6510291 | 0.6257513
|  | 7:30 a.m | 2023-07-02 |  | 180 | 14465 | 0 | 3.25 | 480 | 6 | 6.7 | 6.2 | 0.1820236 | 0.017 | 0.017 | 1.673097 | 0.6564088 | 15000 | 2.680723 | 1.51 | 485 | 40.21084 | 0.1078642 | 0.0051 | 0.0006 | [10 empty] | 0.6564088 | 0.6309215
|  | 7:30 a.m | 2023-07-03 |  | 181 | 14250.1 | 0 | 3.28 | 479 | 5.9 | 6.6 | 6.4 | 0.1787325 | 0.0127 | 0.0127 | 1.685688 | 0.6617885 | 15000 | 2.680723 | 1.51 | 485 | 40.21084 | 0.1078642 | 0.0051 | 0.0006 | [10 empty] | 0.6617885 | 0.6361094
EQ |  | 7:30 a.m | 2023-07-04 |  | 182 | 14633.1 | 0 | 3.27 | 482 | 6.1 | 6.8 | 6.5 | 0.1850367 | 0.0102 | 0.0102 | 1.700458 | 0.6671682 | 15000 | 2.680723 | 1.51 | 485 | 40.21084 | 0.1078642 | 0.0051 | 0.0006 | [10 empty] | 0.6671682 | 0.6412641
|  | 7:30 a.m | 2023-07-05 |  | 183 | 14699.7 | 0 | 3.3 | 481 | 6.2 | 6.8 | 6.3 | 0.1813621 | 0.0124 | 0.0124 | 1.714662 | 0.6725479 | 15000 | 2.680723 | 1.51 | 485 | 40.21084 | 0.1078642 | 0.0051 | 0.0006 | [10 empty] | 0.6725479 | 0.6464274
|  | 7:30 a.m | 2023-07-06 |  | 184 | 14569.7 | 0 | 3.29 | 480 | 6.2 | 6.9 | 6.5 | 0.1847156 | 0.0142 | 0.0142 | 1.72921 | 0.6779277 | 15000 | 2.680723 | 1.51 | 485 | 40.21084 | 0.1078642 | 0.0051 | 0.0006 | [10 empty] | 0.6779277 | 0.6515855
|  | 7:30 a.m | 2023-07-07 |  | 185 | 14713 | 0 | 3.3 | 478 | 6.3 | 6.8 | 6.8 | 0.1882256 | 0.013 | 0.013 | 1.744816 | 0.6833074 | 15000 | 2.680723 | 1.51 | 485 | 40.21084 | 0.1078642 | 0.0051 | 0.0006 | [10 empty] | 0.6833074 | 0.6567275
|  | 7:30 a.m | 2023-07-08 |  | 186 | 14407.2 | 0 | 3.31 | 477 | 6.1 | 6.9 | 7 | 0.183149 | 0.0134 | 0.0134 | 1.75865 | 0.6886871 | 15000 | 2.680723 | 1.51 | 485 | 40.21084 | 0.1078642 | 0.0051 | 0.0006 | [10 empty] | 0.6886871 | 0.6618964
|  | 7:30 a.m | 2023-07-09 |  | 187 | 14370.4 | 0 | 3.3 | 475 | 6.1 | 7 | 7.1 | 0.1886737 | 0.0132 | 0.0132 | 1.773469 | 0.6940668 | 15000 | 2.680723 | 1.51 | 485 | 40.21084 | 0.1078642 | 0.0051 | 0.0006 | [10 empty] | 0.6940668 | 0.6670504
|  | 7:30 a.m | 2023-07-10 |  | 188 | 14813.6 | 0 | 3.32 | 470 | 6.5 | 7.1 | 6.8 | 0.1867619 | 0.013 | 0.013 | 1.789038 | 0.6994465 | 15000 | 2.680723 | 1.51 | 485 | 40.21084 | 0.1078642 | 0.0051 | 0.0006 | [10 empty] | 0.6994465 | 0.6721929
EQ |  | 7:30 a.m | 2023-07-11 |  | 189 | 14397.5 | 0 | 3.33 | 468 | 6.4 | 7.2 | 6.7 | 0.1880156 | 0.0126 | 0.0126 | 1.803798 | 0.7048262 | 15000 | 2.680723 | 1.51 | 485 | 40.21084 | 0.1078642 | 0.0051 | 0.0006 | [10 empty] | 0.7048262 | 0.6773478
|  | 7:30 a.m | 2023-07-12 |  | 190 | 14518.5 | 0 | 3.32 | 467 | 6.2 | 6.9 | 6.9 | 0.201202 | 0.0134 | 0.0134 | 1.821461 | 0.7102059 | 15000 | 2.680723 | 1.51 | 485 | 40.21084 | 0.1078642 | 0.0051 | 0.0006 | [10 empty] | 0.7102059 | 0.6824584
|  | 7:30 a.m | 2023-07-13 |  | 191 | 14402.2 | 0 | 3.34 | 465 | 6.3 | 6.7 | 7 | 0.2012608 | 0.0129 | 0.0129 | 1.838819 | 0.7155856 | 15000 | 2.680723 | 1.51 | 485 | 40.21084 | 0.1078642 | 0.0051 | 0.0006 | [10 empty] | 0.7155856 | 0.6875737
Inicio de regado continuo |  | 7:30 a.m | 2023-07-14 |  | 192 | 14637.2 | 0 | 3.3 | 469 | 6.2 | 6.8 | 7.1 | 0.1980058 | 0.0133 | 0.0133 | 1.856172 | 0.7209653 | 45000 | 2.680723 | 1.51 | 485 | 120.6325 | 0.1078642 | 0.0051 | 0.0006 | [10 empty] | 0.7209653 | 0.6926891
|  | 7:30 a.m | 2023-07-15 |  | 193 | 29300 | 0 | 3.31 | 468 | 6.4 | 7 | 7.2 | 0.2094165 | 0.0215 | 0.0215 | 1.873548 | 0.7371045 | 45000 | 2.680723 | 1.51 | 485 | 120.6325 | 0.1078642 | 0.0051 | 0.0006 | [10 empty] | 0.7371045 | 0.7085635
insufla aire |  | 7:30 a.m | 2023-07-16 |  | 194 | 43000 | 0 | 3.26 | 471 | 6.3 | 6.9 | 7 | 0.21115 | 0.0491 | 0.0491 | 1.930821 | 0.7532436 | 45000 | 2.680723 | 1.51 | 485 | 120.6325 | 0.1078642 | 0.0051 | 0.0006 | [10 empty] | 0.7532436 | 0.7238302
RECIRCULACIÓN | Apagado de grupo 1h | 7:30 a.m | 2023-07-17 |  | 195 | 43350 | 0 | 3.22 | 473 | 6.5 | 7.1 | 7.2 | 0.2127833 | 0.093 | 0.05314286 | 1.990055 | 0.7693827 | 43128 | 2.942457 | 1.52 | 500 | 126.9023 | 0.1790329 | 0.0154 | 0 | [10 empty] | 0.7693827 | 0.7390669
|  | 7:30 a.m | 2023-07-18 |  | 196 | 38800 | 0 | 3.18 | 475 | 6.4 | 7 | 7.6 | 0.2137938 | 0.103 | 0.1328571 | 1.997833 | 0.7863606 | 45000 | 2.942457 | 1.52 | 500 | 132.41055 | 0.1790329 | 0.0154 | 0 | [10 empty] | 0.7863606 | 0.7559264
EQ |  | 7:30 a.m | 2023-07-19 |  | 197 | 43500 | 0 | 3.19 | 472 | 6.2 | 6.9 | 7.9 | 0.2175191 | 0.152 | 0.07971429 | 2.016885 | 0.8040755 | 45000 | 2.942457 | 1.52 | 500 | 132.41055 | 0.1790329 | 0.0154 | 0 | [10 empty] | 0.8040755 | 0.773351
|  | 7:30 a.m | 2023-07-20 |  | 198 | 45150 | 0 | 3.17 | 474 | 6.5 | 7.2 | 8.2 | 0.2197784 | 0.1709387 | 0.1062857 | 2.042183 | 0.8217904 | 45000 | 2.942457 | 1.52 | 500 | 132.41055 | 0.1790329 | 0.0154 | 0 | [10 empty] | 0.8217904 | 0.7906805
Mantenimiento de grupo |  | 7:30 a.m | 2023-07-21 |  | 199 | 44200 | 0 | 3.15 | 478 | 6.6 | 7.5 | 8.5 | 0.2147577 | 0.1481088 | 0.1195714 | 2.061644 | 0.8395053 | 43125 | 2.942457 | 1.52 | 500 | 126.8934 | 0.1790329 | 0.0154 | 0 | [10 empty] | 0.8395053 | 0.8080989
|  | 7:30 a.m | 2023-07-22 |  | 200 | 43100 | 0 | 3.18 | 482 | 6.7 | 7.1 | 8.7 | 0.2247381 | 0.1146623 | 0.1169143 | 2.088283 | 0.856482 | 45000 | 2.942457 | 1.52 | 500 | 132.41055 | 0.1790329 | 0.0154 | 0 | [10 empty] | 0.856482 | 0.8246699
|  | 7:30 a.m | 2023-07-23 |  | 201 | 45300 | 0 | 3.2 | 485 | 6.9 | 6.9 | 8.8 | 0.2348615 | 0.1210626 | 0.1116 | 2.12329 | 0.8741969 | 45000 | 2.942457 | 1.52 | 500 | 132.41055 | 0.1790329 | 0.0154 | 0 | [10 empty] | 0.8741969 | 0.8418515
|  | 7:30 a.m | 2023-07-24 |  | 202 | 43500 | 0 | 3.18 | 500 | 6.8 | 7 | 8.6 | 0.2285409 | 0.1246586 | 0.1142571 | 2.148839 | 0.8919118 | 45000 | 2.942457 | 1.52 | 500 | 132.41055 | 0.1790329 | 0.0154 | 0 | [10 empty] | 0.8919118 | 0.8591772
Se subio la temperatura a 25°C |  | 7:30 a.m | 2023-07-25 |  | 203 | 44850 | 0 | 3.15 | 515 | 7.4 | 7.3 | 13 | 0.2316222 | 0.1240833 | 0.1089429 | 2.180444 | 0.9096267 | 45000 | 2.942457 | 1.52 | 500 | 132.41055 | 0.1790329 | 0.0154 | 0 | [10 empty] | 0.9096267 | 0.8764106
|  | 7:30 a.m | 2023-07-26 |  | 204 | 44700 | 0 | 3.13 | 525 | 7.7 | 7.2 | 18 | 0.238101 | 0.1392404 | 0.1116 | 2.215503 | 0.9273416 | 45000 | 2.942457 | 1.52 | 500 | 132.41055 | 0.1790329 | 0.0154 | 0 | [10 empty] | 0.9273416 | 0.8935914
|  | 7:30 a.m | 2023-07-27 |  | 205 | 44800 | 0 | 3.1 | 528 | 8.2 | 7.9 | 25 | 0.2427915 | 0.1234533 | 0.1169143 | 2.253733 | 0.9450564 | 45000 | 2.942457 | 1.52 | 500 | 132.41055 | 0.1790329 | 0.0154 | 0 | [10 empty] | 0.9450564 | 0.9107239
|  | 7:30 a.m | 2023-07-28 |  | 206 | 43800 | 0 | 3.05 | 535 | 8 | 8.2 | 24.2 | 0.2493659 | 0.101782 | 0.1116 | 2.292575 | 0.9627713 | 43717 | 2.942457 | 1.52 | 500 | 128.6354 | 0.1790329 | 0.0154 | 0 | [10 empty] | 0.9627713 | 0.9278471
|  | 7:30 a.m | 2023-07-29 |  | 207 | 41750 | 0 | 3 | 545 | 8.1 | 8 | 25.1 | 0.2576518 | 0.112669 | 0.1009714 | 2.33229 | 0.9799811 | 43520 | 2.942457 | 1.52 | 500 | 128.0557 | 0.1790329 | 0.0154 | 0 | [10 empty] | 0.9799811 | 0.9444519
RECIRCULACIÓN |  | 7:30 a.m | 2023-07-30 |  | 208 | 37500 | 0 | 2.98 | 550 | 8.1 | 8.2 | 25.1 | 0.2670824 | 0.1201247 | 0.1062857 | 2.362435 | 0.9971134 | 40062 | 2.995992 | 1.51 | 520 | 120.0254 | 0.2238 | 0.142 | 0 | [10 empty] | 0.9971134 | 0.9611249
|  | 7:30 a.m | 2023-07-31 |  | 209 | 38400 | 0 | 2.95 | 565 | 8 | 8.1 | 24 | 0.2737883 | 0.1175122 | 0.1062857 | 2.383411 | 1.013171 | 43631 | 2.995992 | 1.51 | 520 | 130.7181 | 0.2218 | 0.177 | 0 | [10 empty] | 1.013171 | 0.9768633
|  | 7:30 a.m | 2023-08-01 |  | 210 | 41150 | 0 | 2.97 | 570 | 7.6 | 8 | 25.1 | 0.2842842 | 0.1234267 | 0.1275429 | 2.410803 | 1.03066 | 45000 | 2.995992 | 1.51 | 520 | 134.8196 | 0.2218 | 0.177 | 0 | [10 empty] | 1.03066 | 0.9939344
|  | 7:30 a.m | 2023-08-02 |  | 211 | 43600 | 0 | 2.98 | 575 | 7.9 | 8.2 | 25 | 0.2861462 | 0.1540787 | 0.1381714 | 2.444619 | 1.048697 | 45000 | 2.995992 | 1.51 | 520 | 134.8196 | 0.2218 | 0.177 | 0 | [10 empty] | 1.048697 | 1.011456
|  | 7:30 a.m | 2023-08-03 |  | 212 | 44300 | 0 | 2.95 | 579 | 7.6 | 7.9 | 25.1 | 0.2985044 | 0.1203647 | 0.1328571 | 2.488571 | 1.066734 | 45000 | 2.995992 | 1.51 | 520 | 134.8196 | 0.2218 | 0.177 | 0 | [10 empty] | 1.066734 | 1.028824
|  | 7:30 a.m | 2023-08-04 |  | 213 | 40600 | 0 | 2.98 | 580 | 7.8 | 8.2 | 25.2 | 0.3088516 | 0.1288325 | 0.1594286 | 2.523247 | 1.084771 | 45000 | 2.995992 | 1.51 | 520 | 134.8196 | 0.2218 | 0.177 | 0 | [10 empty] | 1.084771 | 1.046333
|  | 7:30 a.m | 2023-08-05 |  | 214 | 42450 | 0.03235158 | 2.97 | 581 | 7.7 | 8.3 | 25 | 0.310972 | 0.1260697 | 0.1727143 | 2.566887 | 1.102625 | 44597 | 2.995992 | 1.51 | 520 | 133.6123 | 0.2218 | 0.177 | 0 | [10 empty] | 1.102625 | 1.063522
|  | 7:30 a.m | 2023-08-06 |  | 215 | 41150 | 0.04852736 | 2.94 | 583 | 7.7 | 8.1 | 25 | 0.3179466 | 0.1271786 | 0.1727143 | 2.61015 | 1.120233 | 45000 | 2.995992 | 1.51 | 520 | 134.8196 | 0.2218 | 0.177 | 0 | [10 empty] | 1.120233 | 1.080471
|  | 7:30 a.m | 2023-08-07 |  | 216 | 43900 | 0.04043947 | 2.92 | 586 | 7.6 | 8 | 24.9 | 0.3221116 | 0.1493232 | 0.1727143 | 2.66653 | 1.138033 | 45000 | 2.995992 | 1.51 | 520 | 134.8196 | 0.2218 | 0.177 | 0 | [10 empty] | 1.138033 | 1.097412
EQ |  | 7:30 a.m | 2023-08-08 |  | 217 | 44900 | 0.04043947 | 2.9 | 589 | 7.5 | 8.2 | 25.1 | 0.3258983 | 0.1629492 | 0.1727143 | 2.729581 | 1.155827 | 45000 | 2.995992 | 1.51 | 520 | 134.8196 | 0.2218 | 0.177 | 0 | [10 empty] | 1.155827 | 1.114246
|  | 7:30 a.m | 2023-08-09 |  | 218 | 44400 | 0.04043947 | 2.88 | 591 | 7.7 | 8.4 | 25.2 | 0.3241102 | 0.1775946 | 0.1727143 | 2.789346 | 1.173624 | 45000 | 2.995992 | 1.51 | 520 | 134.8196 | 0.2218 | 0.177 | 0 | [10 empty] | 1.173624 | 1.131132
|  | 7:30 a.m | 2023-08-10 |  | 219 | 45100 | 0 | 2.85 | 595 | 7.6 | 8.3 | 25.1 | 0.3279144 | 0.2049465 | 0.1727143 | 2.854513 | 1.191661 | 45000 | 2.995992 | 1.51 | 520 | 134.8196 | 0.2218 | 0.177 | 0 | [10 empty] | 1.191661 | 1.148177
|  | 7:30 a.m | 2023-08-11 |  | 220 | 43800 | 0 | 2.83 | 597 | 7.7 | 8.4 | 25.2 | 0.3263885 | 0.2365134 | 0.1727143 | 2.912995 | 1.209698 | 45000 | 2.995992 | 1.51 | 520 | 134.8196 | 0.2218 | 0.177 | 0 | [10 empty] | 1.209698 | 1.165323
RECIRCULACIÓN |  | 7:30 a.m | 2023-08-12 |  | 221 | 41600 | 0 | 2.81 | 596 | 7.8 | 8.3 | 25.1 | 0.3391396 | 0.2628989 | 0.1381714 | 2.968935 | 1.227736 | 45000 | 2.825871 | 1.51 | 580 | 127.2321 | 0.3102623 | 0.1632959 | 0 | [10 empty] | 1.227736 | 1.182508
|  | 7:30 a.m | 2023-08-13 |  | 222 | 44000 | 0 | 2.8 | 598 | 8 | 8.5 | 25.3 | 0.3373589 | 0.333194 | 0.1230882 | 2.98089 | 1.244758 | 45000 | 2.825871 | 1.51 | 580 | 127.2321 | 0.3102623 | 0.1632959 | 0 | [10 empty] | 1.244758 | 1.199348
|  | 7:30 a.m | 2023-08-14 |  | 223 | 44700 | 0 | 2.79 | 597 | 8.2 | 8.3 | 25.1 | 0.3530034 | 0.3946621 | 0.1275429 | 3.005523 | 1.26178 | 45000 | 2.825871 | 1.51 | 580 | 127.2321 | 0.3102623 | 0.1632959 | 0 | [10 empty] | 1.26178 | 1.215995
|  | 7:30 a.m | 2023-08-15 |  | 224 | 43300 | 0 | 2.78 | 599 | 8.4 | 8.4 | 25.4 | 0.3351463 | 0.2935588 | 0.1195714 | 3.012978 | 1.278802 | 45000 | 2.825871 | 1.51 | 580 | 127.2321 | 0.3102623 | 0.1632959 | 0 | [10 empty] | 1.278802 | 1.232903
|  | 7:30 a.m | 2023-08-16 |  | 225 | 44050 | 0 | 2.76 | 602 | 8.5 | 8.5 | 25.2 | 0.3498029 | 0.2548233 | 0.1116 | 3.032591 | 1.295824 | 45000 | 2.825871 | 1.51 | 580 | 127.2321 | 0.3102623 | 0.1632959 | 0 | [10 empty] | 1.295824 | 1.249627
|  | 7:30 a.m | 2023-08-17 |  | 226 | 43550 | 0 | 2.74 | 603 | 8.7 | 8.3 | 25.1 | 0.3503629 | 0.2176167 | 0.1062857 | 3.050163 | 1.312846 | 45000 | 2.825871 | 1.51 | 580 | 127.2321 | 0.3102623 | 0.1632959 | 0 | [10 empty] | 1.312846 | 1.266381
|  | 7:30 a.m | 2023-08-18 |  | 227 | 43000 | 0 | 2.73 | 605 | 8.5 | 8.6 | 25.2 | 0.3581238 | 0.2387492 | 0.1062857 | 3.069647 | 1.329868 | 45000 | 2.825871 | 1.51 | 580 | 127.2321 | 0.3102623 | 0.1632959 | 0 | [10 empty] | 1.329868 | 1.283106
|  | 7:30 a.m | 2023-08-19 |  | 228 | 43200 | 0 | 2.75 | 606 | 8.6 | 8.7 | 25.1 | 0.3665422 | 0.2896589 | 0.1062857 | 3.095031 | 1.34689 | 45000 | 2.825871 | 1.51 | 580 | 127.2321 | 0.3102623 | 0.1632959 | 0 | [10 empty] | 1.34689 | 1.299742
|  | 7:30 a.m | 2023-08-20 |  | 229 | 43050 | 0 | 2.74 | 608 | 8.8 | 9 | 25.2 | 0.3616389 | 0.2454805 | 0.1062857 | 3.116809 | 1.363912 | 45000 | 2.825871 | 1.51 | 580 | 127.2321 | 0.3102623 | 0.1632959 | 0 | [10 empty] | 1.363912 | 1.316432
|  | 7:30 a.m | 2023-08-21 |  | 230 | 42750 | 0 | 2.75 | 609 | 9 | 9.1 | 25.2 | 0.365254 | 0.2614261 | 0.1062857 | 3.139211 | 1.380934 | 45000 | 2.825871 | 1.51 | 580 | 127.2321 | 0.3102623 | 0.1632959 | 0 | [10 empty] | 1.380934 | 1.333113
EQ |  | 7:30 a.m | 2023-08-22 |  | 231 | 43400 | 0 | 2.74 | 607 | 9.1 | 9.2 | 25.1 | 0.3729411 | 0.2514209 | 0.1328571 | 3.169353 | 1.397956 | 45000 | 2.825871 | 1.51 | 580 | 127.2321 | 0.3102623 | 0.1632959 | 0 | [10 empty] | 1.397956 | 1.349676
|  | 7:30 a.m | 2023-08-23 |  | 232 | 43300 | 0 | 2.73 | 608 | 9.1 | 9.3 | 25 | 0.3709916 | 0.2399968 | 0.1195714 | 3.197845 | 1.414978 | 45000 | 2.825871 | 1.51 | 580 | 127.2321 | 0.3102623 | 0.1632959 | 0 | [10 empty] | 1.414978 | 1.366264
|  | 7:30 a.m | 2023-08-24 |  | 233 | 42850 | 0 | 2.72 | 610 | 9.3 | 9.5 | 25.2 | 0.388674 | 0.2366482 | 0.1328571 | 3.234344 | 1.432001 | 45000 | 2.825871 | 1.51 | 580 | 127.2321 | 0.3102623 | 0.1632959 | 0 | [10 empty] | 1.432001 | 1.38273
RECIRCULACIÓN |  | 7:30 a.m | 2023-08-25 |  | 234 | 44100 | 0.04781373 | 2.7 | 609 | 9.6 | 9.9 | 25 | 0.3858356 | 0.2455983 | 0.1461429 | 3.275731 | 1.448741 | 45000 | 2.38806 | 1.52 | 610 | 107.4627 | 0.360067 | 0.2666212 | 0.1094118 | [10 empty] | 1.448741 | 1.398839
|  | 7:30 a.m | 2023-08-26 |  | 235 | 42350 | 0.06375163 | 2.68 | 610 | 9.7 | 10.2 | 25.1 | 0.3946241 | 0.2262494 | 0.1594286 | 3.282635 | 1.462756 | 43553 | 2.38806 | 1.52 | 610 | 104.0072 | 0.360067 | 0.2666212 | 0.1094118 | [10 empty] | 1.462756 | 1.41275
|  | 7:30 a.m | 2023-08-27 |  | 236 | 40850 | 0.1115654 | 2.69 | 609 | 9.7 | 10.3 | 25 | 0.3900454 | 0.2328831 | 0.1062857 | 3.286041 | 1.476062 | 43550 | 2.38806 | 1.52 | 610 | 104 | 0.360067 | 0.2666212 | 0.1094118 | [10 empty] | 1.476062 | 1.426003
|  | 7:30 a.m | 2023-08-28 |  | 237 | 41250 | 0.1434412 | 2.67 | 610 | 9.9 | 10.4 | 25.2 | 0.3894851 | 0.2222153 | 0.1328571 | 3.291264 | 1.489184 | 36500 | 2.38806 | 1.52 | 610 | 87.16418 | 0.360067 | 0.2666212 | 0.1094118 | [10 empty] | 1.489184 | 1.439046
falla de bomba | EQ | 7:30 a.m | 2023-08-29 |  | 238 | 37600 | 0.1593791 | 2.64 | 612 | 9.8 | 10.2 | 25.1 | 0.3982048 | 0.2313395 | 0.1062857 | 3.316069 | 1.500044 | 45000 | 2.38806 | 1.52 | 610 | 107.4627 | 0.360067 | 0.2666212 | 0.1094118 | [10 empty] | 1.500044 | 1.449528
|  | 7:30 a.m | 2023-08-30 |  | 239 | 42200 | 0.1593791 | 2.64 | 613 | 10.1 | 10.5 | 25.2 | 0.3908485 | 0.2355204 | 0.1594286 | 3.32001 | 1.513521 | 45000 | 2.38806 | 1.52 | 610 | 107.4627 | 0.360067 | 0.2666212 | 0.1094118 | [10 empty] | 1.513521 | 1.462945
|  | 7:30 a.m | 2023-08-31 |  | 240 | 43250 | 0.1912549 | 2.6 | 612 | 9.9 | 10.3 | 25.1 | 0.3684457 | 0.2209704 | 0.186 | 3.316381 | 1.526791 | 44721.6 | 2.38806 | 1.52 | 610 | 106.7979 | 0.360067 | 0.2666212 | 0.1094118 | [10 empty] | 1.526791 | 1.476271
|  | 7:30 a.m | 2023-09-01 |  | 241 | 40550 | 0.2390686 | 2.54 | 614 | 9.8 | 9.9 | 25.2 | 0.3839328 | 0.2167659 | 0.2205429 | 3.30914 | 1.539783 | 44106.6 | 2.38806 | 1.52 | 610 | 105.3292 | 0.360067 | 0.2666212 | 0.1094118 | [10 empty] | 1.539783 | 1.489373
|  | 7:30 a.m | 2023-09-02 |  | 242 | 40850 | 0.2231307 | 2.53 | 613 | 9.9 | 10.2 | 25 | 0.3658831 | 0.2119682 | 0.2125714 | 3.296467 | 1.552655 | 45000 | 2.38806 | 1.52 | 610 | 107.4627 | 0.360067 | 0.2666212 | 0.1094118 | [10 empty] | 1.552655 | 1.502438
|  | 7:30 a.m | 2023-09-03 |  | 243 | 44200 | 0.2550065 | 2.49 | 614 | 9.1 | 9.4 | 25.1 | 0.3823086 | 0.2197809 | 0.2258571 | 3.305887 | 1.565524 | 44450 | 2.38806 | 1.52 | 610 | 106.1493 | 0.360067 | 0.2666212 | 0.1094118 | [10 empty] | 1.565524 | 1.515164
|  | 7:30 a.m | 2023-09-04 |  | 244 | 43400 | 0.2390686 | 2.47 | 615 | 8.7 | 9.2 | 25 | 0.3944828 | 0.2465518 | 0.2391429 | 3.321007 | 1.578338 | 44800 | 2.38806 | 1.52 | 610 | 106.9851 | 0.360067 | 0.2666212 | 0.1102658 | [10 empty] | 1.578338 | 1.527747
RECIRCULACION | EQ | 7:30 a.m | 2023-09-05 |  | 245 | 42300 | 0.2390686 | 2.44 | 618 | 9 | 9.5 | 25.2 | 0.4016013 | 0.2539028 | 0.2125714 | 3.332619 | 1.591298 | 45500 | 3.10246 | 1.5 | 609 | 141.1619 | 0.3818965 | 0.2548084 | 0.1102658 | [10 empty] | 1.591298 | 1.54053
|  | 7:30 a.m | 2023-09-06 |  | 246 | 40750 | 0.1912549 | 2.42 | 620 | 9.4 | 9.4 | 25.1 | 0.4153842 | 0.3423496 | 0.1594286 | 3.326529 | 1.609141 | 45500 | 3.10246 | 1.5 | 609 | 141.1619 | 0.3818965 | 0.2548084 | 0.1102658 | [10 empty] | 1.609141 | 1.558466
|  | 7:30 a.m | 2023-09-07 |  | 247 | 41550 | 0.1275033 | 2.4 | 621 | 9.3 | 9.8 | 25.1 | 0.4053833 | 0.2911593 | 0.1594286 | 3.31931 | 1.627318 | 45500 | 3.10246 | 1.5 | 609 | 141.1619 | 0.3818965 | 0.2548084 | 0.1102658 | [10 empty] | 1.627318 | 1.576753
|  | 7:30 a.m | 2023-09-08 |  | 248 | 42850 | 0.1617579 | 2.37 | 624 | 9.2 | 9.7 | 25.2 | 0.4295354 | 0.2962313 | 0.1062857 | 3.333261 | 1.645276 | 45500 | 3.10246 | 1.5 | 609 | 141.1619 | 0.3818965 | 0.2548084 | 0.1102658 | [10 empty] | 1.645276 | 1.594499
|  | 7:30 a.m | 2023-09-09 |  | 249 | 43550 | 0.225787 | 2.35 | 626 | 9.1 | 9.5 | 25 | 0.4275455 | 0.2766471 | 0.1107143 | 3.350112 | 1.662846 | 45500 | 3.10246 | 1.5 | 609 | 141.1619 | 0.3818965 | 0.2548084 | 0.1102658 | [10 empty] | 1.662846 | 1.611812
|  | 7:30 a.m | 2023-09-10 |  | 250 | 43350 | 0.3241609 | 2.35 | 628 | 9.3 | 9.6 | 25.1 | 0.4376629 | 0.2869921 | 0.2225324 | 3.37175 | 1.679852 | 45050 | 3.10246 | 1.5 | 609 | 139.7658 | 0.3818965 | 0.2548084 | 0.1102658 | [10 empty] | 1.679852 | 1.628488
|  | 7:30 a.m | 2023-09-11 |  | 251 | 44450 | 0.2582986 | 2.33 | 630 | 9.1 | 9.8 | 25.2 | 0.4410921 | 0.3199632 | 0.1108242 | 3.404308 | 1.697015 | 44900 | 3.10246 | 1.5 | 609 | 139.3005 | 0.3818965 | 0.2548084 | 0.1102658 | [10 empty] | 1.697015 | 1.645155
|  | 7:30 a.m | 2023-09-12 |  | 252 | 44050 | 0.2588126 | 2.31 | 631 | 9.2 | 9.7 | 25.3 | 0.4465814 | 0.26631 | 0.1110448 | 3.438528 | 1.714126 | 45500 | 3.10246 | 1.5 | 609 | 141.1619 | 0.3818965 | 0.2548084 | 0.1102658 | [10 empty] | 1.714126 | 1.661745
|  | 7:30 a.m | 2023-09-13 |  | 253 | 44950 | 0.1941095 | 2.29 | 635 | 9.3 | 9.5 | 25.1 | 0.4429242 | 0.2433649 | 0.1110448 | 3.472862 | 1.731845 | 45500 | 3.10246 | 1.5 | 609 | 141.1619 | 0.3818965 | 0.2548084 | 0.1102658 | [10 empty] | 1.731845 | 1.67894
|  | 7:30 a.m | 2023-09-14 |  | 254 | 44300 | 0.2749884 | 2.3 | 638 | 9.5 | 9.4 | 25 | 0.4471334 | 0.2654217 | 0.1110448 | 3.505821 | 1.749101 | 43400 | 3.10246 | 1.5 | 609 | 134.6468 | 0.3818965 | 0.2548084 | 0.1102658 | [10 empty] | 1.749101 | 1.695694
|  | 7:30 a.m | 2023-09-15 |  | 255 | 39750 | 0.2421549 | 2.34 | 632 | 9.6 | 9.7 | 25.1 | 0.4473255 | 0.2795785 | 0.1108242 | 3.522179 | 1.765827 | 45500 | 3.10246 | 1.5 | 609 | 141.1619 | 0.3818965 | 0.2548084 | 0.1102658 | [10 empty] | 1.765827 | 1.712171
|  | 7:30 a.m | 2023-09-16 |  | 256 | 44500 | 0.1617579 | 2.32 | 637 | 9.8 | 10.1 | 25.2 | 0.4607887 | 0.2806835 | 0.1111554 | 3.564587 | 1.783749 | 45400 | 3.10246 | 1.5 | 609 | 140.8517 | 0.3818965 | 0.2548084 | 0.1102658 | [10 empty] | 1.783749 | 1.729448
Se cambia por una solución compósito antiguo |  | 12:00 | 2023-09-17 |  | 257 | 43350 | 0.2426368 | 2.33 | 634 | 9.7 | 9.9 | 25.1 | 0.4543035 | 0.2701264 | 0.1110448 | 3.596519 | 1.801186 | 45300 | 4.344262 | 1.37 | 367 | 196.7951 | 0.3537059 | 14.59346 | 8.278689 | [10 empty] | 1.801186 | 1.746398
|  | 7:30 a.m | 2023-09-18 |  | 258 | 43900 | 0.1929575 | 2.21 | 525 | 9.8 | 9.7 | 25.2 | 0.4597998 | 0.2602640625 | 0.2207715 | 3.652935 | 1.826382 | 45500 | 4.344262 | 1.37 | 367 | 197.6639 | 0.3537059 | 14.59346 | 8.278689 | [10 empty] | 1.826382 | 1.770734
RECIRCULA | EQ | 7:30 a.m | 2023-09-19 |  | 259 | 44550 | 0 | 2.1 | 454 | 9.9 | 9.8 | 25.1 | 0.4846461 | 0.5538812 | 0.3311573 | 3.727446 | 1.852827 | 45450 | 5.285996 | 1.55 | 441 | 240.2485 | 0.4621577 | 1.149408 | 0.4193548 | [10 empty] | 1.852827 | 1.796044
|  | 7:30 a.m | 2023-09-20 |  | 260 | 46950 | 0 | 2.16 | 525 | 10 | 9.9 | 25.2 | 0.4972571 | 1.33564 | 0.2188235 | 3.759178 | 1.884969 | 45500 | 5.285996 | 1.55 | 441 | 240.5128 | 0.4621577 | 1.149408 | 0.4193548 | [10 empty] | 1.884969 | 1.827703
RECIRCULA |  | 7:30 a.m | 2023-09-21 |  | 261 | 46400 | 0 | 2.19 | 580 | 10.1 | 10 | 25 | 0.5236371875 | 2.2881625 | 0.1641176 | 3.80348 | 1.917147 | 46000 | 5.214425 | 1.45 | 540 | 239.8635 | 0.5049162 | 1.645982 | 0.2181818 | [10 empty] | 1.917147 | 1.859206
|  | 7:30 a.m | 2023-09-22 |  | 262 | 44950 | 0 | 2.23 | 595 | 10.2 | 10.2 | 25.1 | 0.5287605 | 2.079958 | 0.1367647 | 3.810821 | 1.949237 | 46000 | 5.214425 | 1.45 | 540 | 239.8635 | 0.5049162 | 1.645982 | 0.2181818 | [10 empty] | 1.949237 | 1.891185
RECIRCULA |  | 7:30 a.m | 2023-09-23 |  | 263 | 44700 | 0 | 2.22 | 596 | 10.4 | 10.3 | 25.2 | 0.5258705 | 1.89468 | 0.1367647 | 3.81462 | 1.981328 | 46200 | 5.212766 | 1.4 | 590 | 240.8298 | 0.5259504 | 1.85991 | 0.1079304 | [10 empty] | 1.981328 | 1.923218
|  | 7:30 a.m | 2023-09-24 |  | 264 | 46000 | 0 | 2.19 | 589 | 10.6 | 10.5 | 25.2 | 0.547632 | 1.914486 | 0.1367647 | 3.826712 | 2.013548 | 46100 | 5.212766 | 1.4 | 590 | 240.3085 | 0.5259504 | 1.85991 | 0.1079304 | [10 empty] | 2.013548 | 1.955254
RECIRCULA |  | 7:30 a.m | 2023-09-25 |  | 265 | 43450 | 0 | 2.17 | 586 | 10.3 | 10.2 | 25.1 | 0.5597341 | 1.882742 | 0.2188235 | 3.827717 | 2.045699 | 45860 | 5.076628 | 1.5 | 596 | 232.8142 | 0.5463249 | 1.953172 | 0.1603448 | [10 empty] | 2.045699 | 1.987388
|  | 7:30 a.m | 2023-09-26 |  | 266 | 44150 | 0 | 2.13 | 592 | 10.5 | 10.3 | 25.1 | 0.5693131 | 1.905009 | 0.2031553 | 3.828811 | 2.076846 | 46000 | 5.076628 | 1.5 | 596 | 233.5249 | 0.5463249 | 1.953172 | 0.1603448 | [10 empty] | 2.076846 | 2.018519
RECIRCULA |  | 7:30 a.m | 2023-09-27 |  | 267 | 44430 | 0 | 2.14 | 599 | 10.7 | 10.5 | 25.3 | 0.5778201 | 1.949846 | 0.216699 | 3.836152 | 2.108089 | 46200 | 5.085389 | 1.54 | 580 | 234.945 | 0.5691395 | 1.979191 | 0.2647059 | [10 empty] | 2.108089 | 2.04965
|  | 7:30 a.m | 2023-09-28 |  | 268 | 46050 | 0.1893981 | 2.18 | 608 | 10.7 | 10.4 | 25.2 | 0.5817203 | 1.907666 | 0.216699 | 3.842847 | 2.138355 | 46300 | 5.085389 | 1.54 | 580 | 235.4535 | 0.5691395 | 1.979191 | 0.2647059 | [10 empty] | 2.138355 | 2.079814
RECIRCULA |  | 7:30 a.m | 2023-09-29 |  | 269 | 46000 | 0.2358317 | 2.14 | 615 | 10.5 | 10.6 | 25.2 | 0.6143179 | 1.998971 | 0.2158607 | 3.868701 | 2.168404 | 46080 | 5.222437 | 1.46 | 590 | 240.6499 | 0.5835386 | 1.946733 | 0.4047389 | [10 empty] | 2.168404 | 2.10947
|  | 7:30 a.m | 2023-09-30 |  | 270 | 44500 | 0.3138353 | 2.08 | 619 | 10.5 | 10.4 | 25.2 | 0.612573 | 2.0141 | 0.2423745 | 3.873716 | 2.198732 | 46250 | 5.222437 | 1.46 | 590 | 241.5377 | 0.5835386 | 1.946733 | 0.4047389 | [10 empty] | 2.198732 | 2.139721
RECIRCULA |  | 7:30 a.m | 2023-10-01 |  | 271 | 46500 | 0.2824517 | 2 | 621 | 10.4 | 10.2 | 25.1 | 0.6054403 | 2.089195 | 0.2289093 | 3.889497 | 2.229289 | 46400 | 5.115385 | 1.42 | 600 | 237.3538 | 0.5880278 | 2.046637 | 0.5901923 | [10 empty] | 2.229289 | 2.170038
|  | 7:30 a.m | 2023-10-02 |  | 272 | 41800 | 0.3609106 | 1.97 | 623 | 10.2 | 10.3 | 25.2 | 0.6139923 | 2.020233 | 0.215444 | 3.867545 | 2.259026 | 46200 | 5.115385 | 1.42 | 600 | 236.3308 | 0.5880278 | 2.046637 | 0.5901923 | [10 empty] | 2.259026 | 2.200109
RECIRCULA | EQ | 7:30 a.m | 2023-10-03 |  | 273 | 40550 | 0.3769662 | 1.98 | 619 | 10.3 | 10.2 | 25.1 | 0.6209582 | 1.94809 | 0.2156522 | 3.840613 | 2.288599 | 46100 | 5.086705 | 1.4 | 610 | 234.4971 | 0.5799 | 1.9429 | 0.484749 | [10 empty] | 2.288599 | 2.230092
|  | 7:30 a.m | 2023-10-04 |  | 274 | 44112 | 0.3452188 | 1.99 | 622 | 10.3 | 10.3 | 25.2 | 0.6293792 | 1.847091 | 0.269305 | 3.854571 | 2.317934 | 46200 | 5.086705 | 1.4 | 610 | 235.0058 | 0.5799 | 1.9429 | 0.484749 | [10 empty] | 2.317934 | 2.259215
RECIRCULA |  | 7:30 a.m | 2023-10-05 |  | 275 | 44554 | 0.26676 | 2.02 | 625 | 10.4 | 10.5 | 25.1 | 0.62624 | 1.847647 | 0.215444 | 3.869617 | 2.347785 | 46200 | 5.44316 | 1.5 | 615 | 251.474 | 0.6216087 | 1.858335 | 0.377027 | [10 empty] | 2.347785 | 2.288837
|  | 7:30 a.m | 2023-10-06 |  | 276 | 43413 | 0.26676 | 2.04 | 623 | 10.3 | 10.4 | 25.2 | 0.6425655 | 1.825176 | 0.215444 | 3.858467 | 2.37988 | 46200 | 5.44316 | 1.5 | 615 | 251.474 | 0.6216087 | 1.858335 | 0.377027 | [10 empty] | 2.37988 | 2.321101
RECIRCULA |  | 7:30 a.m | 2023-10-07 |  | 277 | 45806 | 0.2353764 | 2.07 | 620 | 10.2 | 10.3 | 25.3 | 0.6591574 | 1.802331 | 0.215444 | 3.87846 | 2.412081 | 46200 | 5.134875 | 1.58 | 618 | 237.2312 | 0.638801 | 1.839168 | 0.323166 | [10 empty] | 2.412081 | 2.352998
|  | 7:30 a.m | 2023-10-08 |  | 278 | 42556 | 0.2356039 | 2.08 | 619 | 10.3 | 10.2 | 25.1 | 0.6568739 | 1.787412 | 0.2156522 | 3.857334 | 2.442479 | 46200 | 5.134875 | 1.58 | 618 | 237.2312 | 0.638801 | 1.839168 | 0.323166 | [10 empty] | 2.442479 | 2.383717
RECIRCULA |  | 7:30 a.m | 2023-10-09 |  | 279 | 44952 | 0.2356039 | 2.03 | 622 | 10.1 | 10.1 | 25.3 | 0.6581945 | 1.752041 | 0.2156522 | 3.858344 | 2.4728 | 46200 | 5.192678 | 1.6 | 620 | 239.9017 | 0.6541777 | 1.828994 | 0.269305 | [10 empty] | 2.4728 | 2.414024
|  | 7:30 a.m | 2023-10-10 |  | 280 | 43964 | 0.2043875 | 2.06 | 621 | 10.2 | 10.3 | 25.2 | 0.674206 | 1.648059 | 0.2158607 | 3.850453 | 2.503694 | 46200 | 5.192678 | 1.6 | 620 | 239.9017 | 0.6541777 | 1.828994 | 0.269305 | [10 empty] | 2.503694 | 2.445037
RECIRCULA |  | 7:30 a.m | 2023-10-11 |  | 281 | 44596 | 0.2043875 | 2.1 | 620 | 10.3 | 10.2 | 25.1 | 0.6853847 | 1.523077 | 0.2158607 | 3.855094 | 2.53457 | 46100 | 5.202312 | 1.58 | 621 | 239.8266 | 0.6453619 | 1.753756 | 0.215444 | [10 empty] | 2.53457 | 2.475843
|  | 7:30 a.m | 2023-10-12 |  | 282 | 43463 | 0.1729433 | 2.07 | 623 | 10.5 | 10.3 | 25.2 | 0.6871066 | 1.467813 | 0.2158607 | 3.856619 | 2.56565 | 46200 | 5.202312 | 1.58 | 621 | 240.3468 | 0.6453619 | 1.753756 | 0.215444 | [10 empty] | 2.56565 | 2.5069
RECIRCULA |  | 7:30 a.m | 2023-10-13 |  | 283 | 45902 | 0.1884831 | 2.1 | 625 | 10.3 | 9.8 | 25.3 | 0.6808729 | 1.420226 | 0.2156522 | 3.876106 | 2.596648 | 46200 | 5.204712 | 1.5 | 625 | 240.4577 | 0.6770241 | 1.622838 | 0.2155272 | [10 empty] | 2.596648 | 2.537601
|  | 7:30 a.m | 2023-10-14 |  | 284 | 45909 | 0.1884831 | 2.11 | 628 | 10.5 | 9.6 | 25.2 | 0.6875261 | 1.439008 | 0.2156522 | 3.87997 | 2.627661 | 46300 | 5.204712 | 1.5 | 625 | 240.9782 | 0.6770241 | 1.622838 | 0.2155272 | [10 empty] | 2.627661 | 2.568555
RECIRCULA |  | 7:30 a.m | 2023-10-15 |  | 285 | 45216 | 0.1570692 | 2.12 | 630 | 10.4 | 9.7 | 25.3 | 0.6818618 | 1.418639 | 0.2156522 | 3.872988 | 2.658951 | 46200 | 5.202312 | 1.52 | 630 | 240.3468 | 0.7118641 | 1.502479 | 0.215444 | [10 empty] | 2.658951 | 2.599951
|  | 7:30 a.m | 2023-10-16 |  | 286 | 45180 | 0.1884831 | 2.13 | 629 | 10.6 | 9.6 | 25.4 | 0.7040197 | 1.41128 | 0.1886957 | 3.858343 | 2.689967 | 46200 | 5.202312 | 1.52 | 630 | 240.3468 | 0.7118641 | 1.502479 | 0.215444 | [10 empty] | 2.689967 | 2.63119
RECIRCULA |  | 7:30 a.m | 2023-10-17 |  | 287 | 43350 | 0.1884831 | 2.15 | 628 | 10.5 | 9.8 | 25.2 | 0.7224946 | 1.468211 | 0.1886957 | 3.83709 | 2.721029 | 46200 | 5.146898 | 1.47 | 635 | 237.7867 | 0.7132187 | 1.457396 | 0.215444 | [10 empty] | 2.721029 | 2.662576
|  | 7:30 a.m | 2023-10-18 |  | 288 | 45150 | 0.1884831 | 2.16 | 625 | 10.4 | 9.9 | 25.1 | 0.7286741 | 1.434577 | 0.1886957 | 3.836398 | 2.751703 | 40500 | 5.146898 | 1.47 | 635 | 208.4494 | 0.7132187 | 1.453961 | 0.215444 | [10 empty] | 2.751703 | 2.693261
RECIRCULA | EQ | 7:30 a.m | 2023-10-19 |  | 289 | 43350 | 0.20419 | 2.18 | 623 | 10.6 | 10 | 25.1 | 0.7374195 | 1.444204 | 0.2156522 | 3.878168 | 2.778407 | 39310 | 5.115515 | 1.4 | 616 | 201.0909 | 0.7317937 | 1.450597 | 0.2022472 | [10 empty] | 2.778407 | 2.719328
|  | 7:30 a.m | 2023-10-20 |  | 290 | 36850 | 0.2356039 | 2.2 | 620 | 10.4 | 9.9 | 25.3 | 0.730099 | 1.365992 | 0.2695652 | 3.852922 | 2.804149 | 46200 | 5.115515 | 1.4 | 616 | 236.3368 | 0.7317937 | 1.450597 | 0.2022472 | [10 empty] | 2.804149 | 2.745455
RECIRCULA |  | 7:30 a.m | 2023-10-21 |  | 291 | 45400 | 0.1570692 | 2.19 | 622 | 10.2 | 10.1 | 25 | 0.7653183 | 1.454343 | 0.2156522 | 3.865616 | 2.834814 | 46400 | 5.405405 | 1.53 | 595 | 250.8108 | 0.7209001 | 1.416054 | 0.1516854 | [10 empty] | 2.834814 | 2.775926
|  | 7:30 a.m | 2023-10-22 |  | 292 | 44500 | 0.1884831 | 2.23 | 615 | 10.3 | 10.2 | 25.2 | 0.7600759 | 1.507925 | 0.174711 | 3.87068 | 2.867247 | 46400 | 5.405405 | 1.53 | 595 | 250.8108 | 0.7209001 | 1.416054 | 0.1516854 | [10 empty] | 2.867247 | 2.808283
RECIRCULA |  | 7:30 a.m | 2023-10-23 |  | 293 | 44250 | 0.2034039 | 2.2 | 610 | 10.1 | 10.4 | 25 | 0.7364257 | 1.541828 | 0.2148219 | 3.858984 | 2.899598 | 46400 | 5 | 1.5 | 586 | 232 | 0.7264257 | 1.451828 | 0.1769022 | [10 empty] | 2.899598 | 2.840812
|  | 7:30 a.m | 2023-10-24 |  | 294 | 42200 | 0.2346968 | 2.16 | 603 | 10 | 10.2 | 25.1 | 0.7769576 | 1.568621 | 0.2040808 | 3.846534 | 2.929312 | 43000 | 5 | 1.5 | 586 | 215 | 0.7264257 | 1.451828 | 0.1769022 | [10 empty] | 2.929312 | 2.870715
RECIRCULA |  | 7:30 a.m | 2023-10-25 |  | 295 | 47050 | 0.2190504 | 2.13 | 595 | 10.1 | 10 | 25.2 | 0.7909224 | 1.441786 | 0.2013956 | 3.927541 | 2.956697 | 35390 | 5.202312 | 1.55 | 583 | 184.1098 | 0.7386741 | 1.484577 | 0.2022105 | [10 empty] | 2.956697 | 2.896867
|  | 7:30 a.m | 2023-10-26 |  | 296 | 37000 | 0.1875769 | 2.15 | 610 | 10 | 10.3 | 25 | 0.7721077 | 1.29766 | 0.1879692 | 3.960427 | 2.9804 | 44100 | 5.202312 | 1.55 | 583 | 229.422 | 0.7386741 | 1.484577 | 0.2022105 | [10 empty] | 2.9804 | 2.920069
RECIRCULA |  | 7:30 a.m | 2023-10-27 |  | 297 | 42350 | 0.2813654 | 2.16 | 590 | 10.5 | 10.4 | 25.1 | 0.7629138 | 1.392785 | 0.2012019 | 3.956819 | 3.0095 | 46500 | 5.384615 | 1.51 | 585 | 250.3846 | 0.7544688 | 1.370808 | 0.2146154 | [10 empty] | 3.0095 | 2.949223
|  | 7:30 a.m | 2023-10-28 |  | 298 | 42700 | 0.343891 | 2.14 | 593 | 10.5 | 10.6 | 25 | 0.8286726 | 1.307264 | 0.2146154 | 3.960906 | 3.041034 | 46400 | 5.384615 | 1.51 | 585 | 249.8462 | 0.7544688 | 1.370808 | 0.2146154 | [10 empty] | 3.041034 | 2.980695
RECIRCULA |  | 7:30 a.m | 2023-10-29 |  | 299 | 45000 | 0.2813654 | 2.18 | 585 | 10.8 | 9.9 | 25.2 | 0.8029841 | 1.327584 | 0.2146154 | 3.976181 | 3.072766 | 46400 | 5 | 1.42 | 578 | 232 | 0.7940197 | 1.36128 | 0.2682692 | [10 empty] | 3.072766 | 3.012194
|  | 7:30 a.m | 2023-10-30 |  | 300 | 43850 | 0.2344712 | 2.16 | 593 | 11 | 9.8 | 25.1 | 0.8147266 | 1.357878 | 0.2012019 | 3.961044 | 3.102429 | 44540 | 5 | 1.42 | 578 | 222.7 | 0.7940197 | 1.36128 | 0.2682692 | [10 empty] | 3.102429 | 3.042088
SX | EQ | 7:30 a.m | 2023-10-31 |  | 301 | 45400 | 0.2344712 | 2.19 | 589 | 10.5 | 9.7 | 25.2 | 0.8226034 | 1.438956 | 0.2012019 | 3.987889 | 3.1308 | 46500 | 5.444785 | 1.44 | 536 | 253.1825 | 0.1973409 | 1.383655 | 0.3209356 | [10 empty] | 3.1308 | 3.07005
|  | 7:30 a.m | 2023-11-01 |  | 302 | 46050 | 0.2344712 | 2.21 | 590 | 10.9 | 9.5 | 25 | 0.8634302 | 1.469188 | 0.2012019 | 4.402429 | 3.163228 | 46900 | 5.444785 | 1.44 | 536 | 255.3604 | 0.1973409 | 1.383655 | 0.3209356 | [10 empty] | 3.163228 | 3.096163
SX |  | 7:30 a.m | 2023-11-02 |  | 303 | 47400 | 0.2342459 | 2.23 | 586 | 11.2 | 9.9 | 25.1 | 0.8192175 | 1.404373 | 0.2010086 | 4.803294 | 3.195906 | 46600 | 5.134357 | 1.47 | 534 | 239.261 | 0.2101467 | 1.57057 | 0.2142035 | [10 empty] | 3.195906 | 3.122735
|  | 7:30 a.m | 2023-11-03 |  | 304 | 44250 | 0.2810951 | 2.22 | 583 | 10.8 | 9.7 | 25.1 | 0.8410909 | 1.472467 | 0.1340058 | 5.175016 | 3.226252 | 46500 | 5.134357 | 1.47 | 534 | 238.7476 | 0.2101467 | 1.57057 | 0.2142035 | [10 empty] | 3.226252 | 3.147418
SX |  | 7:30 a.m | 2023-11-04 |  | 305 | 45400 | 0.2186295 | 2.21 | 580 | 10.6 | 9.5 | 25.2 | 0.808436 | 1.49792 | 0.139366 | 5.540039 | 3.256866 | 46600 | 5.196548 | 1.46 | 540 | 242.1592 | 0.2150235 | 1.501457 | 0.1872483 | [10 empty] | 3.256866 | 3.172471
|  | 7:30 a.m | 2023-11-05 |  | 306 | 44750 | 0.1873967 | 2.22 | 579 | 10.9 | 9.6 | 25.2 | 0.75316 | 1.501397 | 0.1608069 | 5.861047 | 3.288142 | 46500 | 5.196548 | 1.46 | 540 | 241.6395 | 0.2150235 | 1.501457 | 0.1872483 | [10 empty] | 3.288142 | 3.198857
SX |  | 7:30 a.m | 2023-11-06 |  | 307 | 45050 | 0.2030131 | 2.23 | 577 | 10.8 | 9.8 | 25.1 | 0.7407378 | 1.522375 | 0.1902882 | 6.177824 | 3.319247 | 46400 | 5.119617 | 1.5 | 545 | 237.5502 | 0.2260315 | 1.678452 | 0.1601914 | [10 empty] | 3.319247 | 3.225136
|  | 7:30 a.m | 2023-11-07 |  | 308 | 43500 | 0.2342459 | 2.24 | 578 | 10.6 | 9.9 | 25.3 | 0.7226459 | 1.540436 | 0.1822478 | 6.461741 | 3.349665 | 46400 | 5.119617 | 1.5 | 545 | 237.5502 | 0.2260315 | 1.678452 | 0.1601914 | [10 empty] | 3.349665 | 3.251229
SX | EQ | 7:30 a.m | 2023-11-08 |  | 309 | 44250 | 0.1873967 | 2.23 | 576 | 10.7 | 9.6 | 25.1 | 0.7509142 | 1.589358 | 0.1608069 | 6.769958 | 3.380336 | 46500 | 5.444785 | 1.52 | 550 | 253.1825 | 0.2591715 | 1.69802 | 0.1872124 | [10 empty] | 3.380336 | 3.277205
|  | 7:30 a.m | 2023-11-09 |  | 310 | 45350 | 0.2342459 | 2.21 | 574 | 10.6 | 9.8 | 25.2 | 0.6497782 | 1.677706 | 0.1608069 | 7.006012 | 3.412788 | 46500 | 5.444785 | 1.52 | 550 | 253.1825 | 0.2591715 | 1.69802 | 0.1872124 | [10 empty] | 3.412788 | 3.306061
SX |  | 7:30 a.m | 2023-11-10 |  | 311 | 45250 | 0.2647158 | 2.23 | 570 | 10.8 | 9.6 | 25.1 | 0.5789425 | 1.529726 | 0.2137931 | 7.197741 | 3.445058 | 46400 | 5.100671 | 1.5 | 540 | 236.6711 | 0.1985 | 1.5037 | 0.2139981 | [10 empty] | 3.445058 | 3.33541
|  | 7:30 a.m | 2023-11-11 |  | 312 | 44250 | 0.2958589 | 2.25 | 568 | 10.6 | 9.7 | 25.3 | 0.5914168 | 1.71556 | 0.2672414 | 7.427613 | 3.47497 | 46500 | 5.100671 | 1.5 | 540 | 237.1812 | 0.1985 | 1.5037 | 0.2139981 | [10 empty] | 3.47497 | 3.36182
SX |  | 7:30 a.m | 2023-11-12 |  | 313 | 44300 | 0.3114304 | 2.27 | 565 | 10.7 | 9.9 | 25.2 | 0.5752281 | 1.69809 | 0.3206897 | 7.647895 | 3.504856 | 46800 | 5.071633 | 1.48 | 546 | 237.3524 | 0.2123217 | 1.693518 | 0.1332378 | [10 empty] | 3.504856 | 3.388351
|  | 7:30 a.m | 2023-11-13 |  | 314 | 44400 | 0.2802874 | 2.25 | 558 | 10.6 | 10 | 25 | 0.5551296 | 1.684101 | 0.2939655 | 7.847288 | 3.534946 | 46800 | 5.071633 | 1.48 | 546 | 237.3524 | 0.2123217 | 1.693518 | 0.1332378 | [10 empty] | 3.534946 | 3.415403
SX | EQ | 7:30 a.m | 2023-11-14 |  | 315 | 47250 | 0.3425734 | 2.24 | 555 | 10.5 | 9.9 | 25.1 | 0.5244844 | 1.705577 | 0.3206897 | 8.048499 | 3.564535 | 47000 | 5.109838 | 1.45 | 550 | 240.1624 | 0.1833952 | 1.676193 | 0.1599159 | [10 empty] | 3.564535 | 3.441927
|  | 7:30 a.m | 2023-11-15 |  | 316 | 45350 | 0.3425734 | 2.25 | 558 | 10.4 | 10.1 | 25.1 | 0.5023652 | 1.787442 | 0.2672414 | 8.240459 | 3.594587 | 47000 | 5.109838 | 1.45 | 550 | 240.1624 | 0.1833952 | 1.676193 | 0.1599159 | [10 empty] | 3.594587 | 3.469055
SX |  | 7:30 a.m | 2023-11-16 |  | 317 | 46750 | 0.4048595 | 2.23 | 550 | 10.3 | 9.8 | 25.2 | 0.5018164 | 1.811435 | 0.2405172 | 8.441603 | 3.624186 | 47200 | 5.062082 | 1.46 | 530 | 238.9303 | 0.1638275 | 1.720189 | 0.426361 | [10 empty] | 3.624186 | 3.49559
|  | 7:30 a.m | 2023-11-17 |  | 318 | 45600 | 0.3737165 | 2.2 | 560 | 10.6 | 10.4 | 25 | 0.4794937 | 1.857724 | 0.2137931 | 8.633151 | 3.653872 | 47200 | 5.062082 | 1.46 | 530 | 238.9303 | 0.1638275 | 1.720189 | 0.426361 | [10 empty] | 3.653872 | 3.522358
SX |  | 7:30 a.m | 2023-11-18 |  | 319 | 47000 | 0.4671456 | 2.19 | 572 | 10.4 | 10 | 25.1 | 0.4582464 | 1.886897 | 0.200431 | 8.820261 | 3.6829 | 47200 | 5.099905 | 1.53 | 540 | 240.7155 | 0.1687351 | 1.785168 | 0.2654615 | [10 empty] | 3.6829 | 3.548536
|  | 7:30 a.m | 2023-11-19 |  | 320 | 45550 | 0.4982886 | 2.17 | 575 | 10.5 | 9.8 | 25 | 0.4726404 | 1.868579 | 0.2137931 | 9.004113 | 3.712069 | 46200 | 5.099905 | 1.53 | 540 | 235.6156 | 0.1687351 | 1.785168 | 0.2654615 | [10 empty] | 3.712069 | 3.574903
SX |  | 7:30 a.m | 2023-11-20 |  | 321 | 41050 | 0.4644762 | 2.14 | 577 | 10.4 | 9.8 | 25.2 | 0.4672635 | 1.957455 | 0.2178857 | 9.158432 | 3.74104 | 47250 | 5.047619 | 1.56 | 555 | 238.5 | 0.1715602 | 1.85661 | 0.2125714 | [10 empty] | 3.74104 | 3.601524
|  | 7:30 a.m | 2023-11-21 |  | 322 | 46450 | 0.542923 | 2.16 | 580 | 10.8 | 9.6 | 25.1 | 0.4514054 | 1.958478 | 0.1594286 | 9.332756 | 3.769574 | 47250 | 5.047619 | 1.56 | 555 | 238.5 | 0.1715602 | 1.85661 | 0.2125714 | [10 empty] | 3.769574 | 3.627403
SX |  | 7:30 a.m | 2023-11-22 |  | 323 | 47250 | 0.6204835 | 2.18 | 583 | 10.9 | 9.7 | 25.2 | 0.4742553 | 1.947217 | 0.2125714 | 9.526609 | 3.79756 | 41100 | 5.038095 | 1.54 | 552 | 207.0657 | 0.2406118 | 1.902312 | 0.3188571 | [10 empty] | 3.79756 | 3.652435
|  | 7:30 a.m | 2023-11-23 |  | 324 | 36350 | 0.5894593 | 2.2 | 581 | 10.8 | 9.9 | 25 | 0.4389315 | 1.927016 | 0.2391429 | 9.608827 | 3.822397 | 47250 | 5.038095 | 1.54 | 552 | 238.05 | 0.2406118 | 1.902312 | 0.3188571 | [10 empty] | 3.822397 | 3.676019
SX |  | 7:30 a.m | 2023-11-24 |  | 325 | 46850 | 0.6210761 | 2.21 | 580 | 10.6 | 9.6 | 25.1 | 0.4688406 | 1.9019 | 0.2131805 | 9.752448 | 3.850352 | 47300 | 5.085551 | 1.58 | 550 | 240.5466 | 0.1919373 | 1.898281 | 0.2386882 | [10 empty] | 3.850352 | 3.701787
|  | 7:30 a.m | 2023-11-25 |  | 326 | 46150 | 0.5589685 | 2.2 | 581 | 10.8 | 9.7 | 25.1 | 0.4524395 | 1.868282 | 0.2131805 | 9.912404 | 3.879083 | 47300 | 5.085551 | 1.58 | 550 | 240.5466 | 0.1919373 | 1.898281 | 0.2386882 | [10 empty] | 3.879083 | 3.728081
SX |  | 7:30 a.m | 2023-11-26 |  | 327 | 45650 | 0.4644762 | 2.21 | 578 | 10.5 | 9.2 | 25.2 | 0.4332714 | 1.999714 | 0.1062857 | 10.05743 | 3.908428 | 46705 | 5 | 1.52 | 540 | 233.525 | 0.1732173 | 1.920548 | 0.2125714 | [10 empty] | 3.908428 | 3.755217
|  | 7:30 a.m | 2023-11-27 |  | 328 | 43650 | 0.4944994 | 2.19 | 582 | 10.4 | 8.8 | 25 | 0.4259267 | 1.976147 | 0.1060837 | 10.19977 | 3.936783 | 47300 | 5 | 1.52 | 540 | 236.5 | 0.1732173 | 1.920548 | 0.2125714 | [10 empty] | 3.936783 | 3.781403
SX | EQ | 7:30 a.m | 2023-11-28 |  | 329 | 45500 | 0.5244086 | 2.18 | 585 | 10.2 | 9.1 | 25.2 | 0.4284 | 2.0045 | 0.1058824 | 10.35292 | 3.965232 | 47300 | 5.076046 | 1.48 | 535 | 240.097 | 0.190472 | 1.94683 | 0.2121673 | [10 empty] | 3.965232 | 3.807519
|  | 7:30 a.m | 2023-11-29 |  | 330 | 44650 | 0.5393207 | 2.16 | 588 | 10 | 9.4 | 25.1 | 0.4083575 | 1.985384 | 0.105782 | 10.47794 | 3.994132 | 47500 | 5.076046 | 1.48 | 535 | 241.1122 | 0.190472 | 1.94683 | 0.2121673 | [10 empty] | 3.994132 | 3.834515
SX |  | 7:30 a.m | 2023-11-30 |  | 331 | 45850 | 0.6157828 | 2.15 | 590 | 10.3 | 9.6 | 25 | 0.4088939 | 1.996022 | 0.1056818 | 10.60941 | 4.022612 | 47300 | 5.157293 | 1.5 | 540 | 243.9399 | 0.2210728 | 1.887812 | 0.2127741 | [10 empty] | 4.022612 | 3.860992
|  | 7:30 a.m | 2023-12-01 |  | 332 | 45050 | 0.5542045 | 2.13 | 593 | 10.2 | 9.5 | 25.2 | 0.408738 | 1.977765 | 0.2113636 | 10.71726 | 4.051908 | 47500 | 5.157293 | 1.5 | 540 | 244.9714 | 0.2210728 | 1.887812 | 0.2127741 | [10 empty] | 4.051908 | 3.888645
SX |  | 7:30 a.m | 2023-12-02 |  | 333 | 45950 | 0.4356664 | 2.09 | 595 | 10.5 | 9.7 | 25.1 | 0.4477267 | 1.886361 | 0.1056818 | 10.85378 | 4.082004 | 47500 | 5.176695 | 1.51 | 538 | 245.893 | 0.1745244 | 1.826478 | 0.2127741 | [10 empty] | 4.082004 | 3.916662
|  | 7:30 a.m | 2023-12-03 |  | 334 | 45100 | 0.3848643 | 2.1 | 598 | 10.4 | 9.6 | 25.2 | 0.4423207 | 1.918743 | 0.1056818 | 11.0118 | 4.112579 | 47400 | 5.176695 | 1.51 | 538 | 245.3754 | 0.1745244 | 1.826478 | 0.2127741 | [10 empty] | 4.112579 | 3.944829
SX |  | 7:30 a.m | 2023-12-04 |  | 335 | 45350 | 0.2771023 | 2.08 | 600 | 10.2 | 9.8 | 25.1 | 0.4351006 | 2.013152 | 0.1056818 | 11.16712 | 4.143726 | 47300 | 5.07619 | 1.5 | 545 | 240.1038 | 0.1828764 | 1.803365 | 0.2125714 | [10 empty] | 4.143726 | 3.97361
|  | 7:30 a.m | 2023-12-05 |  | 336 | 45150 | 0.215524 | 2.1 | 603 | 10.3 | 9.7 | 25.2 | 0.4273268 | 1.992591 | 0.1056818 | 11.31138 | 4.174547 | 47400 | 5.07619 | 1.5 | 545 | 240.6114 | 0.1828764 | 1.803365 | 0.2125714 | [10 empty] | 4.174547 | 4.002234
SX |  | 7:30 a.m | 2023-12-06 |  | 337 | 46200 | 0.2771023 | 2.11 | 605 | 10.1 | 9.8 | 25.1 | 0.4320196 | 1.922289 | 0.1056818 | 11.46442 | 4.205025 | 47300 | 5.142857 | 1.52 | 550 | 243.2571 | 0.2182694 | 1.767982 | 0.2125714 | [10 empty] | 4.205025 | 4.03038
|  | 7:30 a.m | 2023-12-07 |  | 338 | 45100 | 0.3386806 | 2.12 | 608 | 10.2 | 9.7 | 25.3 | 0.4145913 | 1.947744 | 0.1056818 | 11.57792 | 4.235526 | 47500 | 5.142857 | 1.52 | 550 | 244.2857 | 0.2182694 | 1.767982 | 0.2125714 | [10 empty] | 4.235526 | 4.059153
SX |  | 7:30 a.m | 2023-12-08 |  | 339 | 47250 | 0.3406159 | 2.08 | 610 | 10.2 | 9.9 | 25 | 0.4281729 | 2.02949 | 0.1062857 | 11.71161 | 4.266056 | 47250 | 5.104762 | 1.5 | 580 | 241.2 | 0.2353567 | 1.865891 | 0.1594286 | [10 empty] | 4.266056 | 4.087645
|  | 7:30 a.m | 2023-12-09 |  | 340 | 47250 | 0.3706631 | 2.04 | 612 | 10 | 9.7 | 25.1 | 0.3932857 | 2.083246 | 0.1192761 | 11.81275 | 4.295982 | 47400 | 5.104762 | 1.5 | 580 | 241.9657 | 0.2353567 | 1.865891 | 0.1594286 | [10 empty] | 4.295982 | 4.116031
SX |  | 7:30 a.m | 2023-12-10 |  | 341 | 45900 | 0.4015517 | 2.02 | 611 | 10 | 9.6 | 24.9 | 0.3880326 | 2.169919 | 0.1060232 | 11.90294 | 4.325888 | 47400 | 5.033238 | 1.52 | 596 | 238.5755 | 0.1997117 | 1.974677 | 0.2119658 | [10 empty] | 4.325888 | 4.144563
|  | 7:30 a.m | 2023-12-11 |  | 342 | 45150 | 0.4637695 | 2.01 | 613 | 10.1 | 9.8 | 25 | 0.3887987 | 2.144284 | 0.132655 | 12.01257 | 4.355005 | 47400 | 5.033238 | 1.52 | 596 | 238.5755 | 0.1997117 | 1.974677 | 0.2119658 | [10 empty] | 4.355005 | 4.17201
SX | EQ | 7:30 a.m | 2023-12-12 |  | 343 | 47150 | 0.3864746 | 2.04 | 610 | 10.2 | 9.9 | 25.1 | 0.3967047 | 2.185439 | 0.1193895 | 12.13778 | 4.384486 | 47400 | 5.047438 | 1.53 | 592 | 239.2486 | 0.2289408 | 1.972787 | 0.2117647 | [10 empty] | 4.384486 | 4.199583
|  | 7:30 a.m | 2023-12-13 |  | 344 | 46750 | 0.4013992 | 2.06 | 599 | 9.9 | 9.6 | 25 | 0.3856387 | 2.249559 | 0.1324786 | 12.23506 | 4.413984 | 47300 | 5.047438 | 1.53 | 592 | 238.7438 | 0.2289408 | 1.972787 | 0.2117647 | [10 empty] | 4.413984 | 4.227599
SX |  | 7:30 a.m | 2023-12-14 |  | 345 | 46600 | 0.3396455 | 2.07 | 595 | 9.9 | 9.4 | 25.2 | 0.410833 | 2.292016 | 0.1059829 | 12.34777 | 4.443807 | 47300 | 5.042654 | 1.58 | 576 | 238.5175 | 0.2146303 | 2.323057 | 0.1852941 | [10 empty] | 4.443807 | 4.255706
|  | 7:30 a.m | 2023-12-15 |  | 346 | 46300 | 0.3705223 | 2.08 | 590 | 10 | 9.2 | 25.1 | 0.3990169 | 2.352099 | 0.1589744 | 12.46057 | 4.473422 | 47300 | 5.042654 | 1.58 | 576 | 238.5175 | 0.2146303 | 2.323057 | 0.1852941 | [10 empty] | 4.473422 | 4.283603
SX |  | 7:30 a.m | 2023-12-16 |  | 347 | 46950 | 0.3841367 | 2.07 | 592 | 10.2 | 9.3 | 25 | 0.3889791 | 2.579545 | 0.2109641 | 12.5705 | 4.50292 | 47500 | 5.061495 | 1.62 | 565 | 240.421 | 0.2025691 | 2.222361 | 0.1583728 | [10 empty] | 4.50292 | 4.311426
|  | 7:30 a.m | 2023-12-17 |  | 348 | 43150 | 0.3081833 | 2.1 | 594 | 10.2 | 9 | 25.1 | 0.3922292 | 2.537953 | 0.211564 | 12.66948 | 4.533306 | 47500 | 5.061495 | 1.62 | 565 | 240.421 | 0.2025691 | 2.222361 | 0.1583728 | [10 empty] | 4.533306 | 4.340304
SX |  | 7:30 a.m | 2023-12-18 |  | 349 | 46300 | 0.2309186 | 2.13 | 596 | 10.1 | 9.2 | 24.9 | 0.3994348 | 2.551944 | 0.2113636 | 12.78973 | 4.564041 | 42400 | 5.061611 | 1.58 | 570 | 214.6123 | 0.2063219 | 2.420314 | 0.211564 | [10 empty] | 4.564041 | 4.369207
|  | 7:30 a.m | 2023-12-19 |  | 350 | 42250 | 0.1536547 | 2.15 | 597 | 10.3 | 8.9 | 25 | 0.40592 | 2.507153 | 0.2109641 | 12.90361 | 4.591885 | 47400 | 5.061611 | 1.58 | 570 | 239.9204 | 0.2063219 | 2.420314 | 0.211564 | [10 empty] | 4.591885 | 4.395316
SX |  | 7:30 a.m | 2023-12-20 |  | 351 | 45850 | 0.1226918 | 2.19 | 599 | 10.2 | 9 | 25.1 | 0.4150088 | 2.397829 | 0.210566 | 13.02896 | 4.623231 | 47550 | 4.90566 | 1.6 | 573 | 233.2642 | 0.1942512 | 2.331014 | 0.1579245 | [10 empty] | 4.623231 | 4.424753
|  | 7:30 a.m | 2023-12-21 |  | 352 | 48500 | 0 | 2.2 | 594 | 10.4 | 9.1 | 25.1 | 0.3796371 | 2.443914 | 0.2125714 | 13.15333 | 4.654439 | 47550 | 4.90566 | 1.6 | 573 | 233.2642 | 0.1942512 | 2.331014 | 0.1579245 | [10 empty] | 4.654439 | 4.454066
SX |  | 7:30 a.m | 2023-12-22 |  | 353 | 43200 | 0 | 2.22 | 592 | 10.3 | 9.2 | 25 | 0.4145781 | 2.463082 | 0.1989068 | 13.27088 | 4.685647 | 44800 | 5.018939 | 1.59 | 562 | 224.8485 | 0.2164792 | 2.482559 | 0.1849432 | [10 empty] | 4.685647 | 4.483483
|  | 7:30 a.m | 2023-12-23 |  | 354 | 43000 | 0 | 2.23 | 588 | 10.4 | 9.3 | 25.2 | 0.403697 | 2.528418 | 0.2062749 | 13.37472 | 4.715729 | 47550 | 5.018939 | 1.59 | 562 | 238.6506 | 0.2164792 | 2.482559 | 0.1849432 | [10 empty] | 4.715729 | 4.511983
SX |  | 7:30 a.m | 2023-12-24 |  | 355 | 46950 | 0 | 2.25 | 586 | 10.5 | 9.5 | 25.2 | 0.3975391 | 2.559158 | 0.2062749 | 13.48817 | 4.747657 | 47550 | 5.123574 | 1.6 | 579 | 243.626 | 0.1687703 | 2.453057 | 0.2121673 | [10 empty] | 4.747657 | 4.542183
|  | 7:30 a.m | 2023-12-25 |  | 356 | 46150 | 0 | 2.24 | 587 | 10.4 | 9.4 | 25.1 | 0.3669677 | 2.617703 | 0.211564 | 13.60895 | 4.780251 | 47500 | 5.123574 | 1.6 | 579 | 243.3698 | 0.1687703 | 2.453057 | 0.2121673 | [10 empty] | 4.780251 | 4.572937
SX |  | 7:30 a.m | 2023-12-26 |  | 357 | 45350 | 0 | 2.23 | 585 | 10.2 | 9.3 | 25.3 | 0.3576982 | 2.656589 | 0.2062749 | 13.72016 | 4.812811 | 47400 | 4.99053 | 1.56 | 572 | 236.5511 | 0.2057223 | 2.415001 | 0.2113636 | [10 empty] | 4.812811 | 4.603803
|  | 7:30 a.m | 2023-12-27 |  | 358 | 48400 | 0 | 2.22 | 584 | 10.3 | 9.2 | 25.2 | 0.366991 | 2.508079 | 0.1851185 | 13.82874 | 4.844459 | 47500 | 4.99053 | 1.56 | 572 | 237.0502 | 0.2057223 | 2.415001 | 0.2113636 | [10 empty] | 4.844459 | 4.633797
SX |  | 7:30 a.m | 2023-12-28 |  | 359 | 47950 | 0 | 2.24 | 583 | 10.5 | 9.1 | 25.1 | 0.3616911 | 2.531838 | 0.2062749 | 13.93136 | 4.876173 | 47600 | 5.095785 | 1.58 | 565 | 242.5594 | 0.1824506 | 1.956398 | 0.2113636 | [10 empty] | 4.876173 | 4.663948
|  | 7:30 a.m | 2023-12-29 |  | 360 | 46450 | 0 | 2.18 | 578 | 10.4 | 9.2 | 25.3 | 0.3643919 | 2.637929 | 0.2095775 | 14.04306 | 4.908624 | 47500 | 5.095785 | 1.58 | 565 | 242.0498 | 0.1824506 | 1.956398 | 0.2113636 | [10 empty] | 4.908624 | 4.694698
SX |  | 7:30 a.m | 2023-12-30 |  | 361 | 47450 | 0 | 2.2 | 581 | 10.3 | 9.4 | 25.2 | 0.3549699 | 2.662274 | 0.2101695 | 14.15389 | 4.941008 | 47550 | 5.080569 | 1.55 | 560 | 241.581 | 0.1818157 | 2.562944 | 0.2113636 | [10 empty] | 4.941008 | 4.725392
|  | 7:30 a.m | 2023-12-31 |  | 362 | 47550 | 0 | 2.19 | 579 | 10.4 | 9.5 | 25.3 | 0.39594 | 2.910694 | 0.2117647 | 14.29189 | 4.973328 | 47500 | 5.080569 | 1.55 | 560 | 241.327 | 0.1818157 | 2.562944 | 0.2113636 | [10 empty] | 4.973328 | 4.755611
SX |  | 7:30 a.m | 2024-01-01 |  | 363 | 47100 | 0 | 2.17 | 582 | 10.1 | 9.2 | 25 | 0.3299249 | 2.62789 | 0.2109641 | 14.38546 | 5.005615 | 47500 | 5.047348 | 1.6 | 572 | 239.7491 | 0.237272 | 2.555236 | 0.2113636 | [10 empty] | 5.005615 | 4.786472
|  | 7:30 a.m | 2024-01-02 |  | 364 | 47350 | 0.1392103 | 2.15 | 584 | 10.2 | 9.3 | 25.1 | 0.328101 | 2.695115 | 0.1592769 | 14.44327 | 5.036808 | 47400 | 5.047348 | 1.6 | 572 | 239.2443 | 0.237272 | 2.555236 | 0.2113636 | [10 empty] | 5.036808 | 4.816785
SX |  | 7:30 a.m | 2024-01-03 |  | 365 | 47300 | 0.1392103 | 2.14 | 587 | 10.4 | 9.4 | 25.3 | 0.3250626 | 2.664757 | 0.1592769 | 14.49923 | 5.067935 | 47500 | 5.085066 | 1.57 | 575 | 241.5406 | 0.199989 | 2.683397 | 0.2113636 | [10 empty] | 5.067935 | 4.847059
|  | 7:30 a.m | 2024-01-04 |  | 366 | 47450 | 0.09271863 | 2.16 | 586 | 10.3 | 9.2 | 25.2 | 0.3253232 | 2.990103 | 0.1591255 | 14.5797 | 5.099662 | 47400 | 5.085066 | 1.57 | 575 | 241.0321 | 0.199989 | 2.683397 | 0.2113636 | [10 empty] | 5.099662 | 4.87756
SX |  | 7:30 a.m | 2024-01-05 |  | 367 | 45350 | 0.1389459 | 2.14 | 588 | 10.1 | 9.1 | 25 | 0.3220526 | 2.76764 | 0.1589744 | 14.64917 | 5.131066 | 47500 | 5.080569 | 1.55 | 580 | 241.327 | 0.211298 | 2.663235 | 0.211564 | [10 empty] | 5.131066 | 4.907906
|  | 7:30 a.m | 2024-01-06 |  | 368 | 47050 | 0.09245498 | 2.15 | 586 | 10.5 | 9.4 | 25.4 | 0.3175907 | 2.8775 | 0.158673 | 14.71567 | 5.16277 | 47500 | 5.080569 | 1.55 | 580 | 241.327 | 0.211298 | 2.663235 | 0.211564 | [10 empty] | 5.16277 | 4.938597
SX |  | 7:30 a.m | 2024-01-07 |  | 369 | 46850 | 0.1389459 | 2.16 | 583 | 10.2 | 9.2 | 25.2 | 0.3103054 | 2.95956 | 0.1589744 | 14.77667 | 5.194186 | 47550 | 5.018939 | 1.5 | 572 | 238.6506 | 0.2206232 | 2.781771 | 0.2113636 | [10 empty] | 5.194186 | 4.969084
|  | 7:30 a.m | 2024-01-08 |  | 370 | 46600 | 0.2300472 | 2.13 | 585 | 10.4 | 9.3 | 25.3 | 0.3101086 | 2.890128 | 0.1579245 | 14.83035 | 5.22468 | 47400 | 5.018939 | 1.5 | 572 | 237.8977 | 0.2206232 | 2.781771 | 0.2113636 | [10 empty] | 5.22468 | 4.99876
SX | EQ | 7:30 a.m | 2024-01-09 |  | 371 | 44150 | 0.1533648 | 2.1 | 583 | 10.5 | 9.6 | 25 | 0.3169918 | 2.941866 | 0.210566 | 14.8783 | 5.255602 | 47550 | 5.047259 | 1.53 | 576 | 239.9972 | 0.2094216 | 2.814806 | 0.1845936 | [10 empty] | 5.255602 | 5.028952
Se intercambia solucion de regado de la columna reactor | XRF | 7:30 a.m | 2024-01-10 |  | 372 | 44700 | 0.1840377 | 2.08 | 580 | 10.7 | 9.7 | 25.1 | 0.3301886 | 3.07573 | 0.1842453 | 14.94338 | 5.28661 | 45245.3 | 9.017857 | 1.25 | 406 | 408.0157 | 0.293856 | 16.42136 | 9.615536 | [10 empty] | 5.28661 | 5.058968
| XRF | 7:30 a.m | 2024-01-11 |  | 373 | 41250 | 0 | 2.04 | 575 | 10.8 | 9.7 | 24 | 0.3484019 | 3.169489 | 0.210566 | 14.95796 | 5.341198 | 50200 | 9.017857 | 1.25 | 406 | 452.6964 | 0.293856 | 16.42136 | 9.615536 | [10 empty] | 5.341198 | 5.113333
SX | XRF | 7:30 a.m | 2024-01-12 |  | 374 | 46500 | 0 | 2.12 | 550 | 10.6 | 9.6 | 25.1 | 0.3226718 | 3.658462 | 0.2095775 | 14.96139 | 5.401763 | 48100 | 9.327103 | 1.24 | 515 | 448.6336 | 0.3439384 | 3.624049 | 0.3128972 | [10 empty] | 5.401763 | 5.173846
Se alimenta solucion saturada | XRF | 7:30 a.m | 2024-01-13 |  | 375 | 46650 | 0 | 2.09 | 515 | 10.9 | 9.9 | 25.2 | 0.3454623 | 4.574398 | 0.3134831 | 14.95559 | 5.461784 | 49792.6 | 9.821429 | 1.24 | 400 | 489.0345 | 0.2912039 | 16.57949 | 9.615536 | [10 empty] | 5.461784 | 5.233956
| XRF | 7:30 a.m | 2024-01-14 |  | 376 | 44900 | 0 | 2.1 | 506 | 10.7 | 9.7 | 25 | 0.3461089 | 4.841278 | 0.3657303 | 14.9697 | 5.527211 | 47871.8 | 9.821429 | 1.24 | 400 | 470.1695 | 0.2912039 | 16.57949 | 9.615536 | [10 empty] | 5.527211 | 5.299168
Se alimenta solucion saturada | XRF | 7:30 a.m | 2024-01-15 |  | 377 | 46600 | 0 | 2.08 | 500 | 10.3 | 9.5 | 25.1 | 0.3430841 | 5.270268 | 0.6234637 | 14.99744 | 5.590114 | 50100 | 12.63538 | 1.3 | 402 | 633.0325 | 0.3705628 | 13.34823 | 8.057762 | [10 empty] | 5.590114 | 5.361648
| XRF | 7:30 a.m | 2024-01-16 |  | 378 | 47500 | 0 | 2.02 | 497 | 10.7 | 9.6 | 25.2 | 0.3581433 | 6.306437 | 0.7266977 | 14.97639 | 5.674806 | 48113 | 12.63538 | 1.3 | 402 | 607.926 | 0.3705628 | 13.34823 | 8.057762 | [10 empty] | 5.674806 | 5.446661
| XRF | 7:30 a.m | 2024-01-17 |  | 379 | 47000 | 0 | 2 | 515 | 10.8 | 9.8 | 25 | 0.3565855 | 6.985167 | 0.5205224 | 14.9619 | 5.756139 | 50100 | 12.63538 | 1.3 | 402 | 633.0325 | 0.3705628 | 13.34823 | 8.057762 | [10 empty] | 5.756139 | 5.528214
Se alimenta solucion saturada | XRF | 7:30 a.m | 2024-01-18 |  | 380 | 48800 | 0 | 2.02 | 509 | 10.9 | 9.8 | 25.1 | 0.351301 | 8.328858 | 0.4371429 | 14.94263 | 5.84083 | 47300 | 7.851013 | 1.5 | 455 | 371.3529 | 0.2818567 | 9.352517 | 5.202559 | [10 empty] | 5.84083 | 5.6132
| XRF | 7:30 a.m | 2024-01-19 |  | 381 | 42300 | 0 | 1.99 | 513 | 10.5 | 9.5 | 25.2 | 0.3789964 | 8.906415 | 0.3060329 | 14.97922 | 5.890513 | 49000 | 7.851013 | 1.5 | 455 | 384.6997 | 0.2818567 | 9.352517 | 5.355576 | [10 empty] | 5.890513 | 5.662325
Se alimenta con solucion composito de columna de 1 metro. |  | 7:30 a.m | 2024-01-20 |  | 382 | 48850 | 0 | 1.97 | 525 | 10.8 | 9.6 | 25 | 0.3792826 | 9.09391 | 0.2209901 | 15.04315 | 5.941981 | 52700 | 15.2 | 1.4 | 420 | 801.04 | 0.2868436 | 26.55082 | 11.8296 | [10 empty] | 5.941981 | 5.712819
| XRF | 7:30 a.m | 2024-01-21 |  | 383 | 47550 | 0 | 2.03 | 523 | 10.7 | 9.4 | 25.2 | 0.3776196 | 9.545384 | 0.331839 | 15.08163 | 6.04915 | 56200 | 15.2 | 1.4 | 420 | 854.24 | 0.2868436 | 26.55082 | 11.8296 | [10 empty] | 6.04915 | 5.819402
| XRF | 7:30 a.m | 2024-01-22 |  | 384 | 54750 | 0 | 1.99 | 485 | 10.9 | 9.5 | 25.1 | 0.3643235 | 13.30762 | 1.238899 | 15.13349 | 6.163437 | 56200 | 15.2 | 1.4 | 420 | 854.24 | 0.2868436 | 26.55082 | 11.8296 | [10 empty] | 6.163437 | 5.932899
Recirculación | EQ | 7:30 a.m | 2024-01-23 |  | 385 | 50900 | 0 | 2 | 460 | 11.1 | 9.6 | 25 | 0.3702434 | 17.71879 | 3.896379 | 15.17042 | 6.277723 | 50400 | 8.035714 | 1.38 | 460 | 405 | 0.21 | 11.15692 | 0.8967857 | [10 empty] | 6.277723 | 6.046623
|  | 7:30 a.m | 2024-01-24 |  | 386 | 49000 | 0 | 1.95 | 463 | 11.3 | 9.4 | 25.2 | 0.3662796 | 16.14522 | 3.07578125 | 15.27023 | 6.331907 | 50400 | 8.035714 | 1.38 | 460 | 405 | 0.21 | 11.15692 | 0.8967857 | [10 empty] | 6.331907 | 6.099286
Se alimenta solución con bajo FeT de los días anteriores |  | 7:30 a.m | 2024-01-25 |  | 387 | 46500 | 0 | 1.93 | 468 | 11.1 | 9.3 | 25.1 | 0.3588318 | 14.78702 | 1.67109375 | 15.35293 | 6.386091 | 49100 | 4.889908 | 1.4 | 465 | 240.0945 | 0.2210904 | 9.229003 | 2.226881 | [10 empty] | 6.386091 | 6.15221
|  | 7:30 a.m | 2024-01-26 |  | 388 | 50100 | 0 | 1.9 | 472 | 11 | 9.5 | 25.3 | 0.3417836 | 13.85609 | 0.6161661 | 15.43788 | 6.418213 | 49100 | 4.889908 | 1.4 | 465 | 240.0945 | 0.2210904 | 9.229003 | 2.226881 | [10 empty] | 6.418213 | 6.183038
Recirculación |  | 7:30 a.m | 2024-01-27 |  | 389 | 51000 | 0 | 1.91 | 485 | 11.2 | 9.4 | 25.2 | 0.3446244 | 12.44477 | 0.3484389 | 15.52897 | 6.450334 | 49500 | 4.881818 | 1.6 | 462 | 241.65 | 0.2427331 | 11.9119 | 2.105182 | [10 empty] | 6.450334 | 6.213772
|  | 7:30 a.m | 2024-01-28 |  | 390 | 50000 | 0 | 1.92 | 492 | 11 | 9.6 | 25.1 | 0.3334689 | 11.34248 | 0.1991079 | 15.59211 | 6.482664 | 49500 | 4.881818 | 1.6 | 462 | 241.65 | 0.2427331 | 11.9119 | 2.105182 | [10 empty] | 6.482664 | 6.24514
|  | 7:30 a.m | 2024-01-29 |  | 391 | 48800 | 0 | 1.95 | 496 | 11.1 | 9.5 | 25.2 | 0.3397332 | 11.72888 | 0.1759459 | 15.65396 | 6.514994 | 49500 | 4.881818 | 1.6 | 462 | 241.65 | 0.2427331 | 11.9119 | 2.105182 | [10 empty] | 6.514994 | 6.276527
Recirculación |  | 7:30 a.m | 2024-01-30 |  | 392 | 47600 | 0 | 1.98 | 502 | 11 | 9.8 | 25.1 | 0.3678742 | 12.26247 | 0.07540541 | 15.72845 | 6.547324 | 50150 | 4.766607 | 1.55 | 490 | 239.0453 | 0.2277336 | 11.34159 | 0.2003591 | [10 empty] | 6.547324 | 6.307722
|  | 7:30 a.m | 2024-01-31 |  | 393 | 49800 | 0 | 1.99 | 508 | 11.2 | 9.6 | 25.2 | 0.3637246 | 11.75877 | 0.1005405 | 15.81916 | 6.579305 | 50150 | 4.766607 | 1.55 | 490 | 239.0453 | 0.2277336 | 11.34159 | 0.2003591 | [10 empty] | 6.579305 | 6.338322
|  | 7:30 a.m | 2024-02-01 |  | 394 | 50050 | 0 | 1.96 | 515 | 11.3 | 9.7 | 25.4 | 0.34541 | 12.19655 | 0.1005405 | 15.89868 | 6.611286 | 50150 | 4.766607 | 1.55 | 490 | 239.0453 | 0.2277336 | 11.34159 | 0.2003591 | [10 empty] | 6.611286 | 6.369092
|  | 7:30 a.m | 2024-02-02 |  | 395 | 47600 | 0 | 1.93 | 520 | 11.1 | 9.8 | 25.3 | 0.3513199 | 12.00161 | 0.1508108 | 15.97054 | 6.643268 | 50050 | 4.77518 | 1.4 | 480 | 238.9978 | 0.218171 | 13.60869 | 0.1753142 | [10 empty] | 6.643268 | 6.399978
|  | 7:30 a.m | 2024-02-03 |  | 396 | 48350 | 0 | 1.89 | 526 | 11.3 | 9.7 | 25.1 | 0.337763 | 11.63797 | 0.1508108 | 16.04389 | 6.675242 | 50100 | 4.77518 | 1.4 | 480 | 239.2365 | 0.218171 | 13.60869 | 0.1753142 | [10 empty] | 6.675242 | 6.430836
|  | 7:30 a.m | 2024-02-04 |  | 397 | 49250 | 0 | 1.85 | 533 | 11.2 | 9.6 | 25.2 | 0.3453408 | 11.43661 | 0.1508108 | 16.12626 | 6.707249 | 50150 | 4.77518 | 1.4 | 480 | 239.4753 | 0.218171 | 13.60869 | 0.1753142 | [10 empty] | 6.707249 | 6.461588
|  | 7:30 a.m | 2024-02-05 |  | 398 | 50750 | 0 | 1.86 | 536 | 11.4 | 9.8 | 25.1 | 0.3494563 | 12.21892 | 0.1508108 | 16.21834 | 6.739288 | 50150 | 4.77518 | 1.4 | 480 | 239.4753 | 0.218171 | 13.60869 | 0.1753142 | [10 empty] | 6.739288 | 6.492224
Se cambia la solución de riego por el acumulado del Reactor 2. | EQ | 7:30 a.m | 2024-02-06 |  | 399 | 48250 | 0 | 1.85 | 540 | 11.5 | 9.7 | 25.2 | 0.3699143 | 12.31846 | 0.1521818 | 16.31196 | 6.771327 | 28500 | 17.2447 | 1.05 | 427 | 491.474 | 0.2258883 | 13.77919 | 6.20896 | [10 empty] | 6.771327 | 6.522836
|  | 7:30 a.m | 2024-02-07 |  | 400 | 31450 | 0 | 1.89 | 548 | 11.1 | 9.4 | 25 | 0.3722452 | 12.93901 | 0.1992857 | 16.38338 | 6.83708 | 50200 | 17.2447 | 1.05 | 427 | 865.684 | 0.2258883 | 13.77919 | 6.20896 | [10 empty] | 6.83708 | 6.587502
Se cambia alimento de la columna 1metro(PLS) |  | 7:30 a.m | 2024-02-08 |  | 401 | 49200 | 0 | 1.93 | 545 | 11.2 | 9.6 | 25.1 | 0.3699584 | 13.1406 | 0.1996422 | 16.47639 | 6.952898 | 53300 | 7.634855 | 1.26 | 435 | 406.9378 | 0.2947922 | 23.00817 | 8.547718 | [10 empty] | 6.952898 | 6.701902
|  | 7:30 a.m | 2024-02-09 |  | 402 | 44250 | 0 | 1.89 | 528 | 11.3 | 9.8 | 24.9 | 0.3751059 | 14.2052 | 0.2003591 | 16.4884 | 7.007341 | 54000 | 7.634855 | 1.26 | 435 | 412.2822 | 0.2947922 | 23.00817 | 8.547718 | [10 empty] | 7.007341 | 6.756163
SX |  | 7:30 a.m | 2024-02-10 |  | 403 | 47950 | 0 | 1.87 | 512 | 11.2 | 9.9 | 25 | 0.363779 | 15.04518 | 0.7466548 | 16.50906 | 7.062499 | 50200 | 4.675556 | 1.33 | 496 | 234.7129 | 0.2060028 | 15.39361 | 0.7466667 | [10 empty] | 7.062499 | 6.811006
|  | 7:30 a.m | 2024-02-11 |  | 404 | 48050 | 0 | 1.8 | 490 | 11 | 9.8 | 25.1 | 0.3613127 | 15.62433 | 0.9780894 | 16.60421 | 7.093901 | 50200 | 4.675556 | 1.33 | 496 | 234.7129 | 0.2060028 | 15.39361 | 0.7466667 | [10 empty] | 7.093901 | 6.840958
SX |  | 7:30 a.m | 2024-02-12 |  | 405 | 48400 | 0 | 1.82 | 491 | 11.3 | 10 | 25 | 0.3558273 | 16.03419 | 0.9365724 | 16.69747 | 7.125302 | 48200 | 4.653205 | 1.34 | 484 | 224.2845 | 0.2522724 | 16.23318 | 1.126778 | [10 empty] | 7.125302 | 6.870939
|  | 7:30 a.m | 2024-02-13 |  | 406 | 46150 | 0 | 1.81 | 495 | 11.4 | 10.1 | 25.2 | 0.3531279 | 15.50899 | 0.6150794 | 16.75355 | 7.155309 | 51200 | 4.653205 | 1.34 | 484 | 238.2441 | 0.2522724 | 16.23318 | 1.126778 | [10 empty] | 7.155309 | 6.900091
SX |  | 7:30 a.m | 2024-02-14 |  | 407 | 50400 | 0 | 1.8 | 509 | 11.3 | 9.9 | 25 | 0.3399732 | 16.06723 | 0.418254 | 16.81072 | 7.187183 | 48750 | 4.642857 | 1.38 | 498 | 226.3393 | 0.1993676 | 16.73703 | 0.3402439 | [10 empty] | 7.187183 | 6.931095
|  | 7:30 a.m | 2024-02-15 |  | 408 | 45950 | 0 | 1.82 | 526 | 11.2 | 9.9 | 25.1 | 0.3511749 | 16.2267 | 0.3936508 | 16.8977 | 7.217464 | 51200 | 4.642857 | 1.38 | 498 | 237.7143 | 0.1993676 | 16.73703 | 0.3402439 | [10 empty] | 7.217464 | 6.960051
Se cambia alimento de la columna 1metro(PLS) |  | 7:30 a.m | 2024-02-16 |  | 409 | 49350 | 0 | 1.8 | 542 | 11.6 | 10.1 | 25.2 | 0.337943 | 16.10509 | 0.2214286 | 16.98539 | 7.249268 | 52700 | 10.34188 | 1.26 | 452 | 545.0171 | 0.2774967 | 19.74977 | 5.451451 | [10 empty] | 7.249268 | 6.990518
|  | 7:30 a.m | 2024-02-17 |  | 410 | 50250 | 0 | 1.79 | 559 | 11.6 | 10.2 | 25 | 0.3375878 | 16.48685 | 0.1963061 | 17.01711 | 7.322184 | 52700 | 10.34188 | 1.26 | 452 | 545.0171 | 0.2774967 | 19.74977 | 5.451451 | [10 empty] | 7.322184 | 7.062952
SX |  | 7:30 a.m | 2024-02-18 |  | 411 | 50400 | 0 | 1.78 | 520 | 11.4 | 9.9 | 25.1 | 0.3422198 | 16.73074 | 0.1961336 | 17.05267 | 7.3951 | 47400 | 10.43478 | 1.24 | 495 | 494.6087 | 0.2010171 | 16.95325 | 0.8006087 | [10 empty] | 7.3951 | 7.135326
|  | 7:30 a.m | 2024-02-19 |  | 412 | 46200 | 3.552593 | 1.75 | 510 | 11.3 | 9.7 | 25.2 | 0.3327367 | 17.45123 | 0.4877622 | 17.13188 | 7.439314 | 51700 | 10.43478 | 1.24 | 495 | 539.4783 | 0.2010171 | 16.95325 | 0.8006087 | [10 empty] | 7.439314 | 7.178334
SX | EQ | 7:30 a.m | 2024-02-20 |  | 413 | 51950 | 1.705245 | 1.72 | 515 | 11.3 | 9.9 | 25 | 0.3239755 | 17.75866 | 0.5365385 | 17.21914 | 7.499638 | 50200 | 4.404145 | 1.35 | 505 | 221.0881 | 0.210488 | 17.93931 | 0.6505181 | [10 empty] | 7.499638 | 7.237328
|  | 7:30 a.m | 2024-02-21 |  | 414 | 44900 | 0.2131556 | 1.67 | 530 | 11 | 9.6 | 25.1 | 0.3326546 | 17.40378 | 0.3658217 | 17.27837 | 7.527936 | 50200 | 4.404145 | 1.35 | 505 | 221.0881 | 0.210488 | 17.93931 | 0.6505181 | [10 empty] | 7.527936 | 7.264724
SX |  | 7:30 a.m | 2024-02-22 |  | 415 | 50600 | 0 | 1.7 | 545 | 11.2 | 9.8 | 25 | 0.3344715 | 17.35228 | 0.1949345 | 17.36454 | 7.557515 | 51500 | 7.725694 | 1.32 | 538 | 397.8733 | 0.2490816 | 18.00293 | 0.19375 | [10 empty] | 7.557515 | 7.29299
|  | 7:30 a.m | 2024-02-23 |  | 416 | 49250 | 0 | 1.68 | 560 | 11.5 | 10 | 25.2 | 0.3291099 | 17.97267 | 0.0973822 | 17.41036 | 7.610746 | 51500 | 7.725694 | 1.32 | 538 | 397.8733 | 0.2490816 | 18.00293 | 0.19375 | [10 empty] | 7.610746 | 7.345523
Se intermcabia de solcuion con el reactor2 |  | 7:30 a.m | 2024-02-24 |  | 417 | 51650 | 0 | 1.66 | 580 | 11.8 | 10.1 | 25.1 | 0.3286695 | 17.71273 | 0.0973822 | 17.46659 | 7.663976 | 51600 | 10.40763 | 1.25 | 425 | 537.0338 | 0.3168586 | 20.7356 | 9.87268 | [10 empty] | 7.663976 | 7.397897
|  | 7:30 a.m | 2024-02-25 |  | 418 | 51900 | 0 | 1.67 | 515 | 11.6 | 10 | 25 | 0.3384744 | 18.11553 | 0.486911 | 17.48308 | 7.735825 | 51800 | 10.40763 | 1.25 | 425 | 539.1154 | 0.3168586 | 20.7356 | 9.87268 | [10 empty] | 7.735825 | 7.469494
Se cambia de alimento del reactor 1 |  | 7:30 a.m | 2024-02-26 |  | 419 | 49250 | 0 | 1.68 | 480 | 11.5 | 10.2 | 25.2 | 0.3448995 | 18.79392 | 1.339005 | 17.49085 | 7.807951 | 51700 | 8.427454 | 1.15 | 443 | 435.6994 | 0.3078205 | 19.69146 | 9.162641 | [10 empty] | 7.807951 | 7.541502
|  | 7:30 a.m | 2024-02-27 |  | 420 | 47050 | 0 | 1.7 | 482 | 11.7 | 10 | 25.1 | 0.3623576 | 18.78891 | 1.339005 | 17.50622 | 7.866243 | 49500 | 8.427454 | 1.15 | 443 | 417.159 | 0.3078205 | 19.69146 | 9.162641 | [10 empty] | 7.866243 | 7.599559
Se cambia de alimento del reactor 1 |  | 7:30 a.m | 2024-02-28 |  | 421 | 52900 | 0 | 1.73 | 486 | 11.6 | 10.1 | 25.2 | 0.3603958 | 18.35144 | 1.363351 | 17.55811 | 7.922053 | 50000 | 8.554965 | 1.2 | 453 | 427.7482 | 0.1947309 | 16.91084 | 5.787766 | [10 empty] | 7.922053 | 7.654579
SX |  | 7:30 a.m | 2024-02-29 |  | 422 | 50050 | 0 | 1.7 | 489 | 11.43 | 10.2 | 25.1 | 0.3733971 | 18.1041 | 1.265969 | 17.67944 | 7.979281 | 49400 | 7.819288 | 1.15 | 486 | 386.2728 | 0.2297096 | 17.89317 | 1.16351 | [10 empty] | 7.979281 | 7.709958
SX |  | 7:30 a.m | 2024-03-01 |  | 423 | 49000 | 0 | 1.69 | 490 | 11.3 | 10.5 | 25.1 | 0.3673886 | 18.61113 | 1.363351 | 17.76963 | 8.030959 | 50150 | 7.819288 | 1.16 | 491 | 392.1373 | 0.2432201 | 16.93854 | 0.8616188 | [10 empty] | 8.030959 | 7.760263
SX |  | 7:30 a.m | 2024-03-02 |  | 424 | 49950 | 0 | 1.67 | 493 | 11.5 | 10.3 | 25.2 | 0.3556299 | 18.80082 | 0.7060209 | 17.84508 | 8.083422 | 51440 | 7.874016 | 1.2 | 498 | 405.0394 | 0.2265426 | 17.34786 | 0.5256299 | [10 empty] | 8.083422 | 7.811577
SX |  | 7:30 a.m | 2024-03-03 |  | 425 | 50200 | 0 | 1.66 | 495 | 11.4 | 10.2 | 25.1 | 0.3645008 | 18.22504 | 0.3895288 | 17.93514 | 8.137611 | 51900 | 7.86087 | 1.35 | 505 | 407.9791 | 0.2265669 | 18.17515 | 0.3153913 | [10 empty] | 8.137611 | 7.864394
SX |  | 7:30 a.m | 2024-03-04 |  | 426 | 50600 | 0 | 1.62 | 499 | 11.2 | 10.2 | 25 | 0.3576107 | 18.91876 | 0.2191099 | 18.02102 | 8.192194 | 50600 | 7.890148 | 1.39 | 525 | 399.2415 | 0.2421559 | 18.54811 | 0.009374619 | [10 empty] | 8.192194 | 7.917668
SX |  | 7:30 a.m | 2024-03-05 |  | 427 | 51850 | 0 | 1.61 | 501 | 11.4 | 10 | 25.1 | 0.3443824 | 18.5254 | 0.1947644 | 18.09696 | 8.245607 | 51700 | 7.913043 | 1.27 | 525 | 409.1043 | 0.4221663 | 18.60394 | 0.194087 | [10 empty] | 8.245607 | 7.969925
Se cambia de alimento del reactor 1 |  | 7:30 a.m | 2024-03-06 |  | 428 | 47200 | 0 | 1.68 | 505 | 11.5 | 10.1 | 25.3 | 0.3561128 | 19.47091 | 0.1947644 | 18.02896 | 8.300341 | 51210 | 7.943761 | 1.27 | 429 | 406.8 | 0.2473552 | 16.82016 | 6.325308 | [10 empty] | 8.300341 | 8.025694
|  | 7:30 a.m | 2024-03-07 |  | 429 | 51200 | 0 | 1.61 | 510 | 11.3 | 10.2 | 25.2 | 0.3514244 | 19.07733 | 0.2921466 | 18.10114 | 8.354765 | 51210 | 7.943761 | 1.27 | 429 | 406.8 | 0.2473552 | 16.82016 | 6.325308 | [10 empty] | 8.354765 | 8.079019
RECIRCULACIÓN | EQ | 7:30 a.m | 2024-03-08 |  | 430 | 51000 | 0 | 1.65 | 519 | 11.4 | 10.5 | 25.1 | 0.3458716 | 18.94584 | 0.973822 | 18.16854 | 8.40919 | 51210 | 7.792208 | 1.24 | 511 | 399.039 | 0.2257506 | 18.92657 | 0.6763636 | [10 empty] | 8.40919 | 8.132417
|  | 7:30 a.m | 2024-03-09 |  | 431 | 51500 | 0 | 1.65 | 523 | 11.3 | 10.3 | 25.3 | 0.3506299 | 18.94708 | 1.071204 | 18.2566 | 8.462576 | 51900 | 7.792208 | 1.24 | 511 | 404.4156 | 0.2257506 | 18.92657 | 0.6763636 | [10 empty] | 8.462576 | 8.184462
RECIRCULACIÓN |  | 7:30 a.m | 2024-03-10 |  | 432 | 51450 | 0 | 1.68 | 527 | 11.5 | 10.2 | 25.1 | 0.3846844 | 18.68467 | 0.8277487 | 18.36605 | 8.516682 | 51900 | 7.902524 | 1.32 | 510 | 410.141 | 0.2415275 | 18.83914 | 0.8013055 | [10 empty] | 8.516682 | 8.236901
|  | 7:30 a.m | 2024-03-11 |  | 433 | 51000 | 0 | 1.68 | 566 | 11.1 | 10.3 | 25.2 | 0.3287486 | 18.97475 | 0.1942559 | 18.4234 | 8.571554 | 51700 | 7.902524 | 1.32 | 510 | 408.5605 | 0.2415275 | 18.83914 | 0.8013055 | [10 empty] | 8.571554 | 8.290899
|  | 7:30 a.m | 2024-03-12 |  | 434 | 49200 | 0 | 1.68 | 562 | 11.2 | 10.2 | 25.1 | 0.3442477 | 19.25069 | 0.1944251 | 18.48371 | 8.626214 | 51700 | 7.902524 | 1.32 | 510 | 408.5605 | 0.2415275 | 18.83914 | 0.8013055 | [10 empty] | 8.626214 | 8.34464
Se alimentó con compósito 17 columnas |  | 7:30 a.m | 2024-03-13 |  | 435 | 50700 | 0 | 1.57 | 598 | 11.4 | 10.2 | 25.3 | 0.3524163 | 19.45155 | 0.1942559 | 18.55664 | 8.680875 | 51950 | 7.792208 | 1.31 | 489 | 404.8052 | 0.2287181 | 19.10173 | 1.618442 | [10 empty] | 8.680875 | 8.398189
|  | 7:30 a.m | 2024-03-14 |  | 436 | 50500 | 0 | 1.49 | 577 | 11.3 | 10 | 25.2 | 0.3396286 | 18.91891 | 0.194087 | 18.62806 | 8.735032 | 51950 | 7.792208 | 1.31 | 489 | 404.8052 | 0.2287181 | 19.10173 | 1.618442 | [10 empty] | 8.735032 | 8.451259
RECIRCULACIÓN |  | 7:30 a.m | 2024-03-15 |  | 437 | 51250 | 0 | 1.59 | 584 | 11.4 | 10.7 | 25.1 | 0.3338366 | 19.94348 | 0.194087 | 18.69891 | 8.78919 | 51500 | 7.859619 | 1.35 | 588 | 404.7704 | 0.2162229 | 18.31276 | 0.1450607 | [10 empty] | 8.78919 | 8.504338
|  | 7:30 a.m | 2024-03-16 |  | 438 | 50000 | 0 | 1.57 | 587 | 11.5 | 10.5 | 25.2 | 0.3427063 | 20.51411 | 0.2901213 | 18.78023 | 8.843344 | 51500 | 7.859619 | 1.35 | 588 | 404.7704 | 0.2162229 | 18.31276 | 0.1450607 | [10 empty] | 8.843344 | 8.557252
SX |  | 7:30 a.m | 2024-03-17 |  | 439 | 50750 | 0 | 1.67 | 601 | 11.7 | 10.6 | 25.2 | 0.3263075 | 19.95256 | 0.2901213 | 18.85375 | 8.897497 | 51900 | 7.79896 | 1.25 | 597 | 404.766 | 0.2207204 | 19.39664 | 0.1450607 | [10 empty] | 8.897497 | 8.610286
|  | 7:30 a.m | 2024-03-18 |  | 440 | 50500 | 0 | 1.7 | 612 | 11.8 | 10.7 | 25 | 0.324938 | 19.35292 | 0.2419775 | 18.9209 | 8.951649 | 51900 | 7.79896 | 1.25 | 597 | 404.766 | 0.2207204 | 19.39664 | 0.1450607 | [10 empty] | 8.951649 | 8.663415
SX |  | 7:30 a.m | 2024-03-19 |  | 441 | 51000 | 0 | 1.75 | 615 | 11.6 | 10.8 | 25.1 | 0.3414287 | 20.01479 | 0.1934142 | 19.00165 | 9.005802 | 51900 | 7.859619 | 1.28 | 610 | 407.9142 | 0.2247967 | 18.76944 | 0.1268182 | [10 empty] | 9.005802 | 8.716338
|  | 7:30 a.m | 2024-03-20 |  | 442 | 51050 | 0 | 1.79 | 618 | 11.5 | 10.9 | 25 | 0.3241024 | 19.99911 | 0.1693842 | 19.06777 | 9.060376 | 51900 | 7.859619 | 1.28 | 610 | 407.9142 | 0.2247967 | 18.76944 | 0.1268182 | [10 empty] | 9.060376 | 8.769904
SX |  | 7:30 a.m | 2024-03-21 |  | 443 | 50600 | 0 | 1.8 | 620 | 11.5 | 10.8 | 25.1 | 0.3345698 | 19.57347 | 0.16953125 | 19.13909 | 9.11495 | 51900 | 7.800866 | 1.27 | 605 | 404.8649 | 0.3166166 | 19.52469 | 0.1932468 | [10 empty] | 9.11495 | 8.823392
|  | 7:30 a.m | 2024-03-22 |  | 444 | 52050 | 0 | 1.82 | 625 | 10.3 | 10.6 | 25 | 0.3377598 | 20.08302 | 0.205859375 | 19.15465 | 9.169116 | 50312.8 | 7.800866 | 1.27 | 605 | 392.4834 | 0.3166166 | 19.52469 | 0.1932468 | [10 empty] | 9.169116 | 8.877321
Se alimenta solucion de Reactor 1 y 2 |  | 7:30 a.m | 2024-03-23 |  | 445 | 50450 | 0 | 1.82 | 625 | 10.3 | 10.6 | 25 | 0.3381789 | 19.29208 | 0.1934142 | 19.16999 | 9.221625 | 51838.5 | 7.891098 | 1.25 | 451 | 409.0627 | 0.3584673 | 20.33857 | 5.112187 | [10 empty] | 9.221625 | 8.929596
|  | 7:30 a.m | 2024-03-24 |  | 446 | 52800 | 0 | 1.78 | 595 | 11 | 11 | 25.1 | 0.3551176 | 20.41926 | 0.1924138 | 19.17226 | 9.276352 | 51826.2 | 7.891098 | 1.25 | 451 | 408.9656 | 0.3584673 | 20.33857 | 5.112187 | [10 empty] | 9.276352 | 8.984289
RECIRCULACIÓN |  | 7:30 a.m | 2024-03-25 |  | 447 | 51500 | 0 | 1.79 | 521 | 10.2 | 10.5 | 25 | 0.3527273 | 20.42105 | 0.1924138 | 19.16667 | 9.331067 | [18 empty] | 9.331067 | 9.039089
|  | 7:30 a.m | 2024-03-26 |  | 448 | [10 empty] | 19.16667 | 9.331067 | 104555.7 | 7.560137 | 1.32 | 522 | 790.4555 | 0.3295 | 20.4038 | 0.2876289 | [10 empty] | 9.331067 | 9.039089
Se alimenta el acumulado de 6 columnas TCS |  | 7:30 a.m | 2024-03-27 |  | 449 | 100800 | 0 | 1.75 | 522 | 10.9 | 10 | 25.1 | 0.3631926 | 20.60667 | 0.1920826 | 19.19593 | 9.43682 | 47482.1 | 7.791096 | 1.32 | 584 | 369.9376 | 0.3156266 | 19.60711 | 5.852312 | [10 empty] | 9.43682 | 9.144396
RECIRCULACIÓN |  | 7:30 a.m | 2024-03-28 |  | 450 | 44150 | 0 | 1.69 | 526 | 10.6 | 9.4 | 25.2 | 0.3437688 | 18.26272 | 0.4810345 | 19.19851 | 9.486313 | 52600 | 7.782534 | 1.44 | 545 | 409.3613 | 0.3648323 | 20.02129 | 1.528767 | [10 empty] | 9.486313 | 9.19385
RECIRCULACIÓN |  | 7:30 a.m | 2024-03-29 |  | 451 | 53900 | 0.6698026 | 1.64 | 520 | 10.9 | 9.6 | 25 | 0.3755894 | 19.82926 | 0.8142489 | 19.2128 | 9.53625 | 52600 | 7.768313 | 1.4 | 520 | 408.6133 | 0.3728706 | 19.84282 | 0.8555366 | [10 empty] | 9.53625 | 9.24357
RECIRCULACIÓN |  | 7:30 a.m | 2024-03-30 |  | 452 | 52750 | 0.6558484 | 1.59 | 523 | 10.7 | 9.3 | 25.2 | 0.4232539 | 22.18013 | 0.47897 | 19.24958 | 9.586289 | 52800 | 7.666099 | 1.32 | 520 | 404.77 | 0.3810688 | 20.00611 | 0.4752981 | [10 empty] | 9.586289 | 9.293048
RECIRCULACIÓN |  | 7:30 a.m | 2024-03-31 |  | 453 | 53050 | 0.7814363 | 1.57 | 530 | 10.9 | 9.5 | 25.1 | 0.3846323 | 20.34973 | 0.3821918 | 19.25343 | 9.634896 | [18 empty] | 9.634896 | 9.341596
Se alimentó con compósito 17 columnas |  | 7:30 a.m | 2024-04-01 |  | 453 | [10 empty] | 19.25343 | 9.634896 | 52600 | 7.803419 | 1.4 | 549 | 410.4598 | 0.4071488 | 20.35744 | 0.1901193 | [10 empty] | 9.634896 | 9.341596
RECIRCULACIÓN | EQ | 7:30 a.m | 2024-04-02 |  | 455 | 51150 | 1.004704 | 1.49 | 535 | 11.3 | 9.9 | 25.3 | 0.422281 | 20.8918 | 0.2871355 | 19.25592 | 9.682935 | 52800 | 7.666099 | 1.3 | 545 | 404.77 | 0.4259801 | 20.92966 | 0.1901193 | [10 empty] | 9.682935 | 9.389598
RECIRCULACIÓN |  | 7:30 a.m | 2024-04-03 |  | 456 | 52550 | 1.186109 | 1.47 | 540 | 11.4 | 10.1 | 25.2 | 0.4217033 | 20.15689 | 0.2409326 | 19.25143 | 9.728749 | 52600 | 7.768313 | 1.18 | 550 | 408.6133 | 0.4168573 | 19.9464 | 0.2396907 | [10 empty] | 9.728749 | 9.43548
RECIRCULACIÓN |  | 7:30 a.m | 2024-04-04 |  | 457 | 51500 | 1.214017 | 1.43 | 553 | 11.2 | 9.8 | 25.1 | 0.4315427 | 20.91661 | 0.2409326 | 19.25547 | 9.775052 | 52800 | 7.83434 | 1.17 | 580 | 413.6531 | 0.417812 | 20.35495 | 0.1685073 | [10 empty] | 9.775052 | 9.481721
Se alimentó con compósito 17 columnas |  | 7:30 a.m | 2024-04-05 |  | 458 | 51800 | 1.325651 | 1.4 | 584 | 11 | 9.6 | 25 | 0.4265462 | 20.8134 | 0.2891192 | 19.25594 | 9.821207 | 52600 | 7.840617 | 1.5 | 490 | 410 | 0.4598472 | 20.66729 | 2.079949 | [10 empty] | 9.821207 | 9.527869
|  | 7:30 a.m | 2024-04-06 |  | 459 | 48150 | 1.25588 | 1.45 | 592 | 10.8 | 9.5 | 25.1 | 0.4379733 | 21.12054 | 0.2650259 | 19.21393 | 9.867969 | 52800 | 7.775862 | 1.3 | 530 | 410.5655 | 0.4440556 | 20.93405 | 0.2382579 | [10 empty] | 9.867969 | 9.575271
|  | 7:30 a.m | 2024-04-07 |  | 460 | 52000 | 1.214017 | 1.48 | 589 | 10.7 | 9.6 | 25.2 | 0.4619769 | 20.95565 | 0.287382 | 19.22174 | 9.914452 | 52800 | 7.771136 | 1.24 | 549 | 410.316 | 0.4081 | 20.2327 | 0.2376491 | [10 empty] | 9.914452 | 9.621635
|  | 7:30 a.m | 2024-04-08 |  | 461 | 53850 | 1.179024 | 1.48 | 586 | 10.5 | 9.5 | 25.1 | 0.4519178 | 20.87539 | 0.3332765 | 19.25953 | 9.960853 | 52800 | 7.730375 | 1.15 | 576 | 408.1638 | 0.4459 | 20.6127 | 0.1904437 | [10 empty] | 9.960853 | 9.66746
|  | 7:30 a.m | 2024-04-09 |  | 462 | 53750 | 1.142285 | 1.48 | 588 | 10.4 | 9.4 | 25 | 0.4473831 | 20.86354 | 0.2390746 | 19.26636 | 10.00725 | 52600 | 7.735043 | 1.19 | 589 | 406.8632 | 0.4207 | 20.8527 | 0.1907692 | [10 empty] | 10.00725 | 9.713749
EQ |  | 7:30 a.m | 2024-04-10 |  | 463 | 53600 | 1.097672 | 1.51 | 585 | 10.8 | 9.6 | 25.3 | 0.456121 | 21.34144 | 0.1907692 | 19.29779 | 10.05381 | 52700 | 7.735043 | 1.23 | 613 | 407.6368 | 0.4598472 | 20.66729 | 0.1904437 | [10 empty] | 10.05381 | 9.759832
Se alimentó con compósito 17 columnas |  | 7:30 a.m | 2024-04-11 |  | 464 | 51100 | 1.057797 | 1.53 | 582 | 10.9 | 9.8 | 25.4 | 0.468595 | 20.6095 | 0.2866438 | 19.29388 | 10.10111 | 52800 | 7.733906 | 1.22 | 496 | 408.3502 | 0.4566618 | 20.95791 | 1.963777 | [10 empty] | 10.10111 | 9.807197
|  | 7:30 a.m | 2024-04-12 |  | 465 | 40550 | 1.032612 | 1.54 | 579 | 10.5 | 9.5 | 25.3 | 0.4736236 | 21.00029 | 0.239485 | 19.22738 | 10.15014 | 52600 | 7.74359 | 1.15 | 611 | 407.3128 | 0.4684551 | 21.27388 | 0.1669231 | [10 empty] | 10.15014 | 9.85724
|  | 7:30 a.m | 2024-04-13 |  | 466 | 49950 | 0.9848322 | 1.56 | 567 | 10.8 | 9.8 | 25.4 | 0.4661259 | 20.69028 | 0.2856655 | 19.20898 | 10.19806 | 53100 | 7.733447 | 1.2 | 596 | 410.646 | 0.4614439 | 20.86316 | 0.1657895 | [10 empty] | 10.19806 | 9.905432
|  | 7:30 a.m | 2024-04-14 |  | 467 | 53400 | 0.9603682 | 1.58 | 574 | 10.4 | 9.6 | 25.2 | 0.4930361 | 20.85922 | 0.2866438 | 19.23372 | 10.24613 | 52500 | 7.794872 | 1.23 | 574 | 409.2308 | 0.4634652 | 20.36753 | 0.1907692 | [10 empty] | 10.24613 | 9.953134
RECIRCULA |  | 7:30 a.m | 2024-04-15 |  | 468 | 58900 | 0.9246152 | 1.59 | 580 | 10.5 | 9.5 | 25.3 | 0.4766228 | 20.45592 | 0.2368421 | 19.28442 | 10.2936 | 52900 | 7.724958 | 1.22 | 600 | 408.6503 | 0.4796761 | 20.55755 | 0.1894737 | [10 empty] | 10.2936 | 9.999825
|  | 7:30 a.m | 2024-04-16 |  | 469 | 43410 | 0.9285564 | 1.55 | 586 | 10.8 | 9.9 | 25 | 0.4953901 | 20.73726 | 0.2378517 | 19.23197 | 10.34288 | 52900 | 7.738095 | 1.16 | 590 | 409.3452 | 0.4098203 | 19.19684 | 0.4744898 | [10 empty] | 10.34288 | 10.0499
RECIRCULA |  | 7:30 a.m | 2024-04-17 |  | 470 | 51200 | 0.9246152 | 1.52 | 580 | 11 | 10.1 | 25.1 | 0.4714719 | 21.52372 | 0.2368421 | 19.26531 | 10.39131 | 53300 | 7.738095 | 1.16 | 590 | 412.4405 | 0.3857 | 19.7527 | 0.4744898 | [10 empty] | 10.39131 | 10.09783
|  | 7:30 a.m | 2024-04-18 |  | 471 | 53800 | 0.9261876 | 1.53 | 582 | 11.2 | 10.2 | 25.2 | 0.4725066 | 21.98183 | 0.2372449 | 19.33123 | 10.43982 | [18 empty] | 10.43982 | 10.14534
|  | 7:30 a.m | 2024-04-19 |  | 472 | [10 empty] | 19.33123 | 10.43982 | 106100 | 7.685811 | 1.35 | 605 | 815.4645 | 0.5627127 | 17.85377 | 0.4744898 | [10 empty] | 10.43982 | 10.14534
Se alimenta de la solucion de varibilidad |  | 7:30 a.m | 2024-04-20 |  | 473 | 103950 | 0.8287171 | 1.52 | 600 | 10.9 | 10.3 | 25.3 | 0.4524725 | 20.54979 | 0.2370433 | 19.15951 | 10.5374 | 53300 | 8.553208 | 1.42 | 430 | 455.886 | 0.7812838 | 16.72667 | 9.156555 | [10 empty] | 10.5374 | 10.24553
Se alimenta de la solucion de varibilidad |  | 7:30 a.m | 2024-04-21 |  | 474 | 51100 | 0 | 1.54 | 550 | 11.3 | 10.5 | 25.4 | 0.4834335 | 21.0777 | 0.1894737 | 18.92992 | 10.59839 | 53000 | 10.02982 | 1.3 | 449 | 531.5805 | 0.5084101 | 21.01178 | 8.02669 | [10 empty] | 10.59839 | 10.31002
Se alimenta de la solucion de varibilidad |  | 7:30 a.m | 2024-04-22 |  | 475 | 50550 | 0 | 1.5 | 515 | 11.5 | 10.8 | 25.2 | 0.5252442 | 21.08787 | 1.184211 | 18.92457 | 10.66951 | 50400 | 10.02982 | 1.35 | 510 | 505.5029 | 0.7469742 | 22.02063 | 0.7081218 | [10 empty] | 10.66951 | 10.38122
Se alimenta de la solucion de varibilidad |  | 7:30 a.m | 2024-04-23 |  | 476 | 52450 | 1.108724 | 1.47 | 490 | 11.9 | 10.9 | 25.1 | 0.5548691 | 20.55744 | 1.42711 | 18.80876 | 10.72936 | 53200 | 10.02982 | 1.39 | 450 | 533.5864 | 0.5831883 | 22.32668 | 4.956853 | [10 empty] | 10.72936 | 10.44283
Se alimentó con compósito 17 columnas |  | 7:30 a.m | 2024-04-24 |  | 477 | 50650 | 1.663086 | 1.42 | 492 | 11.5 | 10.7 | 25.3 | 0.5601307 | 21.1094 | 2.009746 | 18.77277 | 10.78947 | 53400 | 7.744108 | 1.37 | 488 | 413.5354 | 0.5817213 | 22.3739 | 2.348485 | [10 empty] | 10.78947 | 10.5035
RECIRCULA |  | 7:30 a.m | 2024-04-25 |  | 478 | 50500 | 1.663086 | 1.46 | 495 | 11.8 | 10.4 | 25.1 | 0.5691369 | 21.62312 | 1.532967 | 18.74129 | 10.83356 | 53400 | 7.58214 | 1.35 | 484 | 404.8863 | 0.5796911 | 22.00861 | 1.527801 | [10 empty] | 10.83356 | 10.54806
RECIRCULA |  | 7:30 a.m | 2024-04-26 |  | 479 | 49600 | 1.663086 | 1.4 | 496 | 12 | 10.8 | 25.3 | 0.5857098 | 21.994 | 1.063082 | 18.71548 | 10.8767 | 53400 | 7.58214 | 1.32 | 493 | 404.8863 | 0.5733786 | 21.97254 | 1.104718 | [10 empty] | 10.8767 | 10.59159
RECIRCULA |  | 7:30 a.m | 2024-04-27 |  | 480 | 51400 | 1.663086 | 1.42 | 495 | 11.9 | 11 | 25 | 0.5784166 | 21.58879 | 0.9425676 | 18.70345 | 10.91943 | 53400 | 7.58214 | 1.3 | 504 | 404.8863 | 0.5815464 | 22.20792 | 0.9401853 | [10 empty] | 10.91943 | 10.63451
RECIRCULA |  | 7:30 a.m | 2024-04-28 |  | 481 | 49350 | 1.663086 | 1.4 | 498 | 11.9 | 10.9 | 25.2 | 0.5816705 | 22.25887 | 0.7069257 | 18.67161 | 10.96262 | 53400 | 7.58214 | 1.32 | 510 | 404.8863 | 0.5820326 | 22.4723 | 0.8226622 | [10 empty] | 10.96262 | 10.67818
RECIRCULA |  | 7:30 a.m | 2024-04-29 |  | 482 | 52550 | 1.4552 | 1.46 | 505 | 11.8 | 10.5 | 25.1 | 0.5858673 | 22.22255 | 0.494848 | 18.66763 | 11.00655 | 53400 | 7.58214 | 1.36 | 515 | 404.8863 | 0.5519 | 22.532 | 0.4700927 | [10 empty] | 11.00655 | 10.72218
RECIRCULA |  | 7:30 a.m | 2024-04-30 |  | 483 | 50700 | 1.178019 | 1.49 | 510 | 11.7 | 10.7 | 25.2 | 0.5921395 | 22.2826 | 0.3063345 | 18.67509 | 11.05273 | 53400 | 7.58214 | 1.35 | 520 | 404.8863 | 0.5519 | 22.721 | 0.3055602 | [10 empty] | 11.05273 | 10.76824
Se alimentó con compósito 17 columnas |  | 7:30 a.m | 2024-05-01 |  | 484 | 53400 | 0.7206706 | 1.45 | 513 | 11.6 | 10.6 | 25.1 | 0.5804629 | 22.16313 | 0.2592061 | 18.69576 | 11.10175 | 53400 | 7.65349 | 1.32 | 552 | 408.6964 | 0.4281549 | 22.60341 | 1.128222 | [10 empty] | 11.10175 | 10.81695
RECIRCULA |  | 7:30 a.m | 2024-05-02 |  | 485 | 47950 | 0.3880534 | 1.48 | 525 | 11.7 | 10.5 | 25.1 | 0.5845514 | 22.14902 | 0.1649493 | 18.76578 | 11.15394 | 53500 | 7.65349 | 1.32 | 552 | 409.4617 | 0.4859 | 22.147 | 1.128222 | [10 empty] | 11.15394 | 10.86807
RECIRCULA |  | 7:30 a.m | 2024-05-03 |  | 486 | 53350 | 0.2078858 | 1.5 | 530 | 11.5 | 10.4 | 25.2 | 0.5494374 | 21.89664 | 0.1885135 | 18.81073 | 11.20724 | 53500 | 7.65349 | 1.28 | 560 | 409.4617 | 0.5389932 | 21.54276 | 0.1880371 | [10 empty] | 11.20724 | 10.92068
RECIRCULA |  | 7:30 a.m | 2024-05-04 |  | 487 | 49650 | 0 | 1.51 | 532 | 11.9 | 10.7 | 25.3 | 0.5554687 | 21.698 | 0.1885135 | 18.79369 | 11.26202 | 53500 | 7.58214 | 1.24 | 584 | 405.6445 | 0.5650447 | 22.06151 | 0.1645324 | [10 empty] | 11.26202 | 10.97572
RECIRCULA |  | 7:30 a.m | 2024-05-05 |  | 488 | 50300 | 0 | 1.53 | 540 | 11.8 | 10.6 | 25.1 | 0.5696486 | 22.87225 | 0.1649493 | 18.77233 | 11.31629 | 53500 | 7.58214 | 1.24 | 584 | 405.6445 | 0.3820921 | 22.24899 | 0.1645324 | [10 empty] | 11.31629 | 11.03032
RECIRCULA |  | 7:30 a.m | 2024-05-06 |  | 489 | 52500 | 0 | 1.5 | 612 | 11.6 | 10.8 | 25.2 | 0.5627001 | 22.73925 | 0.1885135 | 18.89566 | 11.37056 | 53500 | 7.569386 | 1.2 | 524 | 404.9622 | 0.375213 | 21.66178 | 0.1642557 | [10 empty] | 11.37056 | 11.08271
RECIRCULA |  | 7:30 a.m | 2024-05-07 |  | 490 | 53250 | 0 | 1.5 | 601 | 11.5 | 10.9 | 25.1 | 0.5642661 | 22.45514 | 0.1885135 | 19.03084 | 11.42474 | 53500 | 7.569386 | 1.2 | 524 | 404.9622 | 0.375213 | 21.66178 | 0.1642557 | [10 empty] | 11.42474 | 11.13483
RECIRCULA | EQ | 7:30 a.m | 2024-05-08 |  | 491 | 52000 | 0 | 1.58 | 560 | 10.9 | 10.7 | 25.2 | 0.5320813 | 22.12204 | 0.1883544 | 19.13377 | 11.47892 | 53500 | 7.569386 | 1.2 | 524 | 404.9622 | 0.5023515 | 22.34149 | 0.1642557 | [10 empty] | 11.47892 | 11.18744
RECIRCULA |  | 7:30 a.m | 2024-05-09 |  | 492 | 52500 | 0 | 1.45 | 585 | 10.7 | 10.9 | 25.3 | 0.5147579 | 21.92832 | 0.1902813 | 19.13579 | 11.5331 | 52800 | 7.594937 | 1.4 | 573 | 401.0127 | 0.2261142 | 20.85393 | 0.1648101 | [10 empty] | 11.5331 | 11.24159
RECIRCULA |  | 7:30 a.m | 2024-05-10 |  | 493 | 51300 | 0.2743741 | 1.38 | 580 | 11.1 | 10.6 | 25.1 | 0.4886741 | 21.60233 | 0.1881956 | 19.31376 | 11.58486 | 52800 | 7.594937 | 1.4 | 573 | 401.0127 | 0.8795173 | 21.68194 | 0.1648101 | [10 empty] | 11.58486 | 11.29064
RECIRCULA |  | 7:30 a.m | 2024-05-11 |  | 494 | 33850 | 0.4801547 | 1.55 | 610 | 10.9 | 10.8 | 25.2 | 0.4978029 | 21.87924 | 0.1877208 | 18.91273 | 11.63634 | 53200 | 7.563025 | 1.5 | 515 | 402.3529 | 0.5033 | 25.997 | 3.5 | [10 empty] | 11.63634 | 11.34823
RECIRCULA |  | 7:30 a.m | 2024-05-12 |  | 495 | 53500 | 0.6859353 | 1.58 | 615 | 11 | 10.6 | 25 | 0.490492 | 21.43326 | 0.1872483 | 18.90549 | 11.68526 | 35000 | 7.563025 | 1.5 | 515 | 264.7059 | 0.2449636 | 26.42461 | 2.9 | [10 empty] | 11.68526 | 11.39726
RECIRCULA |  | 7:30 a.m | 2024-05-13 |  | 496 | 17000 | 0.8231224 | 1.6 | 620 | 11.1 | 10.4 | 25.3 | 0.4412807 | 22.64467 | 0.9354568 | 18.89096 | 11.7188 | 53100 | 7.563025 | 1.5 | 515 | 401.5966 | 0.4033 | 22.997 | 0.1877208 | [10 empty] | 11.7188 | 11.43102
RECIRCULA | EQ | 7:30 a.m | 2024-05-14 |  | 497 | 38550 | 0.9603094 | 1.62 | 625 | 10.9 | 10.3 | 25 | 0.4655193 | 23.07357 | 0.9805858 | 18.84393 | 11.76758 | 50600 | 10 | 1.2 | 465 | 506 | 0.2449 | 19.749 | 6.44025 | [10 empty] | 11.76758 | 11.48052
RECIRCULA |  | 7:30 a.m | 2024-05-15 |  | 498 | 48250 | 0 | 1.55 | 605 | 10.8 | 10.5 | 25.1 | 0.4735717 | 22.63255 | 0.9346734 | 18.98568 | 11.83527 | 49800 | 10 | 1.2 | 465 | 498 | 0.3257322 | 23.53678 | 6.44025 | [10 empty] | 11.83527 | 11.54605
RECIRCULA |  | 7:30 a.m | 2024-05-16 |  | 499 | 46800 | 0 | 1.52 | 590 | 10.9 | 10.3 | 25.2 | 0.4776531 | 22.95216 | 0.747113 | 19.0688 | 11.9019 | 52300 | 7.493755 | 1.16 | 489 | 391.9234 | 0.4021 | 23.869 | 0.709322 | [10 empty] | 11.9019 | 11.61141
RECIRCULA |  | 7:30 a.m | 2024-05-17 |  | 500 | 51350 | 0 | 1.49 | 565 | 10.9 | 10.8 | 25 | 0.484091 | 23.28771 | 0.7489933 | 19.12069 | 11.95433 | 52300 | 7.493755 | 1.15 | 500 | 391.9234 | 0.4846683 | 23.57846 | 0.1863105 | [10 empty] | 11.95433 | 11.66306
RECIRCULA |  | 7:30 a.m | 2024-05-18 |  | 501 | 56750 | 0 | 1.46 | 540 | 11 | 10.6 | 25.1 | 0.4668517 | 22.41711 | 0.841206 | 19.13622 | 12.00677 | 53450 | 7.493755 | 1.1 | 510 | 400.5412 | 0.4613336 | 21.06546 | 0.9346734 | [10 empty] | 12.00677 | 11.71526
RECIRCULA |  | 7:30 a.m | 2024-05-19 |  | 502 | 50800 | 0 | 1.42 | 525 | 11.1 | 10.7 | 25.3 | 0.4963 | 22.307 | 0.6992481 | 19.14372 | 12.06036 | 54000 | 9.933775 | 1.09 | 460 | 536.4238 | 0.700254 | 24.13408 | 6.559272 | [10 empty] | 12.06036 | 11.76873
Se alimenta de la solucion de varibilidad |  | 7:30 a.m | 2024-05-20 |  | 503 | 53000 | 0 | 1.4 | 500 | 11 | 10.5 | 25.1 | 0.5237514 | 22.78027 | 1.397329 | 19.00744 | 12.13212 | 53300 | 9.166667 | 1.18 | 463 | 488.5833 | 0.5798439 | 23.31331 | 1.953 | [10 empty] | 12.13212 | 11.84257
RECIRCULA |  | 7:30 a.m | 2024-05-21 |  | 504 | 51600 | 0.2713968 | 1.38 | 495 | 11.3 | 10.6 | 25.1 | 0.5172646 | 23.69938 | 0.1863105 | 18.95031 | 12.19562 | 49000 | 9.243697 | 1.15 | 485 | 452.9412 | 0.2028689 | 23.21113 | 2.391429 | [10 empty] | 12.19562 | 11.90693
RECIRCULA |  | 7:30 a.m | 2024-05-22 |  | 505 | 49300 | 0.8141903 | 1.36 | 506 | 11.5 | 10.8 | 25 | 0.4734066 | 23.92485 | 1.047997 | 19.13191 | 12.25084 | 53200 | 7.627119 | 1.1 | 496 | 405.7627 | 0.4823953 | 22.11856 | 2.411695 | [10 empty] | 12.25084 | 11.9594
RECIRCULA |  | 7:30 a.m | 2024-05-23 |  | 506 | 50900 | 1.629741 | 1.34 | 504 | 11.6 | 10.9 | 25.2 | 0.4897513 | 22.89488 | 1.515038 | 19.12195 | 12.29403 | 53300 | 7.512521 | 1.12 | 515 | 400.4174 | 0.4993503 | 23.59799 | 0.5822204 | [10 empty] | 12.29403 | 12.00274
RECIRCULA |  | 7:30 a.m | 2024-05-24 |  | 507 | 44300 | 1.73839 | 1.4 | 510 | 11.4 | 10.7 | 25.2 | 0.5453288 | 23.50887 | 1.515038 | 19.08864 | 12.3373 | 53200 | 9.18197 | 1.2 | 520 | 488.4808 | 0.5085811 | 23.25934 | 0.884975 | [10 empty] | 12.3373 | 12.04651
RECIRCULA |  | 7:30 a.m | 2024-05-25 |  | 508 | 47850 | 1.96927 | 1.38 | 550 | 11 | 10.8 | 25.1 | 0.5003182 | 23.80546 | 1.515038 | 19.0464 | 12.39005 | 53300 | 9.205021 | 1.24 | 525 | 490.6276 | 0.6615174 | 23.42422 | 0.4657763 | [10 empty] | 12.39005 | 12.0999
RECIRCULA |  | 7:30 a.m | 2024-05-26 |  | 509 | 50350 | 2.444612 | 1.4 | 540 | 11.4 | 10.7 | 25.3 | 0.5163828 | 23.84749 | 0.3263158 | 18.92091 | 12.43922 | 50000 | 10.05025 | 1.24 | 510 | 502.5126 | 0.4982362 | 23.62009 | 5.822204 | [10 empty] | 12.43922 | 12.15098
Se alimenta de la solucion de varibilidad |  | 7:30 a.m | 2024-05-27 |  | 510 | 50450 | 2.471774 | 1.42 | 548 | 11.2 | 10.9 | 25.1 | 0.5405241 | 24.86411 | 0.5593985 | 18.95286 | 12.48976 | 52500 | 9.18197 | 1.08 | 527 | 482.0534 | 0.8928314 | 18.07289 | 1.164441 | [10 empty] | 12.48976 | 12.20104
RECIRCULA |  | 7:30 a.m | 2024-05-28 |  | 511 | 53000 | 2.498936 | 1.4 | 520 | 11.1 | 10.8 | 25.2 | 0.5643491 | 23.27024 | 1.165414 | 18.72295 | 12.53654 | 53000 | 9.197324 | 1.1 | 526 | 487.4582 | 0.5086056 | 24.08 | 0.9781302 | [10 empty] | 12.53654 | 12.25132
RECIRCULA |  | 7:30 a.m | 2024-05-29 |  | 512 | 51600 | 2.607586 | 1.37 | 492 | 11.3 | 10.5 | 25.1 | 0.5199814 | 24.32531 | 0.9556391 | 18.72125 | 12.58375 | 51600 | 7.459016 | 1.16 | 525 | 384.8852 | 0.3787843 | 26.13004 | 0.1372131 | [10 empty] | 12.58375 | 12.29856
Se alimenta de la solucion de varibilidad |  | 7:30 a.m | 2024-05-30 |  | 513 | 49900 | 1.982852 | 1.35 | 510 | 11.5 | 10.7 | 25.3 | 0.5603627 | 24.36359375 | 0.9323308 | 18.83533 | 12.62201 | 48900 | 7.551867 | 1.2 | 490 | 369.2863 | 0.4239774 | 25.16128 | 3.056266 | [10 empty] | 12.62201 | 12.33508
Se alimenta de la solucion de varibilidad |  | 7:30 a.m | 2024-05-31 |  | 514 | 44300 | 1.982852 | 1.4 | 499 | 11.4 | 10.8 | 25.2 | 0.5425928 | 24.1354 | 0.8857143 | 18.88012 | 12.65966 | 50500 | 7.564422 | 1.17 | 504 | 382.0033 | 0.2835061 | 24.78449 | 1.391521 | [10 empty] | 12.65966 | 12.37205
Se alimenta de la solucion de varibilidad |  | 7:30 a.m | 2024-06-01 |  | 515 | 49650 | 1.561835 | 1.42 | 514 | 11.2 | 10.6 | 25.1 | 0.525483 | 24.35633 | 0.7924812 | 19.03969 | 12.70039 | 50300 | 7.595993 | 1.2 | 499 | 382.0785 | 0.4940414 | 23.7939 | 0.7452421 | [10 empty] | 12.70039 | 12.41035
RECIRCULA |  | 7:30 a.m | 2024-06-02 |  | 516 | 49750 | 1.222306 | 1.43 | 513 | 11.3 | 10.8 | 25.2 | 0.5017328 | 24.14195 | 0.6992481 | 19.0412 | 12.74338 | 49700 | 7.602339 | 1.27 | 515 | 377.8363 | 0.4678723 | 22.84958 | 0.4894737 | [10 empty] | 12.74338 | 12.45331
RECIRCULA |  | 7:30 a.m | 2024-06-03 |  | 517 | 44050 | 1.140819 | 1.45 | 510 | 11.1 | 10.6 | 25 | 0.5106633 | 24.55112 | 0.606015 | 19.03091 | 12.7872 | 53600 | 7.533333 | 1.24 | 520 | 403.7867 | 0.5164012 | 24.23462 | 0.372 | [10 empty] | 12.7872 | 12.49729
RECIRCULA |  | 7:30 a.m | 2024-06-04 |  | 518 | 53450 | 0.9762135 | 1.43 | 514 | 11.2 | 10.5 | 25.1 | 0.5197924 | 24.39026 | 0.5119266 | 19.03232 | 12.83424 | 53450 | 7.481297 | 1.25 | 518 | 399.8753 | 0.538041 | 24.98048 | 0.2319202 | [10 empty] | 12.83424 | 12.54431
|  | 7:30 a.m | 2024-06-05 |  | 519 | 50500 | 0.8128333 | 1.4 | 521 | 11.4 | 10.9 | 25.2 | 0.5285627 | 24.65552 | 0.279 | 19.00432 | 12.88225 | 50500 | 7.855918 | 1.2 | 462 | 396.7238 | 0.4172694 | 21.04648 | 3.942643 | [10 empty] | 12.88225 | 12.59275
Se alimenta de la solucion de varibilidad |  | 7:30 a.m | 2024-06-06 |  | 520 | 48190 | 0.5418889 | 1.41 | 516 | 11.1 | 10.7 | 25.2 | 0.6104785 | 24.49451 | 0.186 | 19.11745 | 12.93183 | 50900 | 7.647059 | 1.15 | 500 | 389.2353 | 0.3570013 | 23.97255 | 4.993866 | [10 empty] | 12.93183 | 12.6406
Se alimenta de la solucion de varibilidad |  | 7:30 a.m | 2024-06-07 |  | 521 | 49350 | 0 | 1.47 | 496 | 11.2 | 10.6 | 25.1 | 0.5151203 | 23.89531 | 1.488 | 19.21572 | 12.98391 | 51000 | 7.506255 | 1.16 | 507 | 382.819 | 0.5508135 | 23.90323 | 0.9740648 | [10 empty] | 12.98391 | 12.69118
Se cambia hora de control |  | 7:30 a.m | 2024-06-08 |  | 522 | 47050 | 0 | 1.42 | 498 | 10.8 | 10.4 | 25.3 | 0.5191348 | 25.04062 | 1.023 | 19.16602 | 13.03512 | 52800 | 7.563025 | 1.2 | 505 | 399.3277 | 0.3495733 | 23.37035 | 1.652127 | [10 empty] | 13.03512 | 12.74316
Se alimenta de la solucion de varibilidad |  | 19:00 | 2024-06-09 |  | 523 | 53900 | 0 | 1.4 | 515 | 10.7 | 10.5 | 25.1 | 0.5428743 | 24.72879 | 0.5115 | 19.31245 | 13.08855 | 53000 | 7.575758 | 1.15 | 501 | 401.5152 | 0.3120473 | 22.35563 | 1.507481 | [10 empty] | 13.08855 | 12.79435
Se alimenta de la solucion de varibilidad |  | 19:00 | 2024-06-10 |  | 524 | 52900 | 0 | 1.43 | 520 | 10.6 | 10.6 | 25.3 | 0.5553819 | 24.46788 | 0.39525 | 19.4865 | 13.14227 | 53200 | 7.615063 | 1.4 | 479 | 405.1213 | 0.447473 | 21.84095 | 3.735565 | [10 empty] | 13.14227 | 12.84542
EQ |  | 19:00 | 2024-06-11 |  | 525 | 52800 | 0 | 1.42 | 530 | 10.8 | 10.5 | 25 | 0.5022343 | 24.44839 | 0.512782 | 19.52327 | 13.19647 | 52100 | 7.615063 | 1.3 | 510 | 396.7448 | 0.5332056 | 23.96187 | 0.4669456 | [10 empty] | 13.19647 | 12.89906
|  | 19:00 | 2024-06-12 |  | 526 | 49550 | 0 | 1.4 | 536 | 10.9 | 10.8 | 25.1 | 0.5165323 | 24.1831 | 0.420603 | 19.49364 | 13.24955 | 53200 | 7.571912 | 1.35 | 515 | 402.8257 | 0.5260014 | 21.99642 | 0.5179747 | [10 empty] | 13.24955 | 12.95259
|  | 19:00 | 2024-06-13 |  | 527 | 48800 | 0 | 1.41 | 545 | 11 | 10.7 | 25.2 | 0.5561276 | 23.61932 | 0.4677284 | 19.4822 | 13.30344 | 53200 | 7.483278 | 1.2 | 540 | 398.1104 | 0.5375458 | 23.77607 | 0.2332776 | [10 empty] | 13.30344 | 13.00666
|  | 19:00 | 2024-06-14 |  | 528 | 50650 | 0 | 1.42 | 550 | 11.2 | 10.9 | 25 | 0.5440407 | 23.95941 | 0.1865285 | 19.46808 | 13.3567 | 52600 | 8.532423 | 1.25 | 520 | 448.8055 | 0.5254438 | 22.92477 | 0.8356073 | [10 empty] | 13.3567 | 13.06013
|  | 19:00 | 2024-06-15 |  | 529 | 52400 | 0 | 1.43 | 556 | 11.3 | 11 | 25.1 | 0.5333187 | 23.93635 | 0.3502092 | 19.47224 | 13.41675 | 52400 | 8.216927 | 1.2 | 450 | 430.567 | 0.9978198 | 21.02685 | 7.427304 | [10 empty] | 13.41675 | 13.12011
|  | 19:00 | 2024-06-16 |  | 530 | 51050 | 0 | 1.45 | 560 | 11.4 | 11.1 | 25.3 | 0.5706682 | 24.11274 | 0.163431 | 19.15843 | 13.47435 | 52450 | 9.583333 | 1.12 | 485 | 502.6458 | 0.8419427 | 25.36927 | 4.103615 | [10 empty] | 13.47435 | 13.1825
Se alimenta de la solucion de varibilidad |  | 19:00 | 2024-06-17 |  | 531 | 50000 | 0 | 1.46 | 565 | 11.2 | 10.9 | 25.2 | 0.5527788 | 23.98085 | 0.1867782 | 18.93451 | 13.5416 | 52400 | 8.75 | 1.1 | 490 | 458.5 | 0.636206 | 24.76045 | 4.3245 | [10 empty] | 13.5416 | 13.25316
Se alimenta de la solucion de varibilidad |  | 19:00 | 2024-06-18 |  | 532 | 50150 | 0.6784919 | 1.44 | 560 | 11.3 | 11 | 25.1 | 0.5723544 | 23.90847 | 0.1867782 | 18.8717 | 13.59839 | 52500 | 10.03344 | 1.121 | 450 | 526.7559 | 0.9649632 | 18.32716 | 4.473418 | [10 empty] | 13.59839 | 13.3109
Se alimenta de la solucion de varibilidad |  | 19:00 | 2024-06-19 |  | 533 | 51200 | 0.8141903 | 1.43 | 520 | 11.4 | 11.1 | 25.2 | 0.6018143 | 23.92534 | 0.1867782 | 18.60269 | 13.66328 | 53000 | 9.197324 | 1.1 | 455 | 487.4582 | 0.6168978 | 23.35399 | 4.143797 | [10 empty] | 13.66328 | 13.3799
Se alimenta de la solucion de varibilidad |  | 19:00 | 2024-06-20 |  | 534 | 52150 | 0.5427935 | 1.41 | 525 | 11.6 | 11.3 | 25 | 0.6117858 | 24.90076 | 0.9315526 | 18.59197 | 13.72471 | 53500 | 7.478203 | 1.06 | 524 | 400.0838 | 0.5215245 | 23.17887 | 1.403421 | [10 empty] | 13.72471 | 13.44149
EQ |  | 19:00 | 2024-06-21 |  | 535 | 52650 | 0 | 1.44 | 529 | 11.1 | 10.5 | 25.1 | 0.6297369 | 23.70358 | 1.02728 | 18.66318 | 13.77824 | 53500 | 7.661901 | 1.17 | 557 | 409.9117 | 0.7215 | 22.9597 | 1.126325 | [10 empty] | 13.77824 | 13.49393
|  | 19:00 | 2024-06-22 |  | 536 | 53850 | 0 | 1.43 | 530 | 11.3 | 10.6 | 25.2 | 0.6085 | 24.01 | 0.7951383 | 18.58413 | 13.83308 | 54000 | 7.502096 | 1.1 | 505 | 405.1132 | 0.8297 | 19.6529 | 3.274099 | [10 empty] | 13.83308 | 13.54998
|  | 19:00 | 2024-06-23 |  | 537 | 52550 | 0 | 1.44 | 527 | 11.2 | 10.5 | 25 | 0.6043 | 23.934 | 1.029866 | 18.40728 | 13.88728 | 56000 | 8.005391 | 1.05 | 507 | 448.3019 | 0.6295 | 23.2089 | 0.2005391 | [10 empty] | 13.88728 | 13.60687
|  | 19:00 | 2024-06-24 |  | 538 | 52400 | 0 | 1.45 | 525 | 11.4 | 10.7 | 25.1 | 0.6183 | 23.942 | 0.981407 | 18.36861 | 13.94726 | 53000 | 7.652464 | 1.15 | 508 | 405.5806 | 0.6225 | 22.3409 | 1.35188 | [10 empty] | 13.94726 | 13.66744
|  | 19:00 | 2024-06-25 |  | 539 | 49600 | 0 | 1.46 | 528 | 11.6 | 10.9 | 25.3 | 0.6267 | 23.944 | 1.075775 | 18.34275 | 14.00152 | 50000 | 10.04167 | 1.2 | 503 | 502.0833 | 0.6197 | 23.2369 | 1.0695 | [10 empty] | 14.00152 | 13.72209
|  | 19:00 | 2024-06-26 |  | 540 | 48450 | 0 | 1.45 | 528 | 11.5 | 11 | 25.4 | 0.6421 | 24.014 | 1.118797 | 18.34444 | 14.06869 | 50000 | 10.02419 | 1.1 | 527 | 501.2093 | 0.4923 | 26.3729 | 1.116931 | [10 empty] | 14.06869 | 13.78924
|  | 19:00 | 2024-06-27 |  | 541 | 50150 | 0 | 1.47 | 530 | 11.2 | 11.1 | 25.3 | 0.6337 | 23.994 | 1.096071 | 18.44155 | 14.13575 | 50000 | 10.01583 | 1.08 | 510 | 500.7917 | 0.4923 | 26.3729 | 1.60425 | [10 empty] | 14.13575 | 13.85481
|  | 19:00 | 2024-06-28 |  | 542 | 49500 | 0 | 1.45 | 535 | 11.3 | 10.1 | 25.3 | 0.6155 | 24.088 | 1.245536 | 18.52087 | 14.20275 | 52100 | 10.01656 | 1.08 | 508 | 521.8626 | 0.5161 | 26.4569 | 4.087997 | [10 empty] | 14.20275 | 13.92061
Se alimenta de la solucion de varibilidad |  | 19:00 | 2024-06-29 |  | 543 | 52500 | 0.2580423 | 1.49 | 531 | 11.1 | 10.4 | 25.3 | 0.5861 | 24.04 | 1.494643 | 18.57348 | 14.27075 | 50000 | 9.967051 | 1.09 | 498 | 498.3526 | 0.4685 | 23.4329 | 7.83682 | [10 empty] | 14.27075 | 13.98781
Se alimenta de la solucion de varibilidad |  | 19:00 | 2024-06-30 |  | 544 | 50000 | 0.4753411 | 1.45 | 525 | 11.2 | 10.9 | 25.3 | 0.5763 | 24.052 | 2.117411 | 18.64654 | 14.33425 | 50000 | 10.18519 | 1.08 | 487 | 509.2593 | 0.5231 | 23.4889 | 1.737879 | [10 empty] | 14.33425 | 14.05019
Se alimenta de la solucion de varibilidad |  | 19:00 | 2024-07-01 |  | 545 | 49000 | 0.7605458 | 1.48 | 529 | 11.4 | 10.8 | 25.3 | 0.5651 | 24.104 | 2.316696 | 18.66734 | 14.39739 | 50000 | 10.17662 | 1.19 | 449 | 508.831 | 0.4447 | 24.2449 | 1.382094 | [10 empty] | 14.39739 | 14.11302
Se alimenta de la solucion de varibilidad |  | 19:00 | 2024-07-02 |  | 546 | 49550 | 1.059332 | 1.5 | 530 | 11.1 | 10.5 | 25.3 | 0.5833 | 24.072 | 2.042679 | 18.75771 | 14.45845 | 52100 | 10.21922 | 1.12 | 459 | 532.4216 | 0.4139 | 22.2289 | 3.449369 | [10 empty] | 14.45845 | 14.1727
Se alimenta de la solucion de varibilidad |  | 19:00 | 2024-07-03 |  | 547 | 52900 | 1.38528 | 1.47 | 533 | 11.3 | 10.6 | 25.3 | 0.5889 | 24.062 | 1.494643 | 18.88767 | 14.51987 | 53000 | 10.17662 | 1.08 | 470 | 539.3608 | 0.5049 | 23.1089 | 1.382094 | [10 empty] | 14.51987 | 14.23214
|  | 19:00 | 2024-07-04 |  | 548 | 52500 | 1.833459 | 1.47 | 539 | 11.3 | 11 | 25.3 | 0.5973 | 24.068 | 0.7971429 | 18.95 | 14.57915 | 50000 | 10.09251 | 1.16 | 490 | 504.6257 | 0.5049 | 23.792 | 0.6975 | [10 empty] | 14.57915 | 14.29048
|  | 19:00 | 2024-07-05 |  | 549 | 53000 | 1.828875 | 1.45 | 520 | 11.4 | 10.6 | 25 | 0.5833 | 24.0724 | 0.744 | 19.02685 | 14.6337 | 53200 | 10.17662 | 1.1 | 495 | 541.3961 | 0.5553 | 23.974 | 1.116 | [10 empty] | 14.6337 | 14.34385
|  | 19:00 | 2024-07-06 |  | 550 | 52500 | 1.828875 | 1.44 | 515 | 11.6 | 10.6 | 25.1 | 0.5637 | 24.052 | 0.744 | 19.02756 | 14.69329 | 53200 | 10.09251 | 1.21 | 480 | 536.9218 | 0.7051 | 23.988 | 0.81375 | [10 empty] | 14.69329 | 14.40343
|  | 19:00 | 2024-07-07 |  | 551 | 51900 | 1.828875 | 1.42 | 510 | 11.5 | 10.5 | 24.9 | 0.4895 | 24.084 | 0.744 | 18.86347 | 14.75242 | 53100 | 10.34483 | 1.1 | 475 | 549.3103 | 0.6603 | 24.004 | 2.15 | [10 empty] | 14.75242 | 14.46506
|  | 19:00 | 2024-07-08 |  | 552 | 49500 | 1.828875 | 1.43 | 503 | 11.6 | 10.9 | 25 | 0.4783 | 24.184 | 0.744 | 18.70915 | 14.8138 | 52800 | 10.30278 | 1.3 | 465 | 543.9865 | 0.5427 | 23.844 | 3.0225 | [10 empty] | 14.8138 | 14.52879
|  | 19:00 | 2024-07-09 |  | 553 | 50500 | 1.828875 | 1.4 | 498 | 11.9 | 10.9 | 25.1 | 0.4993 | 24.212 | 0.744 | 18.66252 | 14.87422 | 52900 | 10.26072 | 1.35 | 456 | 542.7923 | 0.4125 | 23.968 | 3.4875 | [10 empty] | 14.87422 | 14.58992
|  | 19:00 | 2024-07-10 |  | 554 | 49600 | 1.828875 | 1.41 | 495 | 11.9 | 11.2 | 25.2 | 0.5665 | 24.384 | 0.744 | 18.7476 | 14.9347 | 52600 | 10.34483 | 1.25 | 440 | 544.1379 | 0.4237 | 23.928 | 1.60425 | [10 empty] | 14.9347 | 14.64911
|  | 19:00 | 2024-07-11 |  | 555 | 53200 | 1.828875 | 1.42 | 492 | 12 | 11.1 | 25.1 | 0.5371 | 24.456 | 0.744 | 18.83282 | 14.99449 | 52700 | 10.42893 | 1.22 | 500 | 549.6047 | 0.8017 | 23.784 | 1.04625 | [10 empty] | 14.99449 | 14.70759
|  | 19:00 | 2024-07-12 |  | 556 | 45600 | 1.828875 | 1.4 | 498 | 12.1 | 11.3 | 25 | 0.4769 | 24.442 | 0.744 | 18.55492 | 15.05686 | [18 empty] | 15.05686 | 14.7742
|  | 19:00 | 2024-07-13 |  | 557 | [10 empty] | 18.55492 | 15.05686 | [18 empty] | 15.05686 | 14.7742
|  | 19:00 | 2024-07-14 |  | 558 | [10 empty] | 18.55492 | 15.05686 | [18 empty] | 15.05686 | 14.7742
|  | 19:00 | 2024-07-15 |  | 559 | [10 empty] | 18.55492 | 15.05686 | [18 empty] | 15.05686 | 14.7742
|  | 19:00 | 2024-07-16 |  | 560 | [10 empty] | 18.55492 | 15.05686 | [18 empty] | 15.05686 | 14.7742
|  | 19:00 | 2024-07-17 |  | 561 | [10 empty] | 18.55492 | 15.05686 | [18 empty] | 15.05686 | 14.7742
|  | 19:00 | 2024-07-18 |  | 562 | [10 empty] | 18.55492 | 15.05686 | [18 empty] | 15.05686 | 14.7742
|  | 19:00 | 2024-07-19 |  | 563 | [10 empty] | 18.55492 | 15.05686 | [18 empty] | 15.05686 | 14.7742
|  | 19:00 | 2024-07-20 |  | 564 | [10 empty] | 18.55492 | 15.05686 | [18 empty] | 15.05686 | 14.7742
|  | 19:00 | 2024-07-21 |  | 565 | [10 empty] | 18.55492 | 15.05686 | [18 empty] | 15.05686 | 14.7742
[36 empty] | 0 | 0
|  | *Electrodo de Plata/Cloruro de Plata (Ag/AgCl) | [15 empty] | 930000 | [17 empty] | 0 | 0
[18 empty] | 13292518.9 | [17 empty] | 0 | 0
|  | Litros total | [33 empty] | 0 | 0
|  | Lavado y drenado | [33 empty] | 0 | 0
[36 empty] | 0 | 0
[36 empty] | 0 | 0
[36 empty] | 0 | 0
[36 empty] | 0 | 0
[36 empty] | 0 | 0
[36 empty] | 0 | 0
[36 empty] | 0 | 0
[36 empty] | 0 | 0
[36 empty] | 0 | 0
[36 empty] | 0 | 0
[36 empty] | 0 | 0
[36 empty] | 0 | 0
[36 empty] | 0 | 0
[36 empty] | 0 | 0
[36 empty] | 0 | 0
[36 empty] | 0 | 0
[36 empty] | 0 | 0
[36 empty] | 0 | 0
[36 empty] | 0 | 0
[36 empty] | 0 | 0
[36 empty] | 0 | 0
[36 empty] | 0 | 0
[36 empty] | 0 | 0
[36 empty] | 0 | 0
[36 empty] | 0 | 0
[36 empty] | 0 | 0
[36 empty] | 0 | 0
[36 empty] | 0 | 0
[36 empty] | 0 | 0
[36 empty] | 0 | 0
[36 empty] | 0 | 0
[36 empty] | 0 | 0
[36 empty] | 0 | 0
[36 empty] | 0 | 0
[36 empty] | 0 | 0
[36 empty] | 0 | 0
[36 empty] | 0 | 0
[36 empty] | 0 | 0
[36 empty] | 0 | 0
[36 empty] | 0 | 0
[36 empty] | 0 | 0
[36 empty] | 0 | 0
[36 empty] | 0 | 0
[36 empty] | 0 | 0
[36 empty] | 0 | 0
[36 empty] | 0 | 0
[36 empty] | 0 | 0
[36 empty] | 0 | 0
[36 empty] | 0 | 0
[36 empty] | 0 | 0
[36 empty] | 0 | 0
[36 empty] | 0 | 0
[36 empty] | 0 | 0
[36 empty] | 0 | 0
[36 empty] | 0 | 0
[36 empty] | 0 | 0